## 设计流程
阶段名称 | 步骤名称 | 核心执行任务 | 输入数据 | 输出数据 | 关键技术要求/规范依据 | 数据说明
第一阶段：原材料处理与基础性能测定 | - | 完成原材料取样、筛分、密度及沥青含量测试，获取基础参数 | 新集料、RAP料样品 | 集料级配曲线、RAP沥青含量、集料密度指标 | 四分法取样规范；粗细集料密度测定方法区分 | 试验数据按试件来源对应集料来源，按级配类型归类对应级配。
- | 1.1集料筛分与RAP沥青含量测定 | 1. 新集料：四分法取样→水洗烘干→标准筛分→计算通过率； 2. RAP料：四分法取样→烘干→燃烧/离心抽提法测沥青含量→矿料水洗筛分→计算级配 | 新集料各档位样品、RAP各档位样品 | 新集料级配曲线、RAP沥青含量、RAP矿料级配曲线 | 1. RAP按9.5mm关键筛孔分粗细档处理； 2. 严格记录水洗前后、筛分后质量数据
- | 1.2集料密度测定 | 1. 粗集料（2.36/4.75mm）：水中重法测干燥、水中、表干状态质量→计算密度； 2. 细集料（<2.36mm）：容量瓶法测相关质量→计算密度 | 粗细集料代表性样品 | 集料表观相对密度、表干相对密度、毛体积密度 | 粗细集料划分阈值遵循2.36mm或4.75mm标准
第二阶段：RA90#混合料配合比设计 | - | 确定RAP掺配比例，设计合成级配，验证体积指标并选定最佳沥青用量 | 原材料基础性能数据 | 3组合成级配方案、最佳沥青用量（OAC）、VV/VMA/VFA指标 | 级配曲线无0.3-0.6mm驼峰
- | 2.1矿料合成级配设计 | 1. 确定RAP掺配比例（30%/40%等），粗细RAP分开设计； 2. 设计3组粗细不同的合成级配（上/中/下限）； | 新集料级配曲线、RAP矿料级配曲线 | 3组合成级配方案 | 合成级配曲线需平顺
- | 2.2最佳沥青用量与体积指标验证 | 1. 按合成级配+预估沥青用量制备马歇尔试件； 2. 真空法测理论最大密度，表干法测毛体积密度； 3. 计算VV/VMA/VFA，绘制指标-沥青用量曲线→确定OAC | 合成级配方案、预估沥青用量 | 马歇尔试件、理论最大密度、毛体积密度、最佳沥青用量（OAC） | 空隙率计算公式：VV=(1-毛体积密度/理论最大密度)×100% （3%<VV<6%，一般取4%）
第三阶段：RA90#混合料路用性能试验 | - | 完成马歇尔、水稳定性、高低温性能试验，验证混合料路用性能 | 最佳配比混合料试件 | 马歇尔稳定度(MS)/流值(FL)、冻融劈裂强度比(TSR)、动稳定度(DS)、弯拉性能指标 | 各项试验温度、保温时长、加载速率遵循规范要求
- | 3.1马歇尔稳定度与流值试验 | 1. 马歇尔试件60℃保温30-40min； 2. 50mm/min速率加载至破坏； 3. 记录稳定度与流值 | 最佳配比马歇尔试件 | 稳定度(MS)＞8kN 流值(FL)设计范围是 2.0 ~ 4.0 mm | 试验温度60℃；加载速率50mm/min
- | 3.2水稳定性试验 | 1. 冻融劈裂：试件饱水→-18℃冷冻16h→60℃水浴24h→25℃保温2h→劈裂试验→计算TSR； 2. 浸水马歇尔：试件60℃浸泡48h→测稳定度→计算残留稳定度比 | 最佳配比马歇尔试件（两组） | 冻融劈裂强度比(TSR)>75% 残留稳定度比>85% | 冷冻温度-18℃；浸水时长48h
- | 3.3高温稳定性试验（车辙试验） | 1. 轮碾法成型300×300×50mm板块试件； 2. 60℃保温大于4h，轮压0.7MPa； 3. 测试并计算动稳定度(DS) | 最佳配比混合料 | 车辙板试件 动稳定度(DS)>800次/mm | 试件尺寸300×300×50mm；轮压0.7MPa
- | 3.4低温抗裂性试验（小梁弯曲） | 1. 车辙板切割250×30×35mm小梁试件； 2. -10℃保温大于3h；3. 三点弯曲加载（50mm/min）→计算抗弯拉强度、最大弯拉应变 | 车辙板试件 | 小梁试件 抗弯拉强度 最大弯拉应变>2000με 弯曲劲度模量 | 小梁尺寸250×30×35mm；试验温度-10℃

## 集料筛分及密度
集料来源 | 集料类型 | 集料粒径/mm | 筛分通过率/% | [11 empty] | 干重/g | 水中重/g | 表干重/g | 密度/(g/cm3) |  |  | 试样烘干后质量 | 水与瓶重 | 饱和面干、水和瓶质量 | 饱和面干质量 | 密度/(g/cm3) |  |  | 抽提法 |  |  |  | 燃烧法 |  | 沥青用量/% | 油石比/%
|  |  | 26.5 | 19 | 16 | 13.2 | 9.5 | 4.75 | 2.36 | 1.18 | 0.6 | 0.3 | 0.15 | 0.075 |  |  |  | 表观相对密度 | 表干相对密度 | 毛体积密度 |  |  |  |  | 表观相对密度 | 表干相对密度 | 毛体积密度 | 筒+纸 | 料重（抽提前） | 筒+纸+粉 | 料重（抽提后） | 燃烧前质量 | 燃烧后质量
A | 粗集料 | 10-20 | 100 | 80.59709 | 50.54691 | 28.25891 | 2.689413 | 0.4867035 | 0 | 0 | 0 | 0 | 0 | 0 | 1989 | 1264.3 | 2004.2 | 2.744584 | 2.708744 | 2.688201 | [14 empty] | #DIV/0!
A | 粗集料 | 5-10 | 100 | 100 | 100 | 100 | 98.15312 | 11.40575 | 1.347726 | 0 | 0 | 0 | 0 | 0 | 1964.8 | 1249 | 1980.3 | 2.744901 | 2.707917 | 2.686722 | [14 empty] | #VALUE!
A | 细集料 | 0-5 | 100 | 100 | 100 | 100 | 100 | 99.36364 | 62.96182 | 43.56341 | 26.85512 | 14.57363 | 7.831287 | 1.894851 | [6 empty] | 296.9 | 708.7 | 902.3 | 300 | 2.874153 | 2.819549 | 2.790414
A | 粗RAP料 | 10-20 | 100 | 96.80585 | 92.42359 | 79.36289 | 32.30306 | 10.90831 | 8.93672 | 7.498924 | 5.975032 | 4.287559 | 2.875592 | 1.54972 | 1032.5 | 659.6 | 1042.2 | 2.768839 | 2.723994 | 2.698641 | [13 empty] | 3.288201 | 3.4
A | 细RAP料 | 0-10 | 100 | 100 | 100 | 100 | 100 | 63.15746 | 40.68742 | 31.06691 | 24.27597 | 17.68475 | 11.8259 | 8.921438 | [6 empty] | 289.8 | 708.5 | 893.2 | 300.8 | 2.757374 | 2.59087 | 2.496124 | [6 empty] | 3.846154 | 4
B | 粗集料 | 10-20 | 100 | 93.71222 | 66.51262 | 33.71721 | 5.663253 | 0.4471646 | 0 | 0 | 0 | 0 | 0 | 0 | 1994 | 1262.05 | 2001.1 | 2.72423 | 2.707665 | 2.698058
B | 粗集料 | 5-10 | 100 | 100 | 100 | 100 | 89.68405 | 3.394491 | 1.129831 | 1.042344 | 0 | 0 | 0 | 0 | 1981.1 | 1252.05 | 1995.4 | 2.717372 | 2.684334 | 2.665097
B | 粗集料 | 3-5 | 100 | 100 | 100 | 100 | 100 | 95.98568 | 12.69153 | 5.885194 | 4.183973 | 3.627714 | 3.351506 | 3.124648 | 692.55 | 438.15 | 698.85 | 2.722288 | 2.680667 | 2.656502
B | 细集料 | 0-3 | 100 | 100 | 100 | 100 | 100 | 100 | 69.77292 | 41.23108 | 19.95144 | 11.61097 | 9.35447 | 7.040845 | [6 empty] | 294.3 | 708.1 | 895 | 300.5 | 2.740223 | 2.645246 | 2.590669
B | 矿粉 | / | 100 | 100 | 100 | 100 | 100 | 100 | 100 | 100 | 100 | 99.7 | 97.1 | 76.6
B | 粗RAP料 | 7-14 | 100 | 100 | 100 | 92.75 | 55.5 | 23.1 | 18.35 | 13.95 | 10.7 | 8.6 | 7.55 | 6.25 | 1027.85 | 649.5 | 1033.05 | 2.716664 | 2.693391 | 2.679833 | [7 empty] | 519.95 | 1300 | 594.05 | 1184.6 |  |  | 3.178451 | 3.282793
B | 细RAP料 | 0-7 | 100 | 100 | 100 | 100 | 98.7939 | 81.17072 | 61.44021 | 46.2292 | 32.83836 | 23.46347 | 19.38125 | 15.17103 | [6 empty] | 297.8 | 721.8 | 903.4 | 300 | 2.562823 | 2.533784 | 2.515203 | 520.2 | 1200 | 657.35 | 994.6 |  |  | 5.660377 | 6
C | 粗集料 | 10-20 | 100 | 93.71222 | 66.51262 | 33.71721 | 5.663253 | 0.4471646 | 0 | 0 | 0 | 0 | 0 | 0 | 1993.5 | 1261.3 | 2001.4 | 2.722617 | 2.704229 | 2.693555
C | 粗集料 | 5-10 | 100 | 100 | 100 | 100 | 89.68405 | 3.394491 | 1.129831 | 1.042344 | 0 | 0 | 0 | 0 | 1978.5 | 1250.7 | 1994.7 | 2.718467 | 2.681048 | 2.659274
C | 粗集料 | 10-15 | 100 | 100 | 99.58645 | 78.91067 | 26.38319 | 0.7782247 | 0.4338026 | 0.3067042 | 0 | 0 | 0 | 0 | 995 | 616 | 1002.8 | 2.62533 | 2.592554 | 2.572389
C | 粗集料 | 3-5 | 100 | 100 | 100 | 100 | 100 | 95.98568 | 12.69153 | 5.885194 | 4.183973 | 3.627714 | 3.351506 | 3.124648 | 692.6 | 438.3 | 698.8 | 2.723555 | 2.682534 | 2.658733
C | 细集料 | 0-3 | 100 | 100 | 100 | 100 | 100 | 100 | 69.77292 | 41.23108 | 19.95144 | 11.61097 | 9.35447 | 7.040845 | [6 empty] | 294.3 | 708.1 | 895 | 300.5 | 2.740223 | 2.645246 | 2.590669
C | 粗RAP料 | 7-14 | 100 | 100 | 100 | 92.75 | 55.5 | 23.1 | 18.35 | 13.95 | 10.7 | 8.6 | 7.55 | 6.25 | 1022.2 | 645.7 | 1027.8 | 2.715007 | 2.689872 | 2.675216 | [7 empty] | 519.95 | 1300 | 594.05 | 1184.6 |  |  | 3.176923 | 3.281163
C | 细RAP料 | 0-7 | 100 | 100 | 100 | 100 | 98.7939 | 81.17072 | 61.44021 | 46.2292 | 32.83836 | 23.46347 | 19.38125 | 15.17103 | [6 empty] | 297.8 | 721.8 | 903.4 | 300 | 2.562823 | 2.533784 | 2.515203 | 520.2 | 1200 | 657.35 | 994.6 |  |  | 5.6875 | 6.030484
D | 粗集料 | 10-20 | 100 | 82.34558 | 59.45873 | 33.82296 | 4.982672 | 0.7165945 | 0 | 0 | 0 | 0 | 0 | 0 | 2061.5 | 1306.8 | 2074.3 | 2.731549 | 2.702671 | 2.685993
D | 粗集料 | 5-10 | 100 | 100 | 99.5 | 66.5 | 6.5 | 0 | 0 | 0 | 0 | 0 | 0 | 0 | 2016.7 | 1313.9 | 2026.7 | 2.869522 | 2.843294 | 2.829265
D | 粗集料 | 3-5 | 100 | 100 | 100 | 100 | 98.5 | 25 | 3 | 2.5 | 2 | 2 | 2 | 2 | 2031.3 | 1289.1 | 2053 | 2.736863 | 2.687525 | 2.659118
D | 细集料 | 0-3 | 100 | 100 | 100 | 100 | 100 | 99 | 63.5 | 45.5 | 32 | 22 | 17 | 12 | [6 empty] | 294.7 | 708.9 | 901.2 | 300 | 2.87793 | 2.785515 | 2.736305
D | 粗RAP料 | 10-20 | 100 | 100 | 100 | 100 | 99.25 | 62 | 33.25 | 24 | 17 | 12 | 9.5 | 7 | 1757.6 | 1113.7 | 1766.9 | 2.729616 | 2.704991 | 2.690753 | [7 empty] | 519.35 | 1200 | 568.05 | 1117.15 |  |  | 2.845833 | 2.929193
D | 细RAP料 | 0-10 | 100 | 100 | 100 | 100 | 99.625 | 80.5 | 48.375 | 34.75 | 24.5 | 17 | 13.25 | 9.5 | [6 empty] | 291.8 | 708.7 | 892.4 | 300 | 2.699352 | 2.579536 | 2.509028 | 519.5 | 1198.5 | 618.35 | 1043.75 |  |  | 4.664164 | 4.892351
E | 粗集料 | 10-20 | 100 | 93.71222 | 66.51262 | 33.71721 | 5.663253 | 0.4471646 | 0 | 0 | 0 | 0 | 0 | 0 | 1993.5 | 1261.3 | 2001.4 | 2.722617 | 2.704229 | 2.693555
E | 粗集料 | 5-10 | 100 | 100 | 100 | 100 | 89.68405 | 3.394491 | 1.129831 | 1.042344 | 0 | 0 | 0 | 0 | 1978.5 | 1250.7 | 1994.7 | 2.718467 | 2.681048 | 2.659274
E | 粗集料 | 10-15 | 100 | 100 | 99.58645 | 78.91067 | 26.38319 | 0.7782247 | 0.4338026 | 0.3067042 | 0 | 0 | 0 | 0 | 995 | 616 | 1002.8 | 2.62533 | 2.592554 | 2.572389
E | 粗集料 | 3-5 | 100 | 100 | 100 | 100 | 100 | 95.98568 | 12.69153 | 5.885194 | 4.183973 | 3.627714 | 3.351506 | 3.124648 | 692.6 | 438.3 | 698.8 | 2.723555 | 2.682534 | 2.658733
E | 细集料 | 0-3 | 100 | 100 | 100 | 100 | 100 | 100 | 69.77292 | 41.23108 | 19.95144 | 11.61097 | 9.35447 | 7.040845 | [6 empty] | 294.3 | 708.1 | 895 | 300.5 | 2.740223 | 2.645246 | 2.590669
E | 矿粉 | / | 100 | 100 | 100 | 100 | 100 | 100 | 100 | 100 | 100 | 99.7 | 97.1 | 76.6 | [6 empty] | 295.3 | 722 | 909.1 | 301 | 2.729205 | 2.642669 | 2.592625
F | 粗集料 | >22 | 100 | 14.7525 | 3.64 | 0.1275 | 0 | 0 | 0 | 0 | 0 | 0 | 0 | 0 | 1430.1 | 906 | 1434.9 | 2.728678 | 2.712989 | 2.703914
F | 粗集料 | 16-22 | 100 | 99.47 | 94.02333 | 16.58667 | 0.45 | 0.2733333 | 0 | 0 | 0 | 0 | 0 | 0 | 1601.4 | 1013.6 | 1609.4 | 2.724396 | 2.701242 | 2.687815
F | 粗集料 | 11-16 | 100 | 100 | 100 | 97.42333 | 44.35667 | 0.2833333 | 0.1933333 | 0.1033333 | 0 | 0 | 0 | 0 | 1344.9 | 851.2 | 1351.3 | 2.724124 | 2.70206 | 2.689262
F | 粗集料 | 7-11 | 100 | 100 | 100 | 100 | 96.67 | 3.053333 | 0.63 | 0 | 0 | 0 | 0 | 0 | 1486.6 | 940.3 | 1494.8 | 2.721215 | 2.695762 | 2.680974
F | 粗集料 | 4-7 | 100 | 100 | 100 | 100 | 100 | 70.35994 | 8.479167 | 4.504167 | 2.566667 | 1.8375 | 1.5875 | 1.420833 | 941.2 | 595.4 | 950.5 | 2.721805 | 2.676711 | 2.650521
F | 细集料 | 0-4 | 100 | 100 | 100 | 100 | 100 | 100 | 81.365 | 59.195 | 34.705 | 19.21 | 13.9 | 11.54 | [6 empty] | 295.3 | 722 | 909.1 | 301 | 2.729205 | 2.642669 | 2.592625
F | 矿粉 | \ | 100 | 100 | 100 | 100 | 100 | 100 | 100 | 100 | 100 | 99.6875 | 97.1125 | 76.6125
F | 粗RAP料 | 7-14 | 100 | 100 | 100 | 93.433 | 58.67527 | 63.70895 | 26.86867 | 21.32187 | 16.77892 | 13.4648 | 11.69091 | 9.666041 | 1022.2 | 645.7 | 1027.8 | 2.715007 | 2.689872 | 2.675216 | [7 empty] | 520.4 | 1200 | 629.55 | 1046.45 |  |  | 3.7 | 3.84216
F | 细RAP料 | 0-7 | 100 | 100 | 100 | 100 | 100 | 77.24152 | 51.49499 | 39.0932 | 29.76748 | 22.90947 | 18.81789 | 13.63213 | [6 empty] | 297.8 | 721.8 | 903.4 | 300 | 2.562823 | 2.533784 | 2.515203 | 520.65 | 1000 | 637.4 | 829.75 |  |  | 5.35 | 5.652404
G | 粗集料 | 10-20 | 100 | 79.24888 | 48.35985 | 22.40936 | 3.206295 | 1.160863 | 1.160863 | 1.160863 | 1.160863 | 1.160863 | 1.160863 | 1.160863 | 1499.6 | 958.2 | 1507.9 | 2.769856 | 2.743133 | 2.728033
G | 粗集料 | 10-15 | 100 | 100 | 98.03757 | 75.72917 | 23.79691 | 2.57335 | 2.342537 | 2.342537 | 2.342537 | 2.342537 | 2.342537 | 2.342537 | 1073.7 | 692.2 | 1084.3 | 2.814417 | 2.765366 | 2.738332
G | 粗集料 | 5-10 | 100 | 100 | 100 | 100 | 100 | 15.9988 | 5.843794 | 12.65788 | 4.803816 | 4.588955 | 4.248791 | 3.670453 | 897.5 | 575.1 | 906.7 | 2.783809 | 2.734318 | 2.706574
G | 细集料 | 0-5 | 100 | 100 | 100 | 100 | 100 | 93.5936 | 70.72912 | 53.36707 | 44.22495 | 34.68562 | 26.40959 | 20.06302 | [6 empty] | 294.85 | 632.4 | 818.18 | 300 | 2.70331 | 2.62651 | 2.581422
G | 矿粉 | \ | 100 | 100 | 100 | 100 | 100 | 100 | 100 | 100 | 100 | 97.4 | 90.2 | 78.2
G | 粗RAP料 | 10-20 | 100 | 100 | 95.41396 | 83.64815 | 53.29235 | 32.05516 | 23.44319 | 18.66284 | 16.43953 | 13.52484 | 10.50177 | 7.473936 | 840.7 | 547.1 | 853.6 | 2.86342 | 2.784992 | 2.742904 | [11 empty] | 1304.3 | 1243.6 | 4.653837 | 4.880991
G | 细RAP料 | 0-10 | 100 | 100 | 100 | 100 | 96.47757 | 67.04542 | 47.34708 | 37.2128 | 32.40571 | 25.44258 | 19.09531 | 12.06103 | [6 empty] | 294.85 | 642.6 | 829.14 | 300 | 2.722279 | 2.644104 | 2.598713 |  |  |  |  | 601.3 | 567.85 | 5.562947 | 5.89064
B-2 | AC-10 | \ | 100 | 100 | 100 | 100 | 98.12216 | 53.69874 | 30.76923 | 22.31964 | 18.59994 | 14.45028 | 11.30203 | 8.546877 | [17 empty] | 588.8 | 554.15 | 5.884851 | 6.25282
H | 粗集料 | 10-15 | 100 | 100 | 100 | 79.42667 | 23.62 | 4.016667 | 0.6866667 | 0.5366667 | 0.5366667 | 0.5366667 | 0.5366667 | 0.5366667
H | 粗集料 | 5-10 | 100 | 100 | 100 | 100 | 98.0375 | 23.7375 | 3.741667 | 1.633333 | 1.266667 | 1.266667 | 1.266667 | 1.266667
H | 细集料 | 0-5 | 100 | 100 | 100 | 100 | 100 | 99.84 | 82.035 | 61.365 | 48.57 | 30.76 | 18.525 | 11.77
H | 矿粉 | \ | 100 | 100 | 100 | 100 | 100 | 100 | 100 | 100 | 100 | 97.4 | 90.2 | 78.2
H | 粗RAP料 | 8-15 | 100 | 100 | 100 | 95.40368 | 70.92285 | 26.23131 | 18.67014 | 15.25304 | 13.33798 | 10.37169 | 7.498931 | 5.18646 | 1022.3 | 666.7 | 1039.45 | 2.874859 | 2.788598 | 2.742589 | [11 empty] | 1001.567 | 957.1 | 4.439711 | 4.645979
H | 细RAP料 | 0-8 | 100 | 100 | 100 | 100 | 100 | 84.76723 | 59.79555 | 44.12517 | 35.6775 | 24.86546 | 17.06753 | 12.01519 | [6 empty] | 287.05 | 637.05 | 823.425 | 300 | 2.851254 | 2.640264 | 2.526293 |  |  |  |  | 601.2 | 561.0667 | 6.675538 | 7.153042
I | 粗集料 | 10-20 | 100 | 93.5 | 66.4 | 28.4 | 1.7 | 0.8 | 0.8 | 0.8 | 0.8 | 0.8 | 0.8 | 0.8 | 1983.2 | 1267.4 | 2001.6 | 2.770606 | 2.726233 | 2.701171
I | 粗集料 | 5-10 | 100 | 100 | 100 | 100 | 94.44667 | 5.973333 | 0.36 | 0.36 | 0.36 | 0.36 | 0.36 | 0.36 | 1464.6 | 932.5 | 1478.5 | 2.75249 | 2.707875 | 2.682418
I | 细集料 | 0-5 | 100 | 100 | 100 | 100 | 100 | 98.06667 | 62.4 | 37.26667 | 26.44167 | 16.70833 | 11.675 | 8.45 | [6 empty] | 296.1 | 641.5 | 829 | 300 | 2.726519 | 2.666667 | 2.632
I | 矿粉 | \ | 100 | 100 | 100 | 100 | 100 | 100 | 100 | 100 | 100 | 97.4 | 90.2 | 78.2
I | 粗RAP料 | 10-20 | 100 | 100 | 98.65562 | 87.22162 | 52.65481 | 22.41988 | 16.13933 | 13.11787 | 11.42721 | 8.881043 | 6.246605 | 3.673275 | 1144 | 743.3 | 1160 | 2.855004 | 2.783777 | 2.74538 | [11 empty] | 1540.1 | 1472.8 | 4.369846 | 4.569527
I | 粗RAP料 | 5-10 | 100 | 100 | 100 | 100 | 97.46587 | 42.10799 | 19.33182 | 14.67729 | 12.63964 | 9.267687 | 7.064543 | 4.757964 | [17 empty] | 1000 | 966.7 | 3.33 | 3.444709
I | 细RAP料 | 0-5 | 100 | 100 | 100 | 100 | 100 | 95.53377 | 62.32752 | 44.66231 | 35.2215 | 25.07262 | 15.61365 | 10.67538 | [6 empty] | 295.2 | 630.58 | 822.87 | 300 | 2.868526 | 2.785257 | 2.740693 |  |  |  |  | 600 | 550.2 | 8.3 | 9.051254
J | 粗集料 | 10-20 | 100 | 100 | 100 | 72.39483 | 5.969888 | 0.06662049 | 0 | 0 | 0 | 0 | 0 | 0 | 1581.9 | 1001.6 | 1590.9 | 2.726004 | 2.699644 | 2.684371
J | 粗集料 | 5-10 | 100 | 100 | 100 | 100 | 80.65 | 1.038889 | 0.1822222 | 0.1822222 | 0.1822222 | 0.1822222 | 0.1822222 | 0.1822222 | 1236.4 | 778.7 | 1242.5 | 2.701333 | 2.678956 | 2.665804
J | 粗集料 | 3-5 | 100 | 100 | 100 | 100 | 100 | 14.69507 | 0.7487915 | 0.4797949 | 0.4797949 | 0.4797949 | 0.4797949 | 0.4797949 | 336.9 | 212.8 | 338.9 | 2.714746 | 2.68755 | 2.671689
J | 细集料 | 0-3 | 100 | 100 | 100 | 100 | 100 | 99.385 | 85.465 | 65.81 | 45.96 | 21.335 | 12.355 | 9.525 | [6 empty] | 296.3 | 641.5 | 829 | 300 | 2.723346 | 2.666667 | 2.633778
J | 矿粉 | / | 100 | 100 | 100 | 100 | 100 | 100 | 100 | 100 | 100 | 97.4 | 90.2 | 78.2
J | 粗RAP料 | 8-15 | 100 | 100 | 99.98445 | 93.04643 | 70.07955 | 40.36508 | 27.53765 | 22.63864 | 19.00287 | 13.6497 | 9.691446 | 7.972739 | 1023.8 | 668.4 | 1041.1 | 2.880698 | 2.7934 | 2.746981 | [11 empty] | 1002.1 | 957.6 | 4.873508 | 4.647034
J | 细RAP料 | 0-8 | 100 | 100 | 100 | 100 | 97.81232 | 60.80288 | 39.69942 | 30.71033 | 24.45829 | 18.29562 | 13.55836 | 9.953877 | [6 empty] | 288.9 | 641.2 | 828.5 | 300 | 2.843504 | 2.661934 | 2.563443 |  |  |  |  | 601.2 | 561.1 | 7.696737 | 7.146676
K | 粗集料 | 10-20 | 100 | 100 | 100 | 61.4 | 15.2 | 5.1 | 0 | 0 | 0 | 0 | 0 | 0 | 1842.9 | 1168.6 | 1856 | 2.733057 | 2.700029 | 2.680972
K | 粗集料 | 5-10 | 100 | 100 | 100 | 100 | 68.7 | 9.9 | 7.8 | 0 | 0 | 0 | 0 | 0 | 1493.9 | 969.2 | 1502.3 | 2.847151 | 2.818045 | 2.802289
K | 粗集料 | 3-5 | 100 | 100 | 100 | 100 | 100 | 71.7 | 16.7 | 8.5 | 0 | 0 | 0 | 0 | 1086.5 | 701.1 | 1095.5 | 2.819149 | 2.777637 | 2.754817
K | 细集料 | 0-3 | 100 | 100 | 100 | 100 | 100 | 100 | 85.4 | 64.2 | 50.6 | 37.3 | 32.6 | 31.4 | [6 empty] | 296.1 | 641.5 | 829 | 300 | 2.726519 | 2.666667 | 2.632
K | 矿粉 | / | 100 | 100 | 100 | 100 | 100 | 100 | 100 | 100 | 100 | 97.4 | 90.2 | 78.2
K | 粗RAP料 | 8-15 | 100 | 100 | 100 | 88.3 | 64.6 | 23.7 | 13.8 | 11.3 | 9.6 | 7.6 | 5.5 | 3.8 | 889.5 | 576.6 | 900 | 2.842761 | 2.782931 | 2.750464 | [11 empty] | 601.8 | 565 | 6.967058 | 6.513274
K | 细RAP料 | 0-8 | 100 | 100 | 100 | 100 | 100 | 82.5 | 51.7 | 36.6 | 26.6 | 18.4 | 12.4 | 9 | [6 empty] | 300.5 | 634 | 824.8 | 306.4 | 2.739289 | 2.650519 | 2.599481 |  |  |  |  | 1203.5 | 1163.9 | 3.522192 | 3.402354
L | 粗集料 | 10-15 | 100 | 100 | 100 | 98.67083 | 40.50417 | 1.370833 | 0.9125 | 0.9125 | 0.9125 | 0.9125 | 0.9125 | 0.9125 | 990.3 | 624.3 | 1000 | 2.705738 | 2.661698 | 2.63588
L | 粗集料 | 5-10 | 100 | 100 | 100 | 100 | 97.74286 | 24.38571 | 7.3 | 6.307143 | 6.307143 | 6.307143 | 6.307143 | 6.307143 | 993.4 | 630.1 | 1000 | 2.734379 | 2.703433 | 2.685591
L | 细集料 | 0-5 | 100 | 100 | 100 | 100 | 100 | 99.75833 | 77.825 | 53.39167 | 39.925 | 26 | 19.3 | 15 | [6 empty] | 296.7 | 683.3 | 872.5 | 300 | 2.76 | 2.707581 | 2.677798
L | 矿粉 | / | 100 | 100 | 100 | 100 | 100 | 100 | 100 | 100 | 100 | 97.4 | 90.2 | 78.2
L | 粗RAP料 | 8-15 | 100 | 100 | 100 | 91.63503 | 60.04079 | 31.86484 | 23.27071 | 18.15995 | 15.51899 | 11.39053 | 8.287417 | 6.634093 | 645.4 | 413.7 | 656.2 | 2.785498 | 2.705979 | 2.661443 | [11 empty] | 1002.8 | 960.2 | 4.642546 | 4.436576
L | 细RAP料 | 0-8 | 100 | 100 | 100 | 100 | 100 | 67.93313 | 46.15948 | 33.14354 | 26.81511 | 18.72674 | 14.28633 | 10.65206 | [6 empty] | 293.6 | 703.2 | 889.7 | 300 | 2.741363 | 2.643172 | 2.586784 |  |  |  |  | 600.9 | 565 | 6.785107 | 6.353982
M | 粗集料 | 10-15 | 100 | 100 | 99.81333 | 88.04333 | 29.44333 | 1.776667 | 0.6666667 | 0.6666667 | 0.6666667 | 0.6666667 | 0.6666667 | 0.6666667 | 1244.9 | 788.9 | 1251.9 | 2.730044 | 2.703888 | 2.688769
M | 粗集料 | 5-10 | 100 | 100 | 100 | 100 | 95.48 | 13.484 | 2.32 | 18.6 | 2.32 | 2.32 | 2.32 | 2.32 | 933.6 | 588.7 | 936.6 | 2.706872 | 2.692153 | 2.68353
M | 细集料 | 0-5 | 100 | 100 | 100 | 100 | 100 | 96.80833 | 61.93333 | 37.89167 | 28.31667 | 19.11667 | 14.40833 | 11.68333 | [6 empty] | 294.7 | 703.2 | 891.6 | 300.5 | 2.772342 | 2.680642 | 2.628903
M | 粗RAP料 | 8-15 | 100 | 100 | 98.5736 | 82.17403 | 33.13174 | 14.97439 | 12.36701 | 10.6874 | 9.669337 | 8.157274 | 6.237097 | 4.127988 | 899.6 | 584.9 | 907 | 2.858595 | 2.815896 | 2.792921 | [11 empty] | 1203.6 | 1163.4 | 3.57906 | 3.455389
M | 细RAP料 | 0-8 | 100 | 100 | 100 | 99.70946 | 93.61101 | 62.88366 | 41.73621 | 29.27502 | 22.37401 | 14.33211 | 9.617095 | 6.526482 | [6 empty] | 297.8 | 703.1 | 887.2 | 300.1 | 2.619173 | 2.587069 | 2.567241 |  |  |  |  | 599.3 | 567.9 | 5.852749 | 5.529142
N | 粗集料 | 18-24 | 100 | 58.8 | 7.4 | 1.8 | 0.7 | 0.4 | 0.4 | 0.4 | 0.4 | 0.4 | 0.4 | 0.4
N | 粗集料 | 12-18 | 100 | 100 | 91.2 | 45.9 | 1.2 | 0.4 | 0.4 | 0.4 | 0.4 | 0.4 | 0.4 | 0.4
N | 粗集料 | 5-12 | 100 | 100 | 100 | 100 | 84.4 | 6.5 | 0.4 | 0.4 | 0.4 | 0.4 | 0.4 | 0.4
N | 粗集料 | 3-5 | 100 | 100 | 100 | 100 | 100 | 98 | 10.7 | 2.8 | 2.2 | 2.2 | 2.2 | 2.2
N | 细集料 | 0-3 | 100 | 100 | 100 | 100 | 100 | 100 | 89.4 | 56.2 | 31.5 | 16.8 | 10.2 | 3.9
N | 矿粉 | \ | 100 | 100 | 100 | 100 | 100 | 100 | 100 | 100 | 100 | 100 | 99.7 | 89
N | 粗RAP料 | 10-26.5 | 100 | 99.2 | 96.2 | 90.2 | 61.8 | 20.3 | 12.8 | 10.2 | 8.2 | 6.6 | 5.8 | 4.3 | [17 empty] | 1203.9 | 1159.9 | 3.943006 | 3.79343
N | 细RAP料 | 0-10 | 100 | 100 | 100 | 100 | 99.8 | 73.9 | 48.2 | 35.1 | 25.9 | 20 | 17.1 | 12.6 | [17 empty] | 651.9 | 612.2 | 6.934498 | 6.484809
O | 粗集料 | 10-15 | 100 | 100 | 98.99843 | 58.27305 | 8.331088 | 0.3989897 | 0.3989897 | 0.3989897 | 0.3989897 | 0.3989897 | 0.3989897 | 0.3989897 | 1689.5 | 1077.3 | 1704 | 2.759719 | 2.719004 | 2.695867
O | 粗集料 | 5-10 | 100 | 100 | 100 | 100 | 94.44667 | 5.973333 | 0.36 | 0.36 | 0.36 | 0.36 | 0.36 | 0.36 | 1464.6 | 932.5 | 1478.5 | 2.75249 | 2.707875 | 2.682418
O | 细集料 | 0-5 | 100 | 100 | 100 | 100 | 100 | 98.06667 | 62.4 | 37.26667 | 26.44167 | 16.70833 | 11.675 | 8.45 | [6 empty] | 296.1 | 641.5 | 829 | 300 | 2.726519 | 2.666667 | 2.632
O | 矿粉 | / | 100 | 100 | 100 | 100 | 100 | 100 | 100 | 100 | 100 | 97.4 | 90.2 | 78.2
O | 粗RAP料 | 8-15 | 100 | 100 | 99.98445 | 93.04643 | 70.07955 | 40.36508 | 27.53765 | 22.63864 | 19.00287 | 13.6497 | 9.691446 | 7.972739 | 1485.9 | 969.1 | 1524.2 | 2.875193 | 2.745812 | 2.676815 | [11 empty] | 1256.4 | 1192.1 | 5.701365 | 5.393843
O | 细RAP料 | 0-8 | 100 | 100 | 100 | 100 | 97.81232 | 60.80288 | 39.69942 | 30.71033 | 24.45829 | 18.29562 | 13.55836 | 9.953877 | [6 empty] | 296.7 | 703.4 | 887.7 | 300.4 | 2.63968 | 2.587425 | 2.555556 |  |  |  |  | 601.6 | 565.4 | 6.840514 | 6.402547
P | 粗集料 | 10-15 | 100 | 100 | 100 | 63.61974 | 8.839884 | 0.5294028 | 0.5294028 | 0.5294028 | 0.5294028 | 0.5294028 | 0.5294028 | 0.5294028 | 1983.2 | 1267.4 | 2001.6 | 2.770606 | 2.726233 | 2.701171
P | 粗集料 | 5-10 | 100 | 100 | 100 | 100 | 94.44667 | 5.973333 | 0.36 | 0.36 | 0.36 | 0.36 | 0.36 | 0.36 | 1464.6 | 932.5 | 1478.5 | 2.75249 | 2.707875 | 2.682418
P | 细集料 | 0-5 | 100 | 100 | 100 | 100 | 100 | 98.06667 | 62.4 | 37.26667 | 26.44167 | 16.70833 | 11.675 | 8.45 | [6 empty] | 296.1 | 641.5 | 829 | 300 | 2.726519 | 2.666667 | 2.632
P | 矿粉 | / | 100 | 100 | 100 | 100 | 100 | 100 | 100 | 100 | 100 | 97.4 | 90.2 | 78.2 | [6 empty] | 294 | 676.5 | 864.8 | 300.1 | 2.781457 | 2.684258 | 2.629696
P | 粗RAP料 | 0-15 | 100 | 100 | 97.92471 | 96.22755 | 90.24319 | 63.93607 | 40.31472 | 26.73016 | 21.10897 | 14.95649 | 10.93496 | 8.253882 | 868.8 | 560.4 | 882.3 | 2.817121 | 2.740913 | 2.698975 | [11 empty] | 1198.6 | 1135.9 | 5.842341 | 5.519852
Q | 粗集料 | 10-15 | 100 | 100 | 100 | 63.61974 | 8.839884 | 0.5294028 | 0.5294028 | 0.5294028 | 0.5294028 | 0.5294028 | 0.5294028 | 0.5294028
Q | 粗集料 | 5-10 | 100 | 100 | 100 | 100 | 94.44667 | 5.973333 | 0.36 | 0.36 | 0.36 | 0.36 | 0.36 | 0.36
Q | 细集料 | 0-5 | 100 | 100 | 100 | 100 | 100 | 98.06667 | 62.4 | 37.26667 | 26.44167 | 16.70833 | 11.675 | 8.45 | [6 empty] | 293.4 | 683.8 | 871.5 | 300.2 | 2.775781 | 2.668444 | 2.608
Q | 矿粉 | / | 100 | 100 | 100 | 100 | 100 | 100 | 100 | 100 | 100 | 97.4 | 90.2 | 78.2 | [6 empty] | 294 | 676.5 | 864.8 | 300.1 | 2.781457 | 2.684258 | 2.629696
Q | 粗RAP料 | 0-10 | 100 | 100 | 100 | 98.9749 | 86.56513 | 39.00057 | 22.30649 | 15.77536 | 13.01115 | 9.3354 | 6.106605 | 4.188219 | 632.6 | 405.9 | 642.8 | 2.790472 | 2.713381 | 2.670325
I-1 | 粗集料 | 10-20 | 100 | 93.5 | 66.4 | 28.4 | 1.7 | 0.8 | 0.8 | 0.8 | 0.8 | 0.8 | 0.8 | 0.8 | 1983.2 | 1267.4 | 2001.6 | 2.770606 | 2.726233 | 2.701171
I-1 | 粗集料 | 5-10 | 100 | 100 | 100 | 100 | 94.44667 | 5.973333 | 0.36 | 0.36 | 0.36 | 0.36 | 0.36 | 0.36 | 1464.6 | 932.5 | 1478.5 | 2.75249 | 2.707875 | 2.682418
I-1 | 细集料 | 0-5 | 100 | 100 | 100 | 100 | 100 | 98.06667 | 62.4 | 37.26667 | 26.44167 | 16.70833 | 11.675 | 8.45 | [6 empty] | 296.1 | 641.5 | 829 | 300 | 2.726519 | 2.666667 | 2.632
I-1 | 矿粉 | \ | 100 | 100 | 100 | 100 | 100 | 100 | 100 | 100 | 100 | 97.4 | 90.2 | 78.2
I-1 | 粗RAP料 | 10-20 | 100 | 100 | 98.65562 | 87.22162 | 52.65481 | 22.41988 | 16.13933 | 13.11787 | 11.42721 | 8.881043 | 6.246605 | 3.673275 | 1144 | 743.3 | 1160 | 2.855004 | 2.783777 | 2.74538 | [11 empty] | 1540.1 | 1472.8 | 3.70727 | 3.85
I-1 | 粗RAP料 | 5-10 | 100 | 100 | 100 | 100 | 97.46587 | 42.10799 | 19.33182 | 14.67729 | 12.63964 | 9.267687 | 7.064543 | 4.757964 | [17 empty] | 1000 | 966.7 | 4.27874 | 4.47
I-1 | 细RAP料 | 0-5 | 100 | 100 | 100 | 100 | 100 | 95.53377 | 62.32752 | 44.66231 | 35.2215 | 25.07262 | 15.61365 | 10.67538 | [6 empty] | 295.2 | 630.58 | 822.87 | 300 | 2.868526 | 2.785257 | 2.740693 |  |  |  |  | 600 | 550.2 | 6.742516 | 7.23
R | 粗集料 | 11-18 | 100 | 100 | 100 | 92.72655 | 15.77023 | 0.1462669 | 0.1462669 | 0.1462669 | 0.1462669 | 0.1462669 | 0.1462669 | 0.1462669 | 1581.9 | 1001.6 | 1590.9 | 2.726004 | 2.699644 | 2.684371
R | 粗集料 | 6-11 | 100 | 100 | 100 | 100 | 85.256 | 2.711574 | 0.1355787 | 0.1355787 | 0.1355787 | 0.1355787 | 0.1355787 | 0.1355787 | 1236.4 | 778.7 | 1242.5 | 2.701333 | 2.678956 | 2.665804
R | 粗集料 | 3-6 | 100 | 100 | 100 | 100 | 99.54545 | 55.80909 | 0.5363636 | 0.1636364 | 0.1636364 | 0.1636364 | 0.1636364 | 0.1636364 | 336.9 | 212.8 | 338.9 | 2.714746 | 2.68755 | 2.671689
R | 细集料 | 0-3 | 100 | 100 | 100 | 100 | 100 | 99.37 | 71.88 | 34.4 | 20.45 | 8.96 | 3.43 | 1.73 | [6 empty] | 297.8 | 703.1 | 887.2 | 300.1 | 2.619173 | 2.587069 | 2.567241
R | 粗RAP料 | 10-15 | 100 | 100 | 100 | 98.47427 | 61.15852 | 25.56676 | 19.619 | 16.36928 | 14.26601 | 10.68011 | 6.042583 | 3.29282 | 2018.7 | 1303.9 | 2026.7 | 2.824147 | 2.803957 | 2.792889 | [11 empty] | 1207.567 | 1160.3 | 3.636433 | 3.773659
R | 细RAP料 | 0-10 | 100 | 100 | 100 | 100 | 100 | 87.73 | 60.643 | 46.06125 | 36.99528 | 22.33735 | 11.35152 | 5.86622 | [6 empty] | 289.8 | 708.5 | 893.2 | 300.8 | 2.757374 | 2.59087 | 2.496124 |  |  |  |  | 742.6333 | 693.7333 | 6.322148 | 6.748818
S | 粗集料 | 10-15 | 100 | 100 | 100 | 93.36201 | 21.67516 | 0.5303694 | 0.4002795 | 0.4002795 | 0.4002795 | 0.4002795 | 0.4002795 | 0.4002795 | 1202.9 | 762 | 1212.5 | 2.728283 | 2.691454 | 2.670144
S | 粗集料 | 5-10 | 100 | 100 | 100 | 100 | 92.4847 | 7.373608 | 1.07542 | 0.7878001 | 0.7878001 | 0.7878001 | 0.7878001 | 0.7878001 | 979.7 | 622.4 | 990.1 | 2.741954 | 2.692684 | 2.6644
S | 细集料 | 0-5 | 100 | 100 | 100 | 100 | 100 | 99.87995 | 83.45255 | 56.84558 | 39.85794 | 20.60426 | 10.9199 | 8.073623 | [6 empty] | 296.38 | 686.81 | 872.95 | 300 | 2.688498 | 2.634815 | 2.603021
S | 粗RAP料 | 0-10 | 100 | 100 | 100 | 100 | 98.07657 | 78.58959 | 56.7786 | 40.4818 | 29.9299 | 17.04191 | 9.180372 | 4.239085 | 647.6 | 411 | 654.2 | 2.737109 | 2.689967 | 2.662829 | 293.4 | 683.62 | 869.16 | 300 | 2.720193 | 2.621003 | 2.563341 |  |  |  |  | 1001.95 | 934.3 | 6.315036 | 6.740715
T | 粗集料 | 10-20 | 100 | 41.8 | 9.592839 | 0.6941679 | 0.03094176 | 0.03094176 | 0.03094176 | 0.03094176 | 0.03094176 | 0.03094176 | 0.03094176 | 0.03094176 | 2658.6 | 1695.1 | 2678.4 | 2.759315 | 2.723889 | 2.703753
T | 粗集料 | 5-10 | 100 | 100 | 100 | 100 | 65.3 | 40.17189 | 21.08337 | 12.30726 | 8.409456 | 4.996434 | 2.903615 | 1.99773 | 1096.4 | 687.6 | 1107.4 | 2.681996 | 2.637923 | 2.61172
T | 细集料 | 0-5 | 100 | 100 | 100 | 100 | 100 | 99.23554 | 59.71148 | 35.24858 | 26.59772 | 19.22622 | 14.92818 | 11.99949 | [6 empty] | 295 | 687.3 | 874.4 | 300.4 | 2.734013 | 2.651368 | 2.603707
T | 粗RAP料 | 10-20 | 100 | 93.11049 | 67.41278 | 41.213 | 26.89151 | 17.79653 | 13.01327 | 10.11575 | 8.277723 | 5.975738 | 4.080328 | 2.668542 | 910.4 | 567.6 | 924.1 | 2.655776 | 2.592146 | 2.553717 | [11 empty] | 1220.55 | 1187.55 | 2.418871 | 2.47883
T | 粗RAP料 | 5-10 | 100 | 100 | 100 | 100 | 95.29942 | 23.94004 | 6.59706 | 5.377896 | 4.703967 | 3.762488 | 2.621258 | 1.581532 | 1205.4 | 763.5 | 1229.5 | 2.727766 | 2.638412 | 2.586695 | [11 empty] | 1005.5 | 984.2667 | 1.823409 | 1.857274
T | 细RAP料 | 0-5 | 100 | 100 | 100 | 100 | 100 | 82.41389 | 56.62443 | 41.10285 | 30.94889 | 20.78446 | 13.84925 | 8.742519 | [6 empty] | 290.1 | 686.9 | 868.9 | 300.2 | 2.683626 | 2.539763 | 2.454315 |  |  |  |  | 652.9 | 614.2 | 5.482827 | 5.800879
U | 粗集料 | 18-23 | 100 | 76.21 | 10.04667 | 0.6233333 | 0.2933333 | 0.06333333 | 0.02333333 | 0.02333333 | 0.02333333 | 0.02333333 | 0.02333333 | 0.02333333 | 1581.9 | 1001.6 | 1590.9 | 2.726004 | 2.699644 | 2.684371
U | 粗集料 | 11-18 | 100 | 100 | 99.02284 | 86.73832 | 3.977241 | 0.2307849 | 0.1767911 | 0.1767911 | 0.1767911 | 0.1767911 | 0.1767911 | 0.1767911 | 1236.4 | 778.7 | 1242.5 | 2.701333 | 2.678956 | 2.665804
U | 粗集料 | 6-11 | 100 | 100 | 100 | 100 | 85.256 | 2.711574 | 0.1355787 | 0.1355787 | 0.1355787 | 0.1355787 | 0.1355787 | 0.1355787 | 336.9 | 212.8 | 338.9 | 2.714746 | 2.68755 | 2.671689
U | 细集料 | 0-3 | 100 | 100 | 100 | 100 | 100 | 99.37 | 71.88 | 34.4 | 20.45 | 8.96 | 3.43 | 1.73 | [6 empty] | 297.8 | 703.1 | 887.2 | 300.1 | 2.619173 | 2.587069 | 2.567241
U | 粗RAP料 | 15-23 | 100 | 97.82411 | 88.74245 | 69.31954 | 42.77301 | 27.45476 | 20.39792 | 15.632 | 12.76196 | 8.612633 | 5.297746 | 2.749289 | 645.4 | 413.7 | 656.2 | 2.785498 | 2.705979 | 2.661443 | [11 empty] | 1009.4 | 965.35 | 4.088802 | 4.263112
U | 粗RAP料 | 10-15 | 100 | 100 | 100 | 98.47427 | 61.15852 | 25.56676 | 19.619 | 16.36928 | 14.26601 | 10.68011 | 6.042583 | 3.29282 | 2018.7 | 1303.9 | 2026.7 | 2.824147 | 2.803957 | 2.792889 | [11 empty] | 1207.567 | 1160.3 | 3.636433 | 3.773659
U | 细RAP料 | 0-10 | 100 | 100 | 100 | 100 | 100 | 87.73 | 60.643 | 46.06125 | 36.99528 | 22.33735 | 11.35152 | 5.86622 | [6 empty] | 294 | 676.5 | 864.8 | 300.1 | 2.781457 | 2.684258 | 2.629696 |  |  |  |  | 742.6333 | 693.7333 | 6.146307 | 6.548818
V | 粗集料 | 10-15 | 100 | 100 | 100 | 63.61974 | 8.839884 | 0.5294028 | 0.5294028 | 0.5294028 | 0.5294028 | 0.5294028 | 0.5294028 | 0.5294028 | 1983.2 | 1267.4 | 2001.6 | 2.770606 | 2.726233 | 2.701171
V | 粗集料 | 5-10 | 100 | 100 | 100 | 100 | 94.44667 | 5.973333 | 0.36 | 0.36 | 0.36 | 0.36 | 0.36 | 0.36 | 1464.6 | 932.5 | 1478.5 | 2.75249 | 2.707875 | 2.682418
V | 细集料 | 0-5 | 100 | 100 | 100 | 100 | 100 | 98.06667 | 62.4 | 37.26667 | 26.44167 | 16.70833 | 11.675 | 8.45 | [6 empty] | 296.1 | 641.5 | 829 | 300 | 2.726519 | 2.666667 | 2.632
V | 粗RAP料 | 8-15 | 100 | 98.64356 | 92.92106 | 82.74368 | 59.99068 | 37.0704 | 25.87154 | 18.56256 | 14.99583 | 10.99822 | 8.879722 | 7.128272 | 784.85 | 499.15 | 795.35 | 2.747112 | 2.685179 | 2.64973 | [11 empty] | 1305.85 | 1253.25 | 3.750911 | 3.897088
V | 细RAP料 | 0-8 | 100 | 100 | 100 | 100 | 95.52839 | 70.54683 | 44.76079 | 27.1082 | 19.49342 | 13.0088 | 9.630211 | 6.65832 | [6 empty] | 288.05 | 685.4 | 868.565 | 292.65 | 2.746341 | 2.672969 | 2.630954 |  |  |  |  | 705.5667 | 672.8667 | 4.177666 | 4.359804
W | 粗集料 | 10-20 | 100 | 72.94333 | 43.0225 | 23.75861 | 3.064167 | 0.3336111 | 0.2225 | 0.2225 | 0.2225 | 0.2225 | 0.2225 | 0.2225 | 1300.85 | 820.75 | 1306.95 | 2.70954 | 2.688091 | 2.675545
W | 粗集料 | 10-15 | 100 | 100 | 97.03333 | 75.87333 | 21.37 | 1.856667 | 1.02 | 1.02 | 1.02 | 1.02 | 1.02 | 1.02 | 1081.85 | 683.55 | 1087.55 | 2.716169 | 2.691955 | 2.677847
W | 粗集料 | 5-10 | 100 | 100 | 100 | 100 | 95.395 | 3.52 | 0.735 | 0.4145 | 0.4145 | 0.4145 | 0.4145 | 0.4145 | 685.35 | 434.7 | 690.3 | 2.734291 | 2.700704 | 2.681338
W | 细集料 | 0-5 | 100 | 100 | 100 | 100 | 100 | 39.11 | 2.07 | 1.3685 | 0.8885 | 0.5785 | 0.5785 | 0.5785 | [6 empty] | 297.115 | 685.51 | 872.78 | 300 | 2.704857 | 2.661226 | 2.635634
W | 细集料 | 石粉 | 100 | 100 | 100 | 100 | 100 | 100 | 84.56667 | 54.44167 | 36.56667 | 17.025 | 9.116667 | 6.275 | [6 empty] | 294.93 | 685.975 | 872.7 | 300 | 2.72566 | 2.648422 | 2.603664
W | 粗RAP料 | 8-15 | 100 | 100 | 95.10967 | 77.98718 | 46.36112 | 24.18785 | 17.04024 | 12.65743 | 10.38394 | 7.557487 | 5.575821 | 3.81463 | 1436.8 | 910.8 | 1456.6 | 2.731559 | 2.668743 | 2.632466 | [11 empty] | 1009.45 | 976.5 | 2.982602 | 3.074296
W | 细RAP料 | 0-8 | 100 | 100 | 100 | 100 | 99.3333 | 72.87985 | 44.95571 | 30.5081 | 23.53898 | 15.64793 | 10.76836 | 6.92402 | [6 empty] | 288.58 | 685.535 | 868.135 | 292.5 | 2.722967 | 2.66151 | 2.625842 |  |  |  |  | 601.4 | 570.15 | 4.744681 | 4.981014
X | 粗集料 | 10-20 | 100 | 100 | 100 | 63.6 | 8.8 | 0.5303694 | 0.5303694 | 0.5303694 | 0.5303694 | 0.5303694 | 0.5303694 | 0.5303694 | 1983.2 | 1267.4 | 2001.6 | 2.770606 | 2.726233 | 2.701171
X | 粗集料 | 5-10 | 100 | 100 | 100 | 100 | 94.4 | 6 | 0.4 | 0.4 | 0.4 | 0.4 | 0.4 | 0.4 | 1464.6 | 932.5 | 1478.5 | 2.75249 | 2.707875 | 2.682418
X | 细集料 | 0-5 | 100 | 100 | 100 | 100 | 100 | 98.1 | 62.4 | 37.3 | 26.4 | 16.7 | 11.7 | 8.5 | [6 empty] | 296.1 | 641.5 | 829 | 300 | 2.726519 | 2.666667 | 2.632
X | 粗RAP料 | 0-15 | 100 | 100 | 100 | 97.54923 | 91.25753 | 69.29421 | 49.67053 | 35.80981 | 27.72742 | 18.13917 | 11.28791 | 5.84956 | 567.9 | 365.1 | 581.8 | 2.800296 | 2.684818 | 2.620674 | [11 empty] | 891.9 | 846.1 | 4.864354 | 5.113072
Y | 粗集料 | 22-30 | 98.08268 | 9.288827 | 0.1011027 | 0.1011027 | 0.1011027 | 0.1011027 | 0.1011027 | 0.1011027 | 0.1011027 | 0.1011027 | 0.1011027 | 0.1011027 | 2494.6 | 1577.9 | 2506.9 | 2.721283 | 2.698493 | 2.685253
Y | 粗集料 | 16-22 | 100 | 77.95378 | 8.741385 | 0.5254012 | 0.1797964 | 0.1478164 | 0.1238483 | 0.1238483 | 0.1238483 | 0.1238483 | 0.1238483 | 0.1238483 | 2488.1 | 1578 | 2500 | 2.733875 | 2.711497 | 2.69859
Y | 粗集料 | 11-16 | 100 | 100 | 99.06801 | 75.69003 | 3.450679 | 0.09773173 | 0.09338391 | 0.09338391 | 0.09338391 | 0.09338391 | 0.09338391 | 0.09338391 | 1996.3 | 1263.4 | 2008 | 2.723837 | 2.69675 | 2.681037
Y | 粗集料 | 6-11 | 100 | 100 | 100 | 100 | 89.34471 | 0.3603839 | 0.2038078 | 0.2038078 | 0.2038078 | 0.2038078 | 0.2038078 | 0.2038078 | 1492.3 | 942.9 | 1501.6 | 2.716236 | 2.687668 | 2.671022
Y | 粗集料 | 3-6 | 100 | 100 | 100 | 100 | 100 | 52.46224 | 0.5143449 | 0.4593998 | 0.4593998 | 0.4593998 | 0.4593998 | 0.4593998 | 1091.2 | 687 | 1099.7 | 2.699654 | 2.664647 | 2.644051
Y | 细集料 | 0-3 | 100 | 100 | 100 | 100 | 100 | 99.40103 | 79.22148 | 55.04358 | 43.70329 | 22.86978 | 7.975773 | 5.615028 | [6 empty] | 298 | 753.3 | 941 | 300.2 | 2.701723 | 2.668444 | 2.648889
Y | 粗RAP料 | 10-20 | 100 | 100 | 99.07784 | 97.58198 | 83.07808 | 40.83109 | 28.89802 | 20.77424 | 16.77313 | 12.95021 | 9.784062 | 8.422806 | 2364.9 | 1511.4 | 2375.4 | 2.770826 | 2.749306 | 2.737153 | [11 empty] | 804.5 | 766.2 | 4.760721 | 4.998695
Y | 细RAP料 | 0-10 | 100 | 100 | 100 | 100 | 99.02107 | 76.49149 | 51.16535 | 32.83005 | 24.43239 | 17.97983 | 13.84759 | 12.08616 | [6 empty] | 292.2 | 761.4 | 945.5 | 300.3 | [7 empty] | 1199.8 | 1148.2 | 4.300717 | 4.493991
Z | 粗集料 | 4# | 100 | 100 | 100 | 90.5 | 32.1 | 4.3 | 0.3 | 0.02333333 | 0.02333333 | 0.02333333 | 0.02333333 | 0.02333333
Z | 粗集料 | 3# | 100 | 100 | 100 | 100 | 80.5 | 0.5 | 0 | 0 | 0 | 0 | 0 | 0
Z | 粗集料 | 2# | 100 | 100 | 100 | 100 | 99.1 | 55.9 | 2 | 0.3 | 0 | 0 | 0 | 0
Z | 细集料 | 1# | 100 | 100 | 100 | 100 | 100 | 100 | 62.6 | 28.1 | 12.9 | 6.4 | 3.3 | 2.6
Z | 矿粉 | / | 100 | 100 | 100 | 100 | 100 | 100 | 100 | 100 | 100 | 100 | 100 | 85
Z | 粗RAP料 | 0-15 | 100 | 100 | 100 | 97.54923 | 91.25753 | 69.29421 | 49.67053 | 35.80981 | 27.72742 | 18.13917 | 11.28791 | 5.84956 | 567.9 | 365.1 | 581.8 | 2.800296 | 2.684818 | 2.620674 | [11 empty] | 891.9 | 846.1 | 4.864354 | 5.113072
1A | 粗集料 | 10-15 | 100 | 100 | 100 | 81.29178 | 13.93363 | 1.06353 | 0.5911544 | 0.5911544 | 0.5911544 | 0.5911544 | 0.5911544 | 0.5911544 | 1341 | 854 | 1349.5 | 2.753593 | 2.723512 | 2.706357
1A | 粗集料 | 5-10 | 100 | 100 | 100 | 100 | 98.13259 | 9.656239 | 3.218237 | 1.953919 | 1.744458 | 1.613154 | 1.462051 | 1.397441 | 1205.5 | 758.7 | 1213.8 | 2.698075 | 2.667106 | 2.648868
1A | 粗集料 | 3-5 | 100 | 100 | 100 | 100 | 100 | 84.22347 | 9.950135 | 5.038983 | 4.198542 | 3.74982 | 3.144101 | 2.878612 | 444.2 | 281 | 447.7 | 2.721814 | 2.685663 | 2.664667
1A | 细集料 | 0-3 | 100 | 100 | 100 | 100 | 100 | 99.80256 | 78.66355 | 47.18774 | 30.12093 | 17.68496 | 10.16541 | 8.410458 | [6 empty] | 295.7 | 739.4 | 925.7 | 300 | 2.702925 | 2.638522 | 2.600704
1A | 粗RAP料 | 10-15 | 100 | 100 | 100 | 91.4816 | 45.25233 | 18.42712 | 14.83953 | 11.3395 | 9.477115 | 7.562203 | 5.946176 | 5.034185 | 2447.6 | 1571.1 | 2479.3 | 2.79247 | 2.729905 | 2.695001 | [11 empty] | 1017.1 | 984.1 | 2.774162 | 2.853318
1A | 粗RAP料 | 5-10 | 100 | 100 | 100 | 100 | 99.56789 | 45.76297 | 22.59149 | 15.94132 | 13.10445 | 10.72795 | 8.484246 | 6.947838 | 2447.6 | 1571.1 | 2479.3 | 2.79247 | 2.729905 | 2.695001 | [11 empty] | 1009.1 | 971.7 | 3.240406 | 3.348925
1A | 细RAP料 | 0-5 | 100 | 100 | 100 | 100 | 100 | 96.77324 | 58.9555 | 32.061 | 23.46735 | 17.42977 | 13.46741 | 11.54989 | [6 empty] | 293.2 | 767.9 | 953.8 | 300.2 | 2.732526 | 2.626422 | 2.565179 |  |  |  |  | 744.6 | 702 | 5.274663 | 5.568376
1B | 粗集料 | 11-16 | 100 | 100 | 94.63785 | 76.30375 | 6.342015 | 0.1460912 | 0.1460912 | 0.1480807 | 0.1460912 | 0.1460912 | 0.1460912 | 0.1460912 | 1503.6 | 966.9 | 1511.6 | 2.801565 | 2.775106 | 2.760419
1B | 粗集料 | 6-11 | 100 | 100 | 100 | 99.75569 | 80.29987 | 46.06597 | 0.2318073 | 0.2276689 | 0.2276689 | 0.2276689 | 0.2276689 | 0.2276689 | 1198.4 | 764.8 | 1207.5 | 2.763838 | 2.727581 | 2.707025
1B | 粗集料 | 3-6 | 100 | 100 | 100 | 100 | 98.08376 | 56.8275 | 0.557652 | 0.3786932 | 0.3786932 | 0.3786932 | 0.3786932 | 0.3786932 | 833 | 527.8 | 836.3 | 2.729358 | 2.710859 | 2.700162
1B | 细集料 | 0-3 | 100 | 100 | 100 | 100 | 100 | 99.53586 | 80.92057 | 52.36126 | 35.17796 | 20.74221 | 9.944662 | 6.60125 | [6 empty] | 298.4 | 741.1 | 930.9 | 300 | 2.747698 | 2.722323 | 2.707804
1B | 粗RAP料 | 5-13 | 100 | 100 | 100 | 100 | 95.27197 | 47.30356 | 26.62431 | 18.4804 | 15.1535 | 11.91407 | 9.184119 | 7.764528 | 640.7 | 412.6 | 649.1 | 2.808856 | 2.744609 | 2.709091 | [11 empty] | 1002.3 | 958 | 3.960863 | 4.124217
1B | 细RAP料 | 0-5 | 100 | 100 | 100 | 100 | 100 | 99.84656 | 93.88723 | 68.3639 | 50.98004 | 33.53034 | 22.23925 | 18.42844 | [6 empty] | 290.3 | 746.5 | 927.5 | 300.4 | 2.655993 | 2.515913 | 2.431323 |  |  |  |  | 599.5 | 555.3 | 6.941825 | 7.459661
1C | 粗集料 | 10-15 | 100 | 100 | 100 | 93.4 | 21.7 | 0.5 | 0.4 | 0.4 | 0.4 | 0.4 | 0.4 | 0.4 | 1983.2 | 1267.4 | 2001.6 | 2.770606 | 2.726233 | 2.701171
1C | 粗集料 | 5-10 | 100 | 100 | 100 | 100 | 94.44667 | 5.973333 | 0.36 | 0.36 | 0.36 | 0.36 | 0.36 | 0.36 | 1464.6 | 932.5 | 1478.5 | 2.75249 | 2.707875 | 2.682418
1C | 细集料 | 0-5 | 100 | 100 | 100 | 100 | 100 | 98.06667 | 62.4 | 37.26667 | 26.44167 | 16.70833 | 11.675 | 8.45 | [6 empty] | 296.1 | 641.5 | 829 | 300 | 2.726519 | 2.666667 | 2.632
1C | 矿粉 | \ | 100 | 100 | 100 | 100 | 100 | 100 | 100 | 100 | 100 | 97.4 | 90.2 | 78.2
1C | 粗RAP料 | 0-15 | 100 | 100 | 100 | 100 | 94.63153 | 71.41419 | 53.08324 | 32.81568 | 23.46377 | 18.12653 | 14.56838 | 12.94149 | 2364.9 | 1511.4 | 2375.4 | 2.770826 | 2.749306 | 2.737153 | [11 empty] | 1000.9 | 952.6 | 4.370584 | 4.570334
1D | 粗集料 | 5-10 | 100 | 100 | 100 | 100 | 96.04273 | 27.54955 | 4.897567 | 2.494148 | 1.452174 | 0.9834597 | 0.8116652 | 0.772013 | 1290.1 | 815.6 | 1295.7 | 2.718862 | 2.698813 | 2.687149
1D | 粗集料 | 0-5 | 100 | 100 | 100 | 100 | 99.23661 | 86.82696 | 71.08652 | 45.0403 | 21.57502 | 4.998422 | 3.248966 | 3.126276 | [6 empty] | 296.7 | 767.6 | 956.5 | 300.7 | 2.752319 | 2.689624 | 2.653846
1D | 粗RAP料 | 0-10 | 100 | 100 | 100 | 100 | 98.17791 | 73.82169 | 47.23961 | 31.9814 | 25.11573 | 19.86647 | 15.31946 | 13.44749 | [6 empty] | 295.5 | 759.3 | 946.2 | 300.7 | 2.720994 | 2.642355 | 2.596661 |  |  |  |  | 800.3 | 763.1 | 4.191481 | 4.374853
1E | 粗集料 | 10-15 | 100 | 100 | 99.81549 | 71.80427 | 2.058137 | 0.3644553 | 0.2087311 | 0.1818606 | 0.1818606 | 0.1818606 | 0.1818606 | 0.1818606 | 1673.9 | 1074 | 1681.2 | 2.790298 | 2.768775 | 2.756752
1E | 粗集料 | 5-10 | 100 | 100 | 100 | 100 | 81.66865 | 1.816867 | 0.2943879 | 0.221316 | 0.221316 | 0.221316 | 0.221316 | 0.221316 | 1539.9 | 988.5 | 1548.6 | 2.792709 | 2.764863 | 2.74933
1E | 细集料 | 3-5 | 100 | 100 | 100 | 100 | 95.03633 | 46.4282 | 1.134701 | 0.4489573 | 0.4215501 | 0.4215501 | 0.4215501 | 0.4215501 | 360.3 | 231 | 363 | 2.786543 | 2.75 | 2.729545
1E | 细集料 | 0-3 | 100 | 100 | 100 | 100 | 100 | 99.53253 | 80.82123 | 44.76311 | 28.55338 | 14.97157 | 6.999368 | 4.725205 | [6 empty] | 295.7 | 745.7 | 935.6 | 300.1 | 2.794896 | 2.72323 | 2.683303
1E | 粗RAP料 | 10-15 | 100 | 100 | 100 | 91.01358 | 35.11468 | 14.13847 | 12.01756 | 9.547595 | 8.090211 | 6.49501 | 4.925951 | 3.932444 | 2467.8 | 1581 | 2491 | 2.782815 | 2.737363 | 2.711868 | [11 empty] | 1456.2 | 1414.7 | 2.375673 | 2.433484
1E | 细RAP料 | 0-10 | 100 | 100 | 100 | 100 | 100 | 75.32546 | 55.82617 | 38.33655 | 30.27939 | 23.05665 | 17.60825 | 15.25216 | [6 empty] | 290 | 745.9 | 932.5 | 300.4 | 2.804642 | 2.639719 | 2.54833 |  |  |  |  | 1295.9 | 1218.4 | 5.536328 | 5.860801
1F | 粗集料 | 10-15 | 100 | 100 | 100 | 63.6 | 8.8 | 0.5 | 0.4 | 0.4 | 0.4 | 0.4 | 0.4 | 0.4 | 1983.2 | 1267.4 | 2001.6 | 2.770606 | 2.726233 | 2.701171
1F | 粗集料 | 5-10 | 100 | 100 | 100 | 100 | 93.5 | 7.4 | 0.36 | 0.36 | 0.36 | 0.36 | 0.36 | 0.36 | 1464.6 | 932.5 | 1478.5 | 2.75249 | 2.707875 | 2.682418
1F | 细集料 | 3-5 | 100 | 100 | 100 | 100 | 100 | 99.9 | 83.5 | 56.8 | 39.9 | 20.6 | 10.9 | 8.1 | [6 empty] | 296.1 | 641.5 | 829 | 300 | 2.726519 | 2.666667 | 2.632
1F | 粗RAP料 | 10-15 | 100 | 100 | 99.06135 | 93.52206 | 70.46614 | 24.94491 | 16.75098 | 13.64152 | 12.1352 | 10.90834 | 9.727232 | 8.753521 | 1694.2 | 1090.7 | 1702.1 | 2.807291 | 2.783939 | 2.771017 | [11 empty] | 1162.9 | 1113.3 | 3.804737 | 3.955223
1F | 细RAP料 | 0-10 | 100 | 100 | 100 | 99.02444 | 96.35364 | 69.66991 | 50.00093 | 36.33121 | 28.75266 | 23.42179 | 19.96228 | 18.20642 | [6 empty] | 291.3 | 763.8 | 948.4 | 300.7 | 2.730084 | 2.590009 | 2.509044 |  |  |  |  | 808 | 756.7 | 5.908421 | 6.279437
1G | 粗集料 | 10-15 | 100 | 100 | 95.73602 | 58.10074 | 8.267556 | 0.4638294 | 0.4556921 | 0.4556921 | 0.4556921 | 0.4556921 | 0.4556921 | 0.4556921 | 1332.6 | 845.1 | 1339.3 | 2.733538 | 2.710036 | 2.696479
1G | 粗集料 | 5-10 | 100 | 100 | 100 | 100 | 96.40181 | 11.04158 | 1.679704 | 1.679704 | 1.679704 | 1.679704 | 1.679704 | 1.473858 | 927.3 | 601.5 | 934.7 | 2.846225 | 2.805222 | 2.783013
1G | 细集料 | 3-5 | 100 | 100 | 100 | 100 | 100 | 97.15662 | 28.24859 | 9.382236 | 6.205427 | 5.390386 | 4.918033 | 4.29749 | 743.5 | 482.5 | 753 | 2.848659 | 2.783734 | 2.748614
1G | 细集料 | 0-3 | 100 | 100 | 100 | 100 | 100 | 100 | 94.58545 | 49.55708 | 28.93401 | 16.82094 | 9.216682 | 6.300388 | [6 empty] | 291.3 | 763.8 | 948.4 | 300.7 | 2.730084 | 2.590009 | 2.509044
1G | 矿粉 | \ | 100 | 100 | 100 | 100 | 100 | 100 | 100 | 100 | 100 | 97.4 | 90.2 | 78.2
1G | 粗RAP料 | 0-15 | 100 | 100 | 99.38762 | 96.09989 | 86.53171 | 64.99984 | 50.51884 | 35.57268 | 26.05374 | 17.39111 | 11.02243 | 8.828526 | 927.3 | 601.5 | 934.7 | 2.846225 | 2.805222 | 2.783013 | [11 empty] | 1083.9 | 1026.6 | 4.835799 | 5.081531
1H | 粗集料 | 10-15 | 100 | 100 | 100 | 91.43729 | 22.98421 | 0.348975 | 0.348975 | 0.348975 | 0.348975 | 0.348975 | 0.348975 | 0.348975 | 1983.2 | 1267.4 | 2001.6 | 2.770606 | 2.726233 | 2.701171
1H | 粗集料 | 5-10 | 100 | 100 | 100 | 100 | 92.5 | 7.4 | 0.36 | 0.36 | 0.36 | 0.36 | 0.36 | 0.36 | 1464.6 | 932.5 | 1478.5 | 2.75249 | 2.707875 | 2.682418
1H | 细集料 | 0-5 | 100 | 100 | 100 | 100 | 100 | 99.9 | 83.5 | 56.8 | 39.9 | 20.6 | 10.9 | 8.1 | [6 empty] | 296.1 | 641.5 | 829 | 300 | 2.726519 | 2.666667 | 2.632
1H | 粗RAP料 | 0-15 | 100 | 100 | 100 | 99.62017 | 92.35773 | 64.67485 | 46.32993 | 32.97776 | 25.04789 | 19.22233 | 14.74817 | 12.79058 | 698.9 | 454.7 | 707.6 | 2.861998 | 2.797944 | 2.763543 | [11 empty] | 1142.2 | 1084.8 | 4.572229 | 4.791298
1I | 粗集料 | 10-15 | 100 | 100 | 100 | 91.43729 | 22.98421 | 0.348975 | 0.348975 | 0.348975 | 0.348975 | 0.348975 | 0.348975 | 0.348975 | 1983.2 | 1267.4 | 2001.6 | 2.770606 | 2.726233 | 2.701171
1I | 粗集料 | 5-10 | 100 | 100 | 100 | 100 | 92.5 | 7.4 | 0.36 | 0.36 | 0.36 | 0.36 | 0.36 | 0.36 | 1464.6 | 932.5 | 1478.5 | 2.75249 | 2.707875 | 2.682418
1I | 细集料 | 0-5 | 100 | 100 | 100 | 100 | 100 | 99.9 | 83.5 | 56.8 | 39.9 | 20.6 | 10.9 | 8.1 | [6 empty] | 296.1 | 641.5 | 829 | 300 | 2.726519 | 2.666667 | 2.632
1I | 粗RAP料 | 10-15 | 100 | 100 | 98.81583 | 94.83911 | 73.41519 | 42.67524 | 29.02917 | 20.94195 | 16.02175 | 12.08136 | 9.513852 | 8.536976 | 698.9 | 454.7 | 707.6 | 2.861998 | 2.797944 | 2.763543 | [11 empty] | 1121 | 1076.7 | 3.48834 | 3.614424
1I | 粗RAP料 | 0-10 | 100 | 100 | 100 | 100 | 100 | 88.65761 | 72.10187 | 54.17665 | 41.60048 | 30.70132 | 22.96282 | 20.06458 | 559.3 | 360.6 | 566.7 | 2.814796 | 2.749636 | 2.713731 | [11 empty] | 878.2 | 819.7 | 6.223705 | 6.636757
1J | 粗集料 | 10-20 | 100 | 100 | 100 | 91.43729 | 22.98421 | 0.348975 | 0.348975 | 0.348975 | 0.348975 | 0.348975 | 0.348975 | 0.348975 | 1983.2 | 1267.4 | 2001.6 | 2.770606 | 2.726233 | 2.701171
1J | 粗集料 | 5-10 | 100 | 100 | 100 | 100 | 92.5 | 7.4 | 0.36 | 0.36 | 0.36 | 0.36 | 0.36 | 0.36 | 1464.6 | 932.5 | 1478.5 | 2.75249 | 2.707875 | 2.682418
1J | 细集料 | 0-5 | 100 | 100 | 100 | 100 | 100 | 99.9 | 83.5 | 56.8 | 39.9 | 20.6 | 10.9 | 8.1 | [6 empty] | 296.1 | 641.5 | 829 | 300 | 2.726519 | 2.666667 | 2.632
1J | 粗RAP料 | 10-15 | 100 | 100 | 98.8278 | 86.64872 | 48.30634 | 31.87489 | 25.70502 | 20.30461 | 15.80646 | 10.76702 | 7.169199 | 6.031207 | 698.9 | 454.7 | 707.6 | 2.861998 | 2.797944 | 2.763543 | [11 empty] | 1121 | 1076.7 | 3.48834 | 3.614424
1J | 粗RAP料 | 0-10 | 100 | 100 | 100 | 100 | 94.65893 | 53.59518 | 37.49667 | 27.99213 | 22.15296 | 16.27921 | 12.07127 | 10.61869 | 559.3 | 360.6 | 566.7 | 2.814796 | 2.749636 | 2.713731 | [11 empty] | 878.2 | 819.7 | 6.223705 | 6.636757
1K | 粗集料 | 5-10 | 100 | 100 | 100 | 100 | 86.63687 | 7.585059 | 1.105958 | 0.7242649 | 0.6837106 | 0.6837106 | 0.6837106 | 0.6837106 | 768.3 | 486.4 | 774.7 | 2.725435 | 2.687131 | 2.664932
1K | 粗集料 | 3-5 | 100 | 100 | 100 | 100 | 100 | 72.01516 | 20.28606 | 12.59691 | 10.53614 | 8.88743 | 7.258154 | 6.17778 | 1389.1 | 878 | 1398.3 | 2.717863 | 2.687488 | 2.669806
1K | 粗集料 | 0-3 | 100 | 100 | 100 | 100 | 100 | 98.11194 | 92.53613 | 74.52142 | 58.89479 | 42.39464 | 23.46691 | 16.0993 | [6 empty] | 296.1 | 768.8 | 955.5 | 300.4 | 2.706581 | 2.64204 | 2.604222
1K | 细RAP料 | 0-10 | 100 | 100 | 100 | 100 | 98.17791 | 73.82169 | 47.23961 | 31.9814 | 25.11573 | 19.86647 | 15.31946 | 13.44749 | [6 empty] | 293.2 | 767.8 | 950.7 | 300.6 | 2.658205 | 2.553951 | 2.491079 |  |  |  |  | 1038.9 | 985.6 | 4.67827 | 4.907873
1L | 粗集料 | 10-15 | 100 | 100 | 100 | 93.4 | 21.7 | 0.5 | 0.4 | 0.4 | 0.4 | 0.4 | 0.4 | 0.4 | 1983.2 | 1267.4 | 2001.6 | 2.770606 | 2.726233 | 2.701171
1L | 粗集料 | 5-10 | 100 | 100 | 100 | 100 | 92.5 | 7.4 | 0.36 | 0.36 | 0.36 | 0.36 | 0.36 | 0.36 | 1464.6 | 932.5 | 1478.5 | 2.75249 | 2.707875 | 2.682418
1L | 细集料 | 0-5 | 100 | 100 | 100 | 100 | 100 | 99.9 | 83.5 | 56.8 | 39.9 | 20.6 | 10.9 | 8.1 | [6 empty] | 296.1 | 641.5 | 829 | 300 | 2.726519 | 2.666667 | 2.632
1L | 粗RAP料 | 0-15 | 100 | 100 | 100 | 100 | 90.74019 | 61.52566 | 45.3233 | 29.58702 | 22.91375 | 17.49964 | 13.97219 | 12.43979 | 790.7 | 520.5 | 801 | 2.926351 | 2.855615 | 2.818895 | [11 empty] | 1048.4 | 1005.9 | 3.591294 | 3.725072
1M | 粗集料 | 10-15 | 100 | 100 | 100 | 93.4 | 21.7 | 0.5 | 0.4 | 0.4 | 0.4 | 0.4 | 0.4 | 0.4 | 1983.2 | 1267.4 | 2001.6 | 2.770606 | 2.726233 | 2.701171
1M | 粗集料 | 5-10 | 100 | 100 | 100 | 100 | 92.5 | 7.4 | 0.36 | 0.36 | 0.36 | 0.36 | 0.36 | 0.36 | 1464.6 | 932.5 | 1478.5 | 2.75249 | 2.707875 | 2.682418
1M | 细集料 | 0-5 | 100 | 100 | 100 | 100 | 100 | 99.9 | 83.5 | 56.8 | 39.9 | 20.6 | 10.9 | 8.1 | [6 empty] | 296.1 | 641.5 | 829 | 300 | 2.726519 | 2.666667 | 2.632
1M | 粗RAP料 | 10-15 | 100 | 100 | 100 | 100 | 90.74019 | 61.52566 | 45.3233 | 29.58702 | 22.91375 | 17.49964 | 13.97219 | 12.43979 | 790.7 | 520.5 | 801 | 2.926351 | 2.855615 | 2.818895 | [11 empty] | 1048.4 | 1005.9 | 3.591294 | 3.725072
1M | 粗RAP料 | 0-10 | 100 | 100 | 100 | 100 | 90.74019 | 61.52566 | 45.3233 | 29.58702 | 22.91375 | 17.49964 | 13.97219 | 12.43979 | 790.7 | 520.5 | 801 | 2.926351 | 2.855615 | 2.818895 | [11 empty] | 878.2 | 819.7 | 6.223705 | 6.636757
1N | 粗集料 | 10-15 | 100 | 100 | 100 | 93.4 | 21.7 | 0.5 | 0.4 | 0.4 | 0.4 | 0.4 | 0.4 | 0.4 | 1983.2 | 1267.4 | 2001.6 | 2.770606 | 2.726233 | 2.701171
1N | 粗集料 | 5-10 | 100 | 100 | 100 | 100 | 92.5 | 7.4 | 0.36 | 0.36 | 0.36 | 0.36 | 0.36 | 0.36 | 1464.6 | 932.5 | 1478.5 | 2.75249 | 2.707875 | 2.682418
1N | 细集料 | 0-5 | 100 | 100 | 100 | 100 | 100 | 99.9 | 83.5 | 56.8 | 39.9 | 20.6 | 10.9 | 8.1 | [6 empty] | 296.1 | 641.5 | 829 | 300 | 2.726519 | 2.666667 | 2.632
1N | 粗RAP料 | 0-15 | 100 | 100 | 100 | 98.48523 | 89.13685 | 45.15812 | 27.3773 | 19.78485 | 15.80513 | 11.8304 | 9.200454 | 8.033274 | 1259.3 | 800.9 | 1278.8 | 2.747164 | 2.675874 | 2.63507 | [11 empty] | 1112.6 | 1070.8 | 3.29159 | 3.403623
1O | 粗集料 | 10-15 | 100 | 100 | 100 | 93.4 | 21.7 | 0.5 | 0.4 | 0.4 | 0.4 | 0.4 | 0.4 | 0.4 | 1123.1 | 743.6 | 1129.3 | 2.95942 | 2.927923 | 2.911849
1O | 粗集料 | 5-10 | 100 | 100 | 100 | 100 | 92.5 | 7.4 | 0.36 | 0.36 | 0.36 | 0.36 | 0.36 | 0.36 | 1074.1 | 725.3 | 1083.8 | 3.079415 | 3.023152 | 2.996095
1O | 细集料 | 0-5 | 100 | 100 | 100 | 100 | 100 | 99.9 | 83.5 | 56.8 | 39.9 | 20.6 | 10.9 | 8.1 | [6 empty] | 298.4 | 642.3 | 839.1 | 300 | 2.937008 | 2.906977 | 2.891473
1O | 粗RAP料 | 10-15 | 100 | 100 | 100 | 100 | 90.74019 | 61.52566 | 45.3233 | 29.58702 | 22.91375 | 17.49964 | 13.97219 | 12.43979 | 721.1 | 467.8 | 732.8 | 2.846822 | 2.765283 | 2.721132 | [11 empty] | 1128.2 | 1089.1 | 2.997494 | 3.09012
1O | 粗RAP料 | 0-10 | 100 | 100 | 100 | 100 | 90.74019 | 61.52566 | 45.3233 | 29.58702 | 22.91375 | 17.49964 | 13.97219 | 12.43979 | [6 empty] | 292 | 766.7 | 954.1 | 300.7 | 2.791587 | 2.654016 | 2.577229 |  |  |  |  | 999.9 | 944.7 | 5.072115 | 5.343125

## 级配
集料来源 | 级配类型 | 集料类型 | 集料粒径/mm | 新旧料比例 | 各档比例 | 筛孔尺寸/mm | [11 empty] | 表观相对密度 | 毛体积相对密度 |  |  | 矿料的合成表观相对密度 | 合成矿料的吸水率wx | 合成矿料的沥青吸收系数C | 合成矿料的有效相对密度rse | 沥青混合料最大理论相对密度rti | 矿料的合成毛体积相对密度 | 油石比Pai（%） | 沥青用量 | RAP油石比Pri（%） | 新加沥青油石比Pri（%）
[6 empty] | 26.5 | 19 | 16 | 13.2 | 9.5 | 4.75 | 2.36 | 1.18 | 0.6 | 0.3 | 0.15 | 0.075 | [14 empty] | 密级配沥青混凝土混合料矿料级配范围
A | 90# AC-20-1 | 粗集料 | 10-20 | 0.5 | 0.6 | 100 | 80.59709 | 50.54691 | 28.25891 | 2.689413 | 0.4867035 | 0 | 0 | 0 | 0 | 0 | 0 | 2.745 | 2.688 | 0.1092896 | 0.1116071 | 2.774007 | 0.423 | 0.815311857 | 2.756012 | 2.572114 | 2.676572 | 4.3 | 4.122723 |  | 2.48 | 级配类型 |  | 通过下列筛孔(mm)的质量百分率（%)
|  | 粗集料 | 5-10 |  | 0.1 | 100 | 100 | 100 | 100 | 80.59709 | 50.54691 | 28.25891 | 2.689413 | 0.4867035 | 0 | 0 | 0 | 2.745 | 2.687 | 0.01821494 | 0.01860811 | [12 empty] | 31.5 | 26.5 | 19 | 16 | 13.2 | 9.5 | 4.75 | 2.36 | 1.18 | 0.6 | 0.3 | 0.15 | 0.075
|  | 细集料 | 0-5 |  | 0.3 | 100 | 100 | 100 | 100 | 100 | 99.36364 | 62.96182 | 43.56341 | 26.85512 | 14.57363 | 7.831287 | 1.894851 | 2.874 | 2.79 | 0.05219207 | 0.05376344 | [10 empty] | 粗粒式 | AC- 25 | 100 | 90~100 | 75~90 | 65-83 | 57～76 | 45 ～65 | 24～52 | 16～42 | 12～33 | 8~24 | 5~17 | 4~13 | 3~7
|  | 矿粉 | 矿粉 |  | 0 | 100 | 100 | 100 | 100 | 89.68405 | 3.394491 | 1.129831 | 1.042344 | 0 | 0 | 0 | 0 | 2.722288 | 2.680667 | 0 | 0 | [10 empty] | 中粒式 | AC-20 |  | 100 | 90~100 | 78～92 | 62~80 | 50~72 | 26~56 | 16～44 | 12~33 | 8～24 | 5～~17 | 4~13 | 3～7
|  | 矿粉 | 矿粉 |  | 0 | 100 | 100 | 100 | 100 | 100 | 95.98568 | 12.69153 | 5.885194 | 4.183973 | 3.627714 | 3.351506 | 3.124648 | 2.717372 | 2.684334 | 0 | 0 | [11 empty] | AC- 16 |  |  | 100 | 90~100 | 76~92 | 60~80 | 34～62 | 20～48 | 13~36 | 9～26 | 7~18 | 5-14 | 4~8
|  | 矿粉 | 矿粉 |  | 0 | 100 | 100 | 100 | 100 | 100 | 100 | 69.77292 | 41.23108 | 19.95144 | 11.61097 | 9.35447 | 7.040845 | 2.717372 | 2.684334 | 0 | 0 | [10 empty] | 细粒式 | AC-13 |  |  |  | 100 | 90~100 | 68 ～85 | 38～68 | 24 ~50 | 15～38 | 10~28 | 7~20 | 5~15 | 4~8
|  | 矿粉 | 矿粉 |  | 0 | 100 | 100 | 100 | 100 | 100 | 100 | 100 | 100 | 100 | 100 | 100 | 100 | 2.717372 | 2.684334 | 0 | 0 | [11 empty] | AC-10 |  |  |  |  | 100 | 90~100 | 45 ～75 | 30 ～58 | 20~44 | 13～32 | 9~23 | 6～ 16 | 4~8
|  | 粗RAP料 | 10-20 | 0.5 | 0.6 | 100 | 96.80585 | 92.42359 | 79.36289 | 32.30306 | 10.90831 | 8.93672 | 7.498924 | 5.975032 | 4.287559 | 2.875592 | 1.54972 | 2.768 | 2.678 | 0.1083815 | 0.1120239 | [8 empty] | 3.4 |  | 砂粒式 | AC-5 | [5 empty] | 100 | 90~100 | 55~ 75 | 35 ～55 | 20~40 | 12~28 | 7～18 | 5~10
|  | 细RAP料 | 0-10 |  | 0.4 | 100 | 100 | 100 | 100 | 84.39102 | 25.3089 | 9.481382 | 5.707321 | 4.471716 | 3.572329 | 2.799025 | 2.143397 | 2.762 | 2.577 | 0.0724113 | 0.07760962 | [8 empty] | 4
[5 empty] | 级配1 | 100 | 93.22088 | 82.89115 | 72.28654 | 46.4058 | 25.91217 | 15.43451 | 10.06012 | 6.739456 | 4.186777 | 2.597176 | 1.177823
[5 empty] | 级配上限 | 100 | 100 | 92 | 80 | 72 | 56 | 44 | 33 | 24 | 17 | 13 | 7
[5 empty] | 级配中值 | 100 | 95 | 85 | 71 | 61 | 41 | 30 | 22.5 | 16 | 11 | 8.5 | 5
[5 empty] | 级配下限 | 100 | 90 | 78 | 62 | 50 | 26 | 16 | 12 | 8 | 5 | 4 | 3
A | 90# AC-20-2 | 粗集料 | 10-20 | 0.5 | 0.4 | 100 | 80.59709 | 50.54691 | 28.25891 | 2.689413 | 0.4867035 | 0 | 0 | 0 | 0 | 0 | 0 | 2.745 | 2.688 | 0.07285974 | 0.07440476 | 2.785514 | 0.423 | 0.815311857 | 2.768152 | 2.572114 | 2.691509 | 4.3 | 4.122723 |  | 2.51
|  | 粗集料 | 5-10 |  | 0 | 100 | 100 | 100 | 100 | 80.59709 | 50.54691 | 28.25891 | 2.689413 | 0.4867035 | 0 | 0 | 0 | 2.745 | 2.687 | 0 | 0
|  | 细集料 | 0-5 |  | 0.5 | 100 | 100 | 100 | 100 | 100 | 99.36364 | 62.96182 | 43.56341 | 26.85512 | 14.57363 | 7.831287 | 1.894851 | 2.874 | 2.79 | 0.08698678 | 0.08960573
|  | 矿粉 | 矿粉 |  | 0 | 100 | 100 | 100 | 100 | 89.68405 | 3.394491 | 1.129831 | 1.042344 | 0 | 0 | 0 | 0 | 2.722288 | 2.680667 | 0 | 0
|  | 矿粉 | 矿粉 |  | 0 | 100 | 100 | 100 | 100 | 100 | 95.98568 | 12.69153 | 5.885194 | 4.183973 | 3.627714 | 3.351506 | 3.124648 | 2.717372 | 2.684334 | 0 | 0
|  | 矿粉 | 矿粉 |  | 0 | 100 | 100 | 100 | 100 | 100 | 100 | 69.77292 | 41.23108 | 19.95144 | 11.61097 | 9.35447 | 7.040845 | 2.717372 | 2.684334 | 0 | 0
|  | 矿粉 | 矿粉 |  | 0.1 | 100 | 100 | 100 | 100 | 100 | 100 | 100 | 100 | 100 | 100 | 100 | 100 | 2.717372 | 2.684334 | 0.01840013 | 0.01862659
|  | 粗RAP料 | 10-20 | 0.5 | 0.7 | 100 | 96.80585 | 92.42359 | 79.36289 | 32.30306 | 10.90831 | 8.93672 | 7.498924 | 5.975032 | 4.287559 | 2.875592 | 1.54972 | 2.768 | 2.678 | 0.1264451 | 0.1306945 | [8 empty] | 3.4
|  | 细RAP料 | 0-10 |  | 0.3 | 100 | 100 | 100 | 100 | 84.39102 | 25.3089 | 9.481382 | 5.707321 | 4.471716 | 3.572329 | 2.799025 | 2.143397 | 2.762 | 2.577 | 0.05430847 | 0.05820722 | [8 empty] | 4
[5 empty] | 级配1 | 100 | 95.00147 | 87.45764 | 78.42879 | 54.50261 | 37.55249 | 25.29051 | 19.37157 | 14.4758 | 10.6799 | 8.384133 | 6.337624
[5 empty] | 级配上限 | 100 | 100 | 92 | 80 | 72 | 56 | 44 | 33 | 24 | 17 | 13 | 7
[5 empty] | 级配中值 | 100 | 95 | 85 | 71 | 61 | 41 | 30 | 22.5 | 16 | 11 | 8.5 | 5
[5 empty] | 级配下限 | 100 | 90 | 78 | 62 | 50 | 26 | 16 | 12 | 8 | 5 | 4 | 3
B | AC-20 | 粗集料 | 20-30 | 0.5 | 0.18 | 99.6 | 14.7 | 0 | 0 | 0 | 0 | 0 | 0 | 0 | 0 | 0 | 0 | 2.72423 | 2.707665 | 0.03303686 | 0.03323897 | 2.687561 | 0.708 | 0.742 | 2.678925 | 2.544 | 2.65409 | 4.2 | 4.03 |  | 2.015162
|  | 粗集料 | 10-20 |  | 0.28 | 100 | 93.71222 | 66.51262 | 33.71721 | 5.663253 | 0.4471646 | 0 | 0 | 0 | 0 | 0 | 0 | 2.717372 | 2.684334 | 0.05152037 | 0.05215446
|  | 粗集料 | 10-15 |  | 0.13 | 100 | 100 | 99.58645 | 78.91067 | 26.38319 | 0.7782247 | 0.4338026 | 0.3067042 | 0 | 0 | 0 | 0 | 2.722288 | 2.680667 | 0.02387698 | 0.02424769
|  | 粗集料 | 5-10 |  | 0.13 | 100 | 100 | 100 | 100 | 89.68405 | 3.394491 | 1.129831 | 1.042344 | 0 | 0 | 0 | 0 | 2.722288 | 2.680667 | 0.02387698 | 0.02424769
|  | 粗集料 | 3-5 |  | 0.13 | 100 | 100 | 100 | 100 | 100 | 95.98568 | 12.69153 | 5.885194 | 4.183973 | 3.627714 | 3.351506 | 3.124648 | 2.717372 | 2.684334 | 0.02392017 | 0.02421457
|  | 细集料 | 0-3 |  | 0.13 | 100 | 100 | 100 | 100 | 100 | 100 | 69.77292 | 41.23108 | 19.95144 | 11.61097 | 9.35447 | 7.040845 | 2.740223 | 2.645246 | 0.02372069 | 0.02457238
|  | 矿粉 | 矿粉 |  | 0.02 | 100 | 100 | 100 | 100 | 100 | 100 | 100 | 100 | 100 | 99.7 | 97.1 | 76.6 | 2.729205 | 2.642669 | 0.00366407 | 0.003784053
|  | 粗RAP料 | 10-20 | 0.5 | 0.6 | 100 | 100 | 100 | 92.75 | 55.5 | 23.1 | 18.35 | 13.95 | 10.7 | 8.6 | 7.55 | 6.25 | 2.716664 | 2.693391 | 0.1104295 | 0.1113838 | [8 empty] | 3.282793
|  | 细RAP料 | 0-10 |  | 0.4 | 100 | 100 | 100 | 100 | 98.7939 | 81.17072 | 61.44021 | 46.2292 | 32.83836 | 23.46347 | 19.38125 | 15.17103 | 2.562823 | 2.533784 | 0.07803895 | 0.07893333 | [8 empty] | 6
[5 empty] | 级配1 | 99.964 | 91.44271 | 86.28489 | 78.1746 | 58.74601 | 37.23704 | 24.25487 | 17.58109 | 12.34647 | 9.260209 | 7.938139 | 6.335963
[5 empty] | 级配上限 | 100 | 100 | 92 | 80 | 72 | 56 | 44 | 33 | 24 | 17 | 13 | 7
[5 empty] | 级配中值 | 100 | 95 | 85 | 71 | 61 | 41 | 30 | 22.5 | 16 | 11 | 8.5 | 5
[5 empty] | 级配下限 | 100 | 90 | 78 | 62 | 50 | 26 | 16 | 12 | 8 | 5 | 4 | 3
C | AC-20 | 粗集料 | 20-30 | 0.5 | 0.22 | 99.6 | 14.7 | 0 | 0 | 0 | 0 | 0 | 0 | 0 | 0 | 0 | 0 | 2.72423 | 2.707665 | 0.04037839 | 0.04062541 | 2.675582 | 0.708 | 0.742 | 2.666513 | 2.567 | 2.640428 | 4.2 | 4.03 |  | 1.789609
|  | 粗集料 | 10-20 |  | 0.16 | 100 | 93.71222 | 66.51262 | 33.71721 | 5.663253 | 0.4471646 | 0 | 0 | 0 | 0 | 0 | 0 | 2.717372 | 2.684334 | 0.02944021 | 0.02980255
|  | 粗集料 | 10-15 |  | 0.14 | 100 | 100 | 99.58645 | 78.91067 | 26.38319 | 0.7782247 | 0.4338026 | 0.3067042 | 0 | 0 | 0 | 0 | 2.722288 | 2.680667 | 0.02571367 | 0.0261129
|  | 粗集料 | 5-10 |  | 0.14 | 100 | 100 | 100 | 100 | 89.68405 | 3.394491 | 1.129831 | 1.042344 | 0 | 0 | 0 | 0 | 2.722288 | 2.680667 | 0.02571367 | 0.0261129
|  | 粗集料 | 3-5 |  | 0.14 | 100 | 100 | 100 | 100 | 100 | 95.98568 | 12.69153 | 5.885194 | 4.183973 | 3.627714 | 3.351506 | 3.124648 | 2.717372 | 2.684334 | 0.02576018 | 0.02607723
|  | 细集料 | 0-3 |  | 0.18 | 100 | 100 | 100 | 100 | 100 | 100 | 69.77292 | 41.23108 | 19.95144 | 11.61097 | 9.35447 | 7.040845 | 2.740223 | 2.645246 | 0.03284404 | 0.03402329
|  | 矿粉 | 矿粉 |  | 0.02 | 100 | 100 | 100 | 100 | 100 | 100 | 100 | 100 | 100 | 99.7 | 97.1 | 76.6 | 2.729205 | 2.642669 | 0.00366407 | 0.003784053
|  | 粗RAP料 | 10-20 | 0.5 | 0.44 | 100 | 100 | 100 | 92.75 | 55.5 | 23.1 | 18.35 | 13.95 | 10.7 | 8.6 | 7.55 | 6.25 | 2.716664 | 2.693391 | 0.08098166 | 0.08168143 | [8 empty] | 3.281163
|  | 细RAP料 | 0-10 |  | 0.56 | 100 | 100 | 100 | 100 | 98.7939 | 81.17072 | 61.44021 | 46.2292 | 32.83836 | 23.46347 | 19.38125 | 15.17103 | 2.562823 | 2.533784 | 0.1092545 | 0.1105067 | [8 empty] | 6.030484
[5 empty] | 级配1 | 99.964 | 90.11398 | 86.29206 | 80.62612 | 65.45006 | 44.85666 | 29.51768 | 21.23037 | 14.63725 | 10.7577 | 9.135258 | 7.24129
[5 empty] | 级配上限 | 100 | 100 | 92 | 80 | 72 | 56 | 44 | 33 | 24 | 17 | 13 | 7
[5 empty] | 级配中值 | 100 | 95 | 85 | 71 | 61 | 41 | 30 | 22.5 | 16 | 11 | 8.5 | 5
[5 empty] | 级配下限 | 100 | 90 | 78 | 62 | 50 | 26 | 16 | 12 | 8 | 5 | 4 | 3
D | AC-20 | 粗集料 | 10-20 | 0.5 | 0.65 | 100 | 82.34558 | 59.45873 | 33.82296 | 4.982672 | 0.7165945 | 0 | 0 | 0 | 0 | 0 | 0 | 2.737 | 2.69 | 0.1187431 | 0.1208178 | 2.760056 | 0.708 | 0.4 | 0.82144 | 2.567 | 2.699931 | 4.4 | 4.214559 |  | 2.542772
|  | 粗集料 | 5-10 |  | 0.05 | 100 | 100 | 99.5 | 66.5 | 6.5 | 0 | 0 | 0 | 0 | 0 | 0 | 0 | 2.87 | 2.833 | 0.008710801 | 0.008824568
|  | 粗集料 | 3-5 |  | 0 | 100 | 100 | 100 | 100 | 98.5 | 25 | 3 | 2.5 | 2 | 2 | 2 | 2 | 2.744 | 2.669 | 0 | 0
|  | 细集料 | 0-3 |  | 0.3 | 100 | 100 | 100 | 100 | 100 | 99 | 63.5 | 45.5 | 32 | 22 | 17 | 12 | 2.881 | 2.787 | 0.05206526 | 0.05382131
|  | 矿粉 | 矿粉 |  | 0 | 100 | 100 | 100 | 100 | 100 | 100 | 100 | 100 | 100 | 99.7 | 97.1 | 76.6 | 2.717372 | 2.684334 | 0 | 0
|  | 矿粉 | 矿粉 |  | 0 | 100 | 100 | 100 | 100 | 100 | 100 | 100 | 100 | 100 | 99.7 | 97.1 | 76.6 | 2.740223 | 2.645246 | 0 | 0
|  | 矿粉 | 矿粉 |  | 0 | 100 | 100 | 100 | 100 | 100 | 100 | 100 | 100 | 100 | 99.7 | 97.1 | 76.6 | 2.729205 | 2.642669 | 0 | 0
|  | 粗RAP料 | 10-20 | 0.5 | 0.6 | 100 | 100 | 100 | 100 | 99.25 | 62 | 33.25 | 24 | 17 | 12 | 9.5 | 7 | 2.714 | 2.673 | 0.110538 | 0.1122334 | [8 empty] | 2.929193
|  | 细RAP料 | 0-10 |  | 0.4 | 100 | 100 | 100 | 100 | 99.625 | 80.5 | 48.375 | 34.75 | 24.5 | 17 | 13.25 | 9.5 | 2.768 | 2.678 | 0.07225434 | 0.0746826 | [8 empty] | 4.892351
[5 empty] | 级配1 | 100 | 94.26231 | 86.81159 | 77.65496 | 66.48187 | 49.78289 | 29.175 | 20.975 | 14.8 | 10.3 | 8.05 | 5.8
[5 empty] | 级配上限 | 100 | 100 | 92 | 80 | 72 | 56 | 44 | 33 | 24 | 17 | 13 | 7
[5 empty] | 级配中值 | 100 | 95 | 85 | 71 | 61 | 41 | 30 | 22.5 | 16 | 11 | 8.5 | 5
[5 empty] | 级配下限 | 100 | 90 | 78 | 62 | 50 | 26 | 16 | 12 | 8 | 5 | 4 | 3
E | AC-20 | 粗集料 | 20-30 | 1 | 0.06 | 99.6 | 14.7 | 0 | 0 | 0 | 0 | 0 | 0 | 0 | 0 | 0 | 0 | 2.724 | 2.698 | 0.02202643 | 0.0222387 | 2.714064 | 1.016 | 0.669366848 | 0.7518596 | 2.567 | 2.650057 | 4.5 | 4.30622 |  | 4.5
|  | 粗集料 | 10-20 |  | 0.18 | 100 | 93.71222 | 66.51262 | 33.71721 | 5.663253 | 0.4471646 | 0 | 0 | 0 | 0 | 0 | 0 | 2.724 | 2.698 | 0.0660793 | 0.06671609
|  | 粗集料 | 10-15 |  | 0.2 | 100 | 100 | 99.58645 | 78.91067 | 26.38319 | 0.7782247 | 0.4338026 | 0.3067042 | 0 | 0 | 0 | 0 | 2.678 | 2.625 | 0.0746826 | 0.07619048
|  | 粗集料 | 5-10 |  | 0.15 | 100 | 100 | 100 | 100 | 89.68405 | 3.394491 | 1.129831 | 1.042344 | 0 | 0 | 0 | 0 | 2.717 | 2.665 | 0.05520795 | 0.05628518
|  | 粗集料 | 3-5 |  | 0.15 | 100 | 100 | 100 | 100 | 100 | 95.98568 | 12.69153 | 5.885194 | 4.183973 | 3.627714 | 3.351506 | 3.124648 | 2.722 | 2.657 | 0.05510654 | 0.05645465
|  | 细集料 | 0-3 |  | 0.2 | 100 | 100 | 100 | 100 | 100 | 100 | 69.77292 | 41.23108 | 19.95144 | 11.61097 | 9.35447 | 7.040845 | 2.735 | 2.592 | 0.07312614 | 0.07716049
|  | 矿粉 | 矿粉 |  | 0.06 | 100 | 100 | 100 | 100 | 100 | 100 | 100 | 100 | 100 | 99.7 | 97.1 | 76.6 | 2.7 | 2.69 | 0.02222222 | 0.02230483
|  | 粗RAP料 | 10-20 | 0 | 0.6 | 100 | 100 | 100 | 100 | 99.25 | 62 | 33.25 | 24 | 17 | 12 | 9.5 | 7 | 2.714 | 2.673 | 0 | 0
|  | 细RAP料 | 0-10 |  | 0.4 | 100 | 100 | 100 | 100 | 99.625 | 80.5 | 48.375 | 34.75 | 24.5 | 17 | 13.25 | 9.5 | 2.768 | 2.678 | 0 | 0
[5 empty] | 级配1 | 99.964 | 93.7502 | 87.88956 | 77.85123 | 60.74863 | 41.14316 | 22.11455 | 15.34669 | 10.61788 | 8.848351 | 8.19962 | 6.472866
[5 empty] | 级配上限 | 100 | 100 | 92 | 80 | 72 | 56 | 44 | 33 | 24 | 17 | 13 | 7
[5 empty] | 级配中值 | 100 | 95 | 85 | 71 | 61 | 41 | 30 | 22.5 | 16 | 11 | 8.5 | 5
[5 empty] | 级配下限 | 100 | 90 | 78 | 62 | 50 | 26 | 16 | 12 | 8 | 5 | 4 | 3
F | AC-20-90# | 粗集料 | >22 | 0.5 | 0.18 | 100 | 14.7525 | 3.64 | 0.1275 | 0 | 0 | 0 | 0 | 0 | 0 | 0 | 0 | 2.729 | 2.704 | 0.03297911 | 0.03328402 | 2.777431 | 0.4 | 0.82144 | 0.7146924 | 2.567 | 2.741079 | 4.2 | 4.03071 |  | 2.007383
|  | 粗集料 | 16-22 |  | 0.28 | 100 | 99.47 | 94.02333 | 16.58667 | 0.45 | 0.2733333 | 0 | 0 | 0 | 0 | 0 | 0 | 2.724 | 2.688 | 0.05139501 | 0.05208333 | [6 empty] | 4 | 3.846154
|  | 粗集料 | 11-16 |  | 0.14 | 100 | 100 | 100 | 97.42333 | 44.35667 | 0.2833333 | 0.1933333 | 0.1033333 | 0 | 0 | 0 | 0 | 2.724 | 2.689 | 0.0256975 | 0.02603198
|  | 粗集料 | 7-11 |  | 0.14 | 100 | 100 | 100 | 100 | 96.67 | 3.053333 | 0.63 | 0 | 0 | 0 | 0 | 0 | 2.721 | 2.681 | 0.02572584 | 0.02610966
|  | 粗集料 | 4-7 |  | 0.12 | 100 | 100 | 100 | 100 | 100 | 70.35994 | 8.479167 | 4.504167 | 2.566667 | 1.8375 | 1.5875 | 1.420833 | 2.722 | 2.651 | 0.02204262 | 0.02263297
|  | 细集料 | 0-4 |  | 0.12 | 100 | 100 | 100 | 100 | 100 | 100 | 81.365 | 59.195 | 34.705 | 19.21 | 13.9 | 11.54 | 2.72 | 2.65 | 0.02205882 | 0.02264151
|  | 矿粉 | \ |  | 0.02 | 100 | 100 | 100 | 100 | 100 | 100 | 100 | 100 | 100 | 99.6875 | 97.1125 | 76.6125 | 2.784 | 2.784 | 0.003591954 | 0.003591954
|  | 粗RAP料 | 7-14 | 0.5 | 0.7 | 100 | 100 | 100 | 93.433 | 58.67527 | 63.70895 | 26.86867 | 21.32187 | 16.77892 | 13.4648 | 11.69091 | 9.666041 | 2.835 | 2.805 | 0.1234568 | 0.1247772 | [8 empty] | 3.84216
|  | 细RAP料 | 0-7 |  | 0.3 | 100 | 100 | 100 | 100 | 100 | 77.24152 | 51.49499 | 39.0932 | 29.76748 | 22.90947 | 18.81789 | 13.63213 | 2.825 | 2.795 | 0.05309735 | 0.05366726 | [8 empty] | 5.652404
[5 empty] | 级配1 | 100 | 92.253525 | 90.49087 | 76.85479 | 58.47121 | 45.37779 | 23.57657 | 18.15582 | 13.57404 | 10.40882 | 8.814875 | 6.971708
[5 empty] | 级配上限 | 100 | 100 | 92 | 80 | 72 | 56 | 44 | 33 | 24 | 17 | 13 | 7
[5 empty] | 级配中值 | 100 | 95 | 85 | 71 | 61 | 41 | 30 | 22.5 | 16 | 11 | 8.5 | 5
[5 empty] | 级配下限 | 100 | 90 | 78 | 62 | 50 | 26 | 16 | 12 | 8 | 5 | 4 | 3
F | AC-20-110# | 粗集料 | >22 | 0.5 | 0.2 | 100 | 14.7525 | 3.64 | 0.1275 | 0 | 0 | 0 | 0 | 0 | 0 | 0 | 0 | 2.729 | 2.704 | 0.03664346 | 0.03698225 | 2.776984 | 0.4 | 0.82144 | 0.7146924 | 2.567 | 2.741282 | 4.2 | 4.03071 |  | 1.962127
|  | 粗集料 | 16-22 |  | 0.29 | 100 | 99.47 | 94.02333 | 16.58667 | 0.45 | 0.2733333 | 0 | 0 | 0 | 0 | 0 | 0 | 2.724 | 2.688 | 0.05323054 | 0.05394345
|  | 粗集料 | 11-16 |  | 0.15 | 100 | 100 | 100 | 97.42333 | 44.35667 | 0.2833333 | 0.1933333 | 0.1033333 | 0 | 0 | 0 | 0 | 2.724 | 2.689 | 0.02753304 | 0.02789141
|  | 粗集料 | 7-11 |  | 0.15 | 100 | 100 | 100 | 100 | 96.67 | 3.053333 | 0.63 | 0 | 0 | 0 | 0 | 0 | 2.721 | 2.681 | 0.0275634 | 0.02797464
|  | 粗集料 | 4-7 |  | 0.1 | 100 | 100 | 100 | 100 | 100 | 70.35994 | 8.479167 | 4.504167 | 2.566667 | 1.8375 | 1.5875 | 1.420833 | 2.722 | 2.651 | 0.01836885 | 0.01886081
|  | 细集料 | 0-4 |  | 0.1 | 100 | 100 | 100 | 100 | 100 | 100 | 81.365 | 59.195 | 34.705 | 19.21 | 13.9 | 11.54 | 2.72 | 2.65 | 0.01838235 | 0.01886792
|  | 矿粉 | \ |  | 0.01 | 100 | 100 | 100 | 100 | 100 | 100 | 100 | 100 | 100 | 99.6875 | 97.1125 | 76.6125 | 2.784 | 2.784 | 0.001795977 | 0.001795977
|  | 粗RAP料 | 7-14 | 0.5 | 0.65 | 100 | 100 | 100 | 93.433 | 58.67527 | 63.70895 | 26.86867 | 21.32187 | 16.77892 | 13.4648 | 11.69091 | 9.666041 | 2.835 | 2.805 | 0.1146384 | 0.1158645 | [8 empty] | 3.84216
|  | 细RAP料 | 0-7 |  | 0.35 | 100 | 100 | 100 | 100 | 100 | 77.24152 | 51.49499 | 39.0932 | 29.76748 | 22.90947 | 18.81789 | 13.63213 | 2.825 | 2.795 | 0.0619469 | 0.06261181 | [8 empty] | 5.652404
[5 empty] | 级配1 | 100 | 91.3984 | 89.49738 | 75.59029 | 57.71171 | 43.53056 | 22.7979 | 17.46362 | 13.02604 | 9.936029 | 8.352612 | 6.55819
[5 empty] | 级配上限 | 100 | 100 | 92 | 80 | 72 | 56 | 44 | 33 | 24 | 17 | 13 | 7
[5 empty] | 级配中值 | 100 | 95 | 85 | 71 | 61 | 41 | 30 | 22.5 | 16 | 11 | 8.5 | 5
[5 empty] | 级配下限 | 100 | 90 | 78 | 62 | 50 | 26 | 16 | 12 | 8 | 5 | 4 | 3
F | AC-20-130# | 粗集料 | >22 | 0.5 | 0.2 | 100 | 14.7525 | 3.64 | 0.1275 | 0 | 0 | 0 | 0 | 0 | 0 | 0 | 0 | 2.729 | 2.704 | 0.03664346 | 0.03698225 | 2.776401 | 0.4 | 0.82144 | 0.7146924 | 2.567 | 2.739997 | 4.2 | 4.03071 |  | 1.916871
|  | 粗集料 | 16-22 |  | 0.29 | 100 | 99.47 | 94.02333 | 16.58667 | 0.45 | 0.2733333 | 0 | 0 | 0 | 0 | 0 | 0 | 2.724 | 2.688 | 0.05323054 | 0.05394345
|  | 粗集料 | 11-16 |  | 0.14 | 100 | 100 | 100 | 97.42333 | 44.35667 | 0.2833333 | 0.1933333 | 0.1033333 | 0 | 0 | 0 | 0 | 2.724 | 2.689 | 0.0256975 | 0.02603198
|  | 粗集料 | 7-11 |  | 0.14 | 100 | 100 | 100 | 100 | 96.67 | 3.053333 | 0.63 | 0 | 0 | 0 | 0 | 0 | 2.721 | 2.681 | 0.02572584 | 0.02610966
|  | 粗集料 | 4-7 |  | 0.11 | 100 | 100 | 100 | 100 | 100 | 70.35994 | 8.479167 | 4.504167 | 2.566667 | 1.8375 | 1.5875 | 1.420833 | 2.722 | 2.651 | 0.02020573 | 0.02074689
|  | 细集料 | 0-4 |  | 0.12 | 100 | 100 | 100 | 100 | 100 | 100 | 81.365 | 59.195 | 34.705 | 19.21 | 13.9 | 11.54 | 2.72 | 2.65 | 0.02205882 | 0.02264151
|  | 矿粉 | \ |  | 0 | 100 | 100 | 100 | 100 | 100 | 100 | 100 | 100 | 100 | 99.6875 | 97.1125 | 76.6125 | 2.784 | 2.784 | 0 | 0
|  | 粗RAP料 | 7-14 | 0.5 | 0.6 | 100 | 100 | 100 | 93.433 | 58.67527 | 63.70895 | 26.86867 | 21.32187 | 16.77892 | 13.4648 | 11.69091 | 9.666041 | 2.835 | 2.805 | 0.1058201 | 0.1069519 | [8 empty] | 3.84216
|  | 细RAP料 | 0-7 |  | 0.4 | 100 | 100 | 100 | 100 | 100 | 77.24152 | 51.49499 | 39.0932 | 29.76748 | 22.90947 | 18.81789 | 13.63213 | 2.825 | 2.795 | 0.07079646 | 0.07155635 | [8 empty] | 5.652404
[5 empty] | 级配1 | 100 | 91.3984 | 89.49738 | 75.76735 | 59.0397 | 44.70399 | 23.76549 | 18.02186 | 13.21064 | 9.874996 | 8.192162 | 6.396783
[5 empty] | 级配上限 | 100 | 100 | 92 | 80 | 72 | 56 | 44 | 33 | 24 | 17 | 13 | 7
[5 empty] | 级配中值 | 100 | 95 | 85 | 71 | 61 | 41 | 30 | 22.5 | 16 | 11 | 8.5 | 5
[5 empty] | 级配下限 | 100 | 90 | 78 | 62 | 50 | 26 | 16 | 12 | 8 | 5 | 4 | 3
G | AC-20-1 | 粗集料 | 10-20 | 0.5 | 0.4 | 100 | 79.24888 | 48.35985 | 22.40936 | 3.206295 | 1.160863 | 1.160863 | 1.160863 | 1.160863 | 1.160863 | 1.160863 | 1.160863 | 2.758 | 2.724 | 0.07251632 | 0.07342144 | 2.809862 | 0.4 | 0.82144 | 0.7146924 | 2.601429 | 2.713571 | 4.2 | 4.03071 |  | 1.557575
|  | 粗集料 | 10-15 |  | 0.35 | 100 | 100 | 98.03757 | 75.72917 | 23.79691 | 2.57335 | 2.342537 | 2.342537 | 2.342537 | 2.342537 | 2.342537 | 2.342537 | 2.812 | 2.736 | 0.06223329 | 0.06396199
|  | 粗集料 | 5-10 |  | 0.18 | 100 | 100 | 100 | 100 | 100 | 15.9988 | 5.843794 | 12.65788 | 4.803816 | 4.588955 | 4.248791 | 3.670453 | 2.782 | 2.712 | 0.03235083 | 0.03318584
|  | 细集料 | 0-5 |  | 0.05 | 100 | 100 | 100 | 100 | 100 | 93.5936 | 70.72912 | 53.36707 | 44.22495 | 34.68562 | 26.40959 | 20.06302 | 2.711 | 2.6 | 0.009221689 | 0.009615385
|  | 矿粉 | \ |  | 0.02 | 100 | 100 | 100 | 100 | 100 | 100 | 100 | 100 | 100 | 97.4 | 90.2 | 78.2 | 2.679 | 2.679 | 0.003732736 | 0.003732736
|  | 矿粉 | \ |  | 0 | 100 | 100 | 100 | 100 | 100 | 100 | 81.365 | 59.195 | 34.705 | 19.21 | 13.9 | 11.54 | 2.72 | 2.65 | 0 | 0
|  | 矿粉 | \ |  | 0 | 100 | 100 | 100 | 100 | 100 | 100 | 100 | 100 | 100 | 99.6875 | 97.1125 | 76.6125 | 2.852 | 2.723 | 0 | 0
|  | 粗RAP料 | 10-20 | 0.5 | 0.6 | 100 | 100 | 95.41396 | 83.64815 | 53.29235 | 32.05516 | 23.44319 | 18.66284 | 16.43953 | 13.52484 | 10.50177 | 7.473936 | 2.852 | 2.723 | 0.1057082 | 0.1111523 | [8 empty] | 4.880991
|  | 细RAP料 | 0-10 |  | 0.4 | 100 | 100 | 100 | 100 | 96.47757 | 67.04542 | 47.34708 | 37.2128 | 32.40571 | 25.44258 | 19.09531 | 12.06103 | 2.838 | 2.699 | 0.07012623 | 0.0734484 | [8 empty] | 5.89064
[5 empty] | 级配1 | 100 | 95.84978 | 87.95273 | 75.32892 | 52.58894 | 28.48787 | 20.43866 | 17.15691 | 14.59308 | 12.04223 | 9.556341 | 6.910419
[5 empty] | 级配上限 | 100 | 100 | 92 | 80 | 72 | 56 | 44 | 33 | 24 | 17 | 13 | 7
[5 empty] | 级配中值 | 100 | 95 | 85 | 71 | 61 | 41 | 30 | 22.5 | 16 | 11 | 8.5 | 5
[5 empty] | 级配下限 | 100 | 90 | 78 | 62 | 50 | 26 | 16 | 12 | 8 | 5 | 4 | 3
G | AC-20-2 | 粗集料 | 10-20 | 0.6 | 0.35 | 100 | 79.24888 | 48.35985 | 22.40936 | 3.206295 | 1.160863 | 1.160863 | 1.160863 | 1.160863 | 1.160863 | 1.160863 | 1.160863 | 2.758 | 2.724 | 0.07614213 | 0.07709251 | 2.800119 | 0.4 | 0.82144 | 0.7146924 | 2.563883 | 2.709475 | 4.2 | 4.03071 |  | 2.005288
|  | 粗集料 | 10-15 |  | 0.2 | 100 | 100 | 98.03757 | 75.72917 | 23.79691 | 2.57335 | 2.342537 | 2.342537 | 2.342537 | 2.342537 | 2.342537 | 2.342537 | 2.812 | 2.736 | 0.04267425 | 0.04385965
|  | 粗集料 | 5-10 |  | 0.35 | 100 | 100 | 100 | 100 | 100 | 15.9988 | 5.843794 | 12.65788 | 4.803816 | 4.588955 | 4.248791 | 3.670453 | 2.782 | 2.712 | 0.07548526 | 0.07743363
|  | 细集料 | 0-5 |  | 0.09 | 100 | 100 | 100 | 100 | 100 | 93.5936 | 70.72912 | 53.36707 | 44.22495 | 34.68562 | 26.40959 | 20.06302 | 2.711 | 2.6 | 0.01991885 | 0.02076923
|  | 矿粉 | \ |  | 0.01 | 100 | 100 | 100 | 100 | 100 | 100 | 100 | 100 | 100 | 97.4 | 90.2 | 78.2 | 2.679 | 2.679 | 0.002239642 | 0.002239642
|  | 矿粉 | \ |  | 0 | 100 | 100 | 100 | 100 | 100 | 100 | 81.365 | 59.195 | 34.705 | 19.21 | 13.9 | 11.54 | 2.72 | 2.65 | 0 | 0
|  | 矿粉 | \ |  | 0 | 100 | 100 | 100 | 100 | 100 | 100 | 100 | 100 | 100 | 99.6875 | 97.1125 | 76.6125 | 2.852 | 2.723 | 0 | 0
|  | 粗RAP料 | 10-20 | 0.4 | 0.4 | 100 | 100 | 95.41396 | 83.64815 | 53.29235 | 32.05516 | 23.44319 | 18.66284 | 16.43953 | 13.52484 | 10.50177 | 7.473936 | 2.852 | 2.723 | 0.05610098 | 0.05875872 | [8 empty] | 4.880991
|  | 细RAP料 | 0-10 |  | 0.6 | 100 | 100 | 100 | 100 | 96.47757 | 67.04542 | 47.34708 | 37.2128 | 32.40571 | 25.44258 | 19.09531 | 12.06103 | 2.838 | 2.699 | 0.0845666 | 0.08892182 | [8 empty] | 5.89064
[5 empty] | 级配1 | 100 | 95.64226 | 88.18631 | 78.17717 | 62.21034 | 30.78611 | 21.28566 | 18.58199 | 14.92953 | 12.21618 | 9.647608 | 6.93876
[5 empty] | 级配上限 | 100 | 100 | 92 | 80 | 72 | 56 | 44 | 33 | 24 | 17 | 13 | 7
[5 empty] | 级配中值 | 100 | 95 | 85 | 71 | 61 | 41 | 30 | 22.5 | 16 | 11 | 8.5 | 5
[5 empty] | 级配下限 | 100 | 90 | 78 | 62 | 50 | 26 | 16 | 12 | 8 | 5 | 4 | 3
B-2 | AC-10 | AC-10 | AC-10 | 1 | 1 | 100 | 100 | 100 | 100 | 98.12216 | 53.69874 | 30.76923 | 22.31964 | 18.59994 | 14.45028 | 11.30203 | 8.546877 | 2.758 | 2.724 | 0.3625816 | 0.3671072 | 2.758 | 0.4 | 0.82144 | 0.7146924 | 2.486715 | 2.724 | 6.255772 | 5.887465 |  | 6.255772
|  | 粗集料 | 10-15 |  | 0 | 100 | 100 | 98.03757 | 75.72917 | 23.79691 | 2.57335 | 2.342537 | 2.342537 | 2.342537 | 2.342537 | 2.342537 | 2.342537 | 2.812 | 2.736 | 0 | 0
|  | 粗集料 | 5-10 |  | 0 | 100 | 100 | 100 | 100 | 100 | 15.9988 | 5.843794 | 12.65788 | 4.803816 | 4.588955 | 4.248791 | 3.670453 | 2.782 | 2.712 | 0 | 0
|  | 细集料 | 0-5 |  | 0 | 100 | 100 | 100 | 100 | 100 | 93.5936 | 70.72912 | 53.36707 | 44.22495 | 34.68562 | 26.40959 | 20.06302 | 2.711 | 2.6 | 0 | 0
|  | 矿粉 | \ |  | 0 | 100 | 100 | 100 | 100 | 100 | 100 | 100 | 100 | 100 | 97.4 | 90.2 | 78.2 | 2.679 | 2.679 | 0 | 0
|  | 矿粉 | \ |  | 0 | 100 | 100 | 100 | 100 | 100 | 100 | 81.365 | 59.195 | 34.705 | 19.21 | 13.9 | 11.54 | 2.72 | 2.65 | 0 | 0
|  | 矿粉 | \ |  | 0 | 100 | 100 | 100 | 100 | 100 | 100 | 100 | 100 | 100 | 99.6875 | 97.1125 | 76.6125 | 2.852 | 2.723 | 0 | 0
|  | 粗RAP料 | 10-20 | 0 | 0.4 | 100 | 100 | 95.41396 | 83.64815 | 53.29235 | 32.05516 | 23.44319 | 18.66284 | 16.43953 | 13.52484 | 10.50177 | 7.473936 | 2.852 | 2.723 | 0 | 0
|  | 细RAP料 | 0-10 |  | 0.6 | 100 | 100 | 100 | 100 | 96.47757 | 67.04542 | 47.34708 | 37.2128 | 32.40571 | 25.44258 | 19.09531 | 12.06103 | 2.838 | 2.699 | 0 | 0
[5 empty] | 级配1 | 100 | 100 | 100 | 100 | 98.12216 | 53.69874 | 30.76923 | 22.31964 | 18.59994 | 14.45028 | 11.30203 | 8.546877
[5 empty] | 级配上限 | 100 | 100 | 100 | 100 | 100 | 75 | 58 | 44 | 32 | 23 | 16 | 8
[5 empty] | 级配中值 | 100 | 100 | 100 | 100 | 95 | 60 | 44 | 32 | 22.5 | 16 | 11 | 6
[5 empty] | 级配下限 | 100 | 100 | 100 | 100 | 90 | 45 | 30 | 20 | 13 | 9 | 6 | 4
H | AC-13-90# | 粗集料 | 10-15 | 0.5 | 0.44 | 100 | 100 | 100 | 79.42667 | 23.62 | 4.016667 | 0.6866667 | 0.5366667 | 0.5366667 | 0.5366667 | 0.5366667 | 0.5366667 | 2.778 | 2.713 | 0.07919366 | 0.08109104 | 2.798003 | 0.4 | 0.82144 | 0.7146924 | 2.602671 | 2.708539 | 4.8 | 4.580153 |  | 1.850245
|  | 粗集料 | 5-10 |  | 0.35 | 100 | 100 | 100 | 100 | 98.0375 | 23.7375 | 3.741667 | 1.633333 | 1.266667 | 1.266667 | 1.266667 | 1.266667 | 2.776 | 2.708 | 0.06304035 | 0.06462334 |  |  |  |  | 2.579638 |  | 4.6 | 4.397706
|  | 细集料 | 0-5 |  | 0.19 | 100 | 100 | 100 | 100 | 100 | 99.84 | 82.035 | 61.365 | 48.57 | 30.76 | 18.525 | 11.77 | 2.71 | 2.62 | 0.03505535 | 0.03625954
|  | 矿粉 | \ |  | 0.02 | 100 | 100 | 100 | 100 | 100 | 100 | 100 | 100 | 100 | 97.4 | 90.2 | 78.2 | 2.679 | 2.679 | 0.003732736 | 0.003732736
|  | 矿粉 | \ |  | 0 | 100 | 100 | 100 | 100 | 100 | 100 | 100 | 100 | 100 | 97.4 | 90.2 | 78.2 | 2.679 | 2.679 | 0 | 0
|  | 矿粉 | \ |  | 0 | 100 | 100 | 100 | 100 | 100 | 100 | 81.365 | 59.195 | 34.705 | 19.21 | 13.9 | 11.54 | 2.72 | 2.65 | 0 | 0
|  | 矿粉 | \ |  | 0 | 100 | 100 | 100 | 100 | 100 | 100 | 100 | 100 | 100 | 99.6875 | 97.1125 | 76.6125 | 2.852 | 2.723 | 0 | 0
|  | 粗RAP料 | 8-15 | 0.5 | 0.5 | 100 | 100 | 100 | 95.40368 | 70.92285 | 26.23131 | 18.67014 | 15.25304 | 13.33798 | 10.37169 | 7.498931 | 5.18646 | 2.855 | 2.745 | 0.08756567 | 0.09107468 | [8 empty] | 4.645979
|  | 细RAP料 | 0-8 |  | 0.5 | 100 | 100 | 100 | 100 | 100 | 84.76723 | 59.79555 | 44.12517 | 35.6775 | 24.86546 | 17.06753 | 12.01519 | 2.815 | 2.705 | 0.08880995 | 0.09242144 | [8 empty] | 7.153042
[5 empty] | 级配1 | 100 | 100 | 100 | 94.32479 | 75.58367 | 43.27217 | 29.21561 | 22.07813 | 18.20775 | 13.04522 | 9.143223 | 6.540295
[5 empty] | 级配上限 | 100 | 100 | 100 | 100 | 85 | 68 | 50 | 38 | 28 | 20 | 15 | 8
[5 empty] | 级配中值 | 100 | 100 | 100 | 95 | 76.5 | 53 | 37 | 26.5 | 19 | 13.5 | 10 | 6
[5 empty] | 级配下限 | 100 | 100 | 100 | 90 | 68 | 38 | 24 | 15 | 10 | 7 | 5 | 4
H | AC-13-110# | 粗集料 | 10-15 | 0.5 | 0.45 | 100 | 100 | 100 | 79.42667 | 23.62 | 4.016667 | 0.6866667 | 0.5366667 | 0.5366667 | 0.5366667 | 0.5366667 | 0.5366667 | 2.778 | 2.713 | 0.08099352 | 0.08293402 | 2.802196 | 0.4 | 0.82144 | 0.7146924 | 2.602671 | 2.712968 | 4.8 | 4.580153 |  | 1.975598
|  | 粗集料 | 5-10 |  | 0.4 | 100 | 100 | 100 | 100 | 98.0375 | 23.7375 | 3.741667 | 1.633333 | 1.266667 | 1.266667 | 1.266667 | 1.266667 | 2.776 | 2.708 | 0.07204611 | 0.07385524
|  | 细集料 | 0-5 |  | 0.14 | 100 | 100 | 100 | 100 | 100 | 99.84 | 82.035 | 61.365 | 48.57 | 30.76 | 18.525 | 11.77 | 2.71 | 2.62 | 0.02583026 | 0.02671756
|  | 矿粉 | \ |  | 0.01 | 100 | 100 | 100 | 100 | 100 | 100 | 100 | 100 | 100 | 97.4 | 90.2 | 78.2 | 2.679 | 2.679 | 0.001866368 | 0.001866368
|  | 矿粉 | \ |  | 0 | 100 | 100 | 100 | 100 | 100 | 100 | 100 | 100 | 100 | 97.4 | 90.2 | 78.2 | 2.679 | 2.679 | 0 | 0
|  | 矿粉 | \ |  | 0 | 100 | 100 | 100 | 100 | 100 | 100 | 81.365 | 59.195 | 34.705 | 19.21 | 13.9 | 11.54 | 2.72 | 2.65 | 0 | 0
|  | 矿粉 | \ |  | 0 | 100 | 100 | 100 | 100 | 100 | 100 | 100 | 100 | 100 | 99.6875 | 97.1125 | 76.6125 | 2.852 | 2.723 | 0 | 0
|  | 粗RAP料 | 8-15 | 0.5 | 0.6 | 100 | 100 | 100 | 95.40368 | 70.92285 | 26.23131 | 18.67014 | 15.25304 | 13.33798 | 10.37169 | 7.498931 | 5.18646 | 2.855 | 2.745 | 0.1050788 | 0.1092896 | [8 empty] | 4.645979
|  | 细RAP料 | 0-8 |  | 0.4 | 100 | 100 | 100 | 100 | 100 | 84.76723 | 59.79555 | 44.12517 | 35.6775 | 24.86546 | 17.06753 | 12.01519 | 2.815 | 2.705 | 0.07104796 | 0.07393715 | [8 empty] | 7.153042
[5 empty] | 级配1 | 100 | 100 | 100 | 93.9921 | 73.69885 | 37.96289 | 24.70543 | 18.64391 | 15.41088 | 11.09888 | 7.785018 | 5.547959
[5 empty] | 级配上限 | 100 | 100 | 100 | 100 | 85 | 68 | 50 | 38 | 28 | 20 | 15 | 8
[5 empty] | 级配中值 | 100 | 100 | 100 | 95 | 76.5 | 53 | 37 | 26.5 | 19 | 13.5 | 10 | 6
[5 empty] | 级配下限 | 100 | 100 | 100 | 90 | 68 | 38 | 24 | 15 | 10 | 7 | 5 | 4
H | AC-13-130# | 粗集料 | 10-15 | 0.5 | 0.45 | 100 | 100 | 100 | 79.42667 | 23.62 | 4.016667 | 0.6866667 | 0.5366667 | 0.5366667 | 0.5366667 | 0.5366667 | 0.5366667 | 2.778 | 2.713 | 0.08099352 | 0.08293402 | 2.801618 | 0.4 | 0.82144 | 0.7146924 | 2.602671 | 2.711369 | 4.8 | 4.580153 |  | 2.038274
|  | 粗集料 | 5-10 |  | 0.35 | 100 | 100 | 100 | 100 | 98.0375 | 23.7375 | 3.741667 | 1.633333 | 1.266667 | 1.266667 | 1.266667 | 1.266667 | 2.776 | 2.708 | 0.06304035 | 0.06462334 | [6 empty] | 4.6 | 4.397706
|  | 细集料 | 0-5 |  | 0.2 | 100 | 100 | 100 | 100 | 100 | 99.84 | 82.035 | 61.365 | 48.57 | 30.76 | 18.525 | 11.77 | 2.71 | 2.62 | 0.03690037 | 0.03816794
|  | 矿粉 | \ |  | 0 | 100 | 100 | 100 | 100 | 100 | 100 | 100 | 100 | 100 | 97.4 | 90.2 | 78.2 | 2.679 | 2.679 | 0 | 0
|  | 矿粉 | \ |  | 0 | 100 | 100 | 100 | 100 | 100 | 100 | 100 | 100 | 100 | 97.4 | 90.2 | 78.2 | 2.679 | 2.679 | 0 | 0
|  | 矿粉 | \ |  | 0 | 100 | 100 | 100 | 100 | 100 | 100 | 81.365 | 59.195 | 34.705 | 19.21 | 13.9 | 11.54 | 2.72 | 2.65 | 0 | 0
|  | 矿粉 | \ |  | 0 | 100 | 100 | 100 | 100 | 100 | 100 | 100 | 100 | 100 | 99.6875 | 97.1125 | 76.6125 | 2.852 | 2.723 | 0 | 0
|  | 粗RAP料 | 8-15 | 0.5 | 0.65 | 100 | 100 | 100 | 95.40368 | 70.92285 | 26.23131 | 18.67014 | 15.25304 | 13.33798 | 10.37169 | 7.498931 | 5.18646 | 2.855 | 2.745 | 0.1138354 | 0.1183971 | [8 empty] | 4.645979
|  | 细RAP料 | 0-8 |  | 0.35 | 100 | 100 | 100 | 100 | 100 | 84.76723 | 59.79555 | 44.12517 | 35.6775 | 24.86546 | 17.06753 | 12.01519 | 2.815 | 2.705 | 0.06216696 | 0.06469501 | [8 empty] | 7.153042
[5 empty] | 级配1 | 100 | 100 | 100 | 93.8772 | 73.02099 | 38.40125 | 25.54481 | 19.22223 | 15.77782 | 11.14067 | 7.618886 | 5.307674
[5 empty] | 级配上限 | 100 | 100 | 100 | 100 | 85 | 68 | 50 | 38 | 28 | 20 | 15 | 8
[5 empty] | 级配中值 | 100 | 100 | 100 | 95 | 76.5 | 53 | 37 | 26.5 | 19 | 13.5 | 10 | 6
[5 empty] | 级配下限 | 100 | 100 | 100 | 90 | 68 | 38 | 24 | 15 | 10 | 7 | 5 | 4
I | AC-20-90# | 粗集料 | 10-20 | 0.5 | 0.6 | 100 | 93.5 | 66.4 | 28.4 | 1.7 | 0.8 | 0.8 | 0.8 | 0.8 | 0.8 | 0.8 | 0.8 | 2.771 | 2.701 | 0.1082642 | 0.11107 | 2.804631 | 0.4 | 0.82144 | 0.7146924 | 2.54932 | 2.714079 | 4.2 | 4.03071 |  | 1.635786
|  | 粗集料 | 5-10 |  | 0.15 | 100 | 100 | 100 | 100 | 94.4 | 6 | 0.4 | 0.4 | 0.4 | 0.4 | 0.4 | 0.4 | 2.752 | 2.682 | 0.02725291 | 0.02796421
|  | 细集料 | 0-5 |  | 0.17 | 100 | 100 | 100 | 100 | 100 | 98.1 | 62.4 | 37.3 | 26.4 | 16.7 | 11.7 | 8.5 | 2.727 | 2.632 | 0.03116978 | 0.03229483
|  | 矿粉 | / |  | 0.08 | 100 | 100 | 100 | 100 | 100 | 100 | 100 | 100 | 100 | 97.4 | 90.2 | 78.2 | 2.679 | 2.679 | 0.01493094 | 0.01493094
|  | 粗集料 | 4-7 |  | 0 | 100 | 100 | 100 | 100 | 100 | 70.35994 | 8.479167 | 4.504167 | 2.566667 | 1.8375 | 1.5875 | 1.420833 | 2.722 | 2.651 | 0 | 0
|  | 细集料 | 0-4 |  | 0 | 100 | 100 | 100 | 100 | 100 | 100 | 81.365 | 59.195 | 34.705 | 19.21 | 13.9 | 11.54 | 2.72 | 2.65 | 0 | 0
|  | 粗RAP料 | 10-20 | 0.5 | 0.5 | 100 | 100 | 98.7 | 87.2 | 52.7 | 22.4 | 16.1 | 13.1 | 11.4 | 8.9 | 6.2 | 3.7 | 2.857 | 2.745 | 0.08750438 | 0.09107468 | [8 empty] | 4.569527
|  | 粗RAP料 | 5-10 |  | 0.3 | 100 | 100 | 100 | 100 | 97.5 | 42.1 | 19.3 | 14.7 | 12.6 | 9.3 | 7.1 | 4.8 | 2.857 | 2.745 | 0.05250263 | 0.05464481 | [8 empty] | 3.444709
|  | 细RAP料 | 0-5 |  | 0.2 | 100 | 100 | 100 | 100 | 100 | 95.5 | 62.3 | 44.7 | 35.2 | 25.1 | 15.6 | 10.7 | 2.863 | 2.742 | 0.0349284 | 0.03646973 | [8 empty] | 9.051254
[5 empty] | 级配1 | 100 | 98.05 | 89.595 | 75.32 | 57.89 | 34.4935 | 22.724 | 17.3905 | 14.774 | 11.7155 | 9.0475 | 6.8355
[5 empty] | 级配上限 | 100 | 100 | 92 | 80 | 72 | 56 | 44 | 33 | 24 | 17 | 13 | 7
[5 empty] | 级配中值 | 100 | 95 | 85 | 71 | 61 | 41 | 30 | 22.5 | 16 | 11 | 8.5 | 5
[5 empty] | 级配下限 | 100 | 90 | 78 | 62 | 50 | 26 | 16 | 12 | 8 | 5 | 4 | 3
I | AC-20-110# | 粗集料 | 10-20 | 0.5 | 0.55 | 100 | 93.5 | 66.4 | 28.4 | 1.7 | 0.8 | 0.8 | 0.8 | 0.8 | 0.8 | 0.8 | 0.8 | 2.771 | 2.701 | 0.09924215 | 0.1018141 | 2.803852 | 0.4 | 0.82144 | 0.7146924 | 2.536686 | 2.713742 | 4.2 | 4.03071 |  | 1.916114
|  | 粗集料 | 5-10 |  | 0.2 | 100 | 100 | 100 | 100 | 94.4 | 6 | 0.4 | 0.4 | 0.4 | 0.4 | 0.4 | 0.4 | 2.752 | 2.682 | 0.03633721 | 0.03728561
|  | 细集料 | 0-5 |  | 0.17 | 100 | 100 | 100 | 100 | 100 | 98.1 | 62.4 | 37.3 | 26.4 | 16.7 | 11.7 | 8.5 | 2.727 | 2.632 | 0.03116978 | 0.03229483
|  | 矿粉 | / |  | 0.08 | 100 | 100 | 100 | 100 | 100 | 100 | 100 | 100 | 100 | 97.4 | 90.2 | 78.2 | 2.679 | 2.679 | 0.01493094 | 0.01493094
|  | 粗集料 | 4-7 |  | 0 | 100 | 100 | 100 | 100 | 100 | 70.35994 | 8.479167 | 4.504167 | 2.566667 | 1.8375 | 1.5875 | 1.420833 | 2.722 | 2.651 | 0 | 0
|  | 细集料 | 0-4 |  | 0 | 100 | 100 | 100 | 100 | 100 | 100 | 81.365 | 59.195 | 34.705 | 19.21 | 13.9 | 11.54 | 2.72 | 2.65 | 0 | 0
|  | 粗RAP料 | 10-20 | 0.5 | 0.5 | 100 | 100 | 98.7 | 87.2 | 52.7 | 22.4 | 16.1 | 13.1 | 11.4 | 8.9 | 6.2 | 3.7 | 2.857 | 2.745 | 0.08750438 | 0.09107468 | [8 empty] | 4.569527
|  | 粗RAP料 | 5-10 |  | 0.4 | 100 | 100 | 100 | 100 | 97.5 | 42.1 | 19.3 | 14.7 | 12.6 | 9.3 | 7.1 | 4.8 | 2.857 | 2.745 | 0.0700035 | 0.07285974 | [8 empty] | 3.444709
|  | 细RAP料 | 0-5 |  | 0.1 | 100 | 100 | 100 | 100 | 100 | 95.5 | 62.3 | 44.7 | 35.2 | 25.1 | 15.6 | 10.7 | 2.863 | 2.742 | 0.0174642 | 0.01823487 | [8 empty] | 9.051254
[5 empty] | 级配1 | 100 | 98.2125 | 90.435 | 77.11 | 60.0825 | 31.9535 | 20.564 | 15.8805 | 13.634 | 10.9155 | 8.6125 | 6.5305
[5 empty] | 级配上限 | 100 | 100 | 92 | 80 | 72 | 56 | 44 | 33 | 24 | 17 | 13 | 7
[5 empty] | 级配中值 | 100 | 95 | 85 | 71 | 61 | 41 | 30 | 22.5 | 16 | 11 | 8.5 | 5
[5 empty] | 级配下限 | 100 | 90 | 78 | 62 | 50 | 26 | 16 | 12 | 8 | 5 | 4 | 3
J | AC-13 | 粗集料 | 10-20 | 0.5 | 0.2 | 100 | 100 | 100 | 72.39483 | 5.969888 | 0.06662049 | 0 | 0 | 0 | 0 | 0 | 0 | 2.716 | 2.648 | 0.03681885 | 0.03776435 | 2.786309 | 0.4 | 0.82144 | 0.7146924 | 2.504654 | 2.645872 | 4.8 | 4.580153 |  | 1.664099
|  | 粗集料 | 5-10 |  | 0.2 | 100 | 100 | 100 | 100 | 80.65 | 1.038889 | 0.1822222 | 0.1822222 | 0.1822222 | 0.1822222 | 0.1822222 | 0.1822222 | 2.706 | 2.664 | 0.03695492 | 0.03753754
|  | 粗集料 | 3-5 |  | 0.4 | 100 | 100 | 100 | 100 | 100 | 14.69507 | 0.7487915 | 0.4797949 | 0.4797949 | 0.4797949 | 0.4797949 | 0.4797949 | 2.716 | 2.676 | 0.0736377 | 0.07473842
|  | 细集料 | 0-3 |  | 0.15 | 100 | 100 | 100 | 100 | 100 | 99.385 | 85.465 | 65.81 | 45.96 | 21.335 | 12.355 | 9.525 | 2.727 | 2.632 | 0.02750275 | 0.02849544
|  | 矿粉 | / |  | 0.05 | 100 | 100 | 100 | 100 | 100 | 100 | 100 | 100 | 100 | 97.4 | 90.2 | 78.2 | 2.679 | 2.679 | 0.00933184 | 0.00933184
|  | 矿粉 | / |  | 0 | 100 | 100 | 100 | 100 | 100 | 100 | 81.365 | 59.195 | 34.705 | 19.21 | 13.9 | 11.54 | 2.72 | 2.65 | 0 | 0
|  | 矿粉 | / | 0.5 | 0 | 100 | 100 | 98.7 | 87.2 | 52.7 | 22.4 | 16.1 | 13.1 | 11.4 | 8.9 | 6.2 | 3.7 | 2.857 | 2.745 | 0 | 0
|  | 粗RAP料 | 8-15 |  | 0.35 | 100 | 100 | 99.98445 | 93.04643 | 70.07955 | 40.36508 | 27.53765 | 22.63864 | 19.00287 | 13.6497 | 9.691446 | 7.972739 | 2.87 | 2.699 | 0.06097561 | 0.06483883 | [8 empty] | 4.647034
|  | 细RAP料 | 0-8 |  | 0.65 | 100 | 100 | 100 | 100 | 97.81232 | 60.80288 | 39.69942 | 30.71033 | 24.45829 | 18.29562 | 13.55836 | 9.953877 | 2.859 | 2.595 | 0.1136761 | 0.1252408 | [8 empty] | 7.146676
[5 empty] | 级配1 | 100 | 100 | 99.99728 | 96.02261 | 82.71491 | 39.82827 | 26.79926 | 21.49255 | 17.33563 | 12.48408 | 9.398277 | 7.413795
[5 empty] | 级配上限 | 100 | 100 | 100 | 100 | 85 | 68 | 50 | 38 | 28 | 20 | 15 | 8
[5 empty] | 级配中值 | 100 | 100 | 100 | 95 | 76.5 | 53 | 37 | 26.5 | 19 | 13.5 | 10 | 6
[5 empty] | 级配下限 | 100 | 100 | 100 | 90 | 68 | 38 | 24 | 15 | 10 | 7 | 5 | 4
K | AC-13 | 粗集料 | 10-20 | 0.5 | 0.16 | 100 | 100 | 100 | 61.4 | 15.2 | 5.1 | 0 | 0 | 0 | 0 | 0 | 0 | 2.733 | 2.681 | 0.02927186 | 0.02983961 | 2.804546 | 0.4 | 0.82144 | 0.7146924 | 2.58 | 2.71955 | 4.6 | 4.397706 |  | 2.121093
|  | 粗集料 | 5-10 |  | 0.32 | 100 | 100 | 100 | 100 | 68.7 | 9.9 | 7.8 | 0 | 0 | 0 | 0 | 0 | 2.847 | 2.802 | 0.05619951 | 0.05710207 |  |  |  |  | 2.57 | 2.71955 | 4.9 | 4.671115 |  | 2.421093
|  | 粗集料 | 3-5 |  | 0.32 | 100 | 100 | 100 | 100 | 100 | 71.7 | 16.7 | 8.5 | 0 | 0 | 0 | 0 | 2.819 | 2.755 | 0.05675772 | 0.05807623 |  |  |  |  | 2.59 | 2.71955 | 4.8 | 4.580153 |  | 2.321093
|  | 细集料 | 0-3 |  | 0.15 | 100 | 100 | 100 | 100 | 100 | 100 | 85.4 | 64.2 | 50.6 | 37.3 | 32.6 | 31.4 | 2.727 | 2.632 | 0.02750275 | 0.02849544
|  | 矿粉 | / |  | 0.05 | 100 | 100 | 100 | 100 | 100 | 100 | 100 | 100 | 100 | 97.4 | 90.2 | 78.2 | 2.679 | 2.679 | 0.00933184 | 0.00933184
|  | 矿粉 | / |  | 0 | 100 | 100 | 100 | 100 | 100 | 100 | 81.365 | 59.195 | 34.705 | 19.21 | 13.9 | 11.54 | 2.72 | 2.65 | 0 | 0
|  | 矿粉 | / | 0.5 | 0 | 100 | 100 | 98.7 | 87.2 | 52.7 | 22.4 | 16.1 | 13.1 | 11.4 | 8.9 | 6.2 | 3.7 | 2.857 | 2.745 | 0 | 0
|  | 粗RAP料 | 8-15 |  | 0.5 | 100 | 100 | 100 | 88.3 | 64.6 | 23.7 | 13.8 | 11.3 | 9.6 | 7.6 | 5.5 | 3.8 | 2.834 | 2.733 | 0.08821454 | 0.09147457 | [8 empty] | 6.513274
|  | 细RAP料 | 0-8 |  | 0.5 | 100 | 100 | 100 | 100 | 100 | 82.5 | 51.7 | 36.6 | 26.6 | 18.4 | 12.4 | 9 | 2.8 | 2.677 | 0.08928571 | 0.09338812 | [8 empty] | 3.402354
[5 empty] | 级配1 | 100 | 100 | 100 | 93.987 | 79.358 | 50.014 | 29.2 | 20.65 | 15.345 | 11.7325 | 9.175 | 7.51
[5 empty] | 级配上限 | 100 | 100 | 100 | 100 | 85 | 68 | 50 | 38 | 28 | 20 | 15 | 8
[5 empty] | 级配中值 | 100 | 100 | 100 | 95 | 76.5 | 53 | 37 | 26.5 | 19 | 13.5 | 10 | 6
[5 empty] | 级配下限 | 100 | 100 | 100 | 90 | 68 | 38 | 24 | 15 | 10 | 7 | 5 | 4
L | AC-13 | 粗集料 | 10-15 | 0.5 | 0.4 | 100 | 100 | 100 | 98.67083 | 40.50417 | 1.370833 | 0.9125 | 0.9125 | 0.9125 | 0.9125 | 0.9125 | 0.9125 | 2.727 | 2.653 | 0.07334067 | 0.07538636 | 2.75342 | 0.4 | 0.82144 | 0.7146924 | 2.535156 | 2.653409 | 4.8 | 4.580153 |  | 2.150296
|  | 粗集料 | 5-10 |  | 0.38 | 100 | 100 | 100 | 100 | 97.74286 | 24.38571 | 7.3 | 6.307143 | 6.307143 | 6.307143 | 6.307143 | 6.307143 | 2.73 | 2.684 | 0.06959707 | 0.07078987 |  |  |  |  | 2.504119 | 2.653409 | 4.9 | 4.671115 |  | 2.250296
|  | 细集料 | 0-5 |  | 0.2 | 100 | 100 | 100 | 100 | 100 | 99.75833 | 77.825 | 53.39167 | 39.925 | 26 | 19.3 | 15 | 2.741 | 2.673 | 0.03648304 | 0.03741115
|  | 矿粉 | / |  | 0.02 | 100 | 100 | 100 | 100 | 100 | 100 | 100 | 100 | 100 | 97.4 | 90.2 | 78.2 | 2.679 | 2.679 | 0.003732736 | 0.003732736
|  | 矿粉 | / |  | 0 | 100 | 100 | 100 | 100 | 100 | 100 | 100 | 100 | 100 | 97.4 | 90.2 | 78.2 | 2.679 | 2.679 | 0 | 0
|  | 矿粉 | / |  | 0 | 100 | 100 | 100 | 100 | 100 | 100 | 81.365 | 59.195 | 34.705 | 19.21 | 13.9 | 11.54 | 2.72 | 2.65 | 0 | 0
|  | 矿粉 | / | 0.5 | 0 | 100 | 100 | 98.7 | 87.2 | 52.7 | 22.4 | 16.1 | 13.1 | 11.4 | 8.9 | 6.2 | 3.7 | 2.857 | 2.745 | 0 | 0
|  | 粗RAP料 | 8-15 |  | 0.55 | 100 | 100 | 100 | 88.3 | 64.6 | 23.7 | 13.8 | 11.3 | 9.6 | 7.6 | 5.5 | 3.8 | 2.78 | 2.645 | 0.09892086 | 0.1039698 | [8 empty] | 4.436576
|  | 细RAP料 | 0-8 |  | 0.45 | 100 | 100 | 100 | 100 | 100 | 82.5 | 51.7 | 36.6 | 26.6 | 18.4 | 12.4 | 9 | 2.774 | 2.629 | 0.08111031 | 0.08558387 | [8 empty] | 6.353982
[5 empty] | 级配1 | 100 | 100 | 100 | 96.51667 | 77.93698 | 40.96329 | 25.7795 | 19.06252 | 14.99836 | 11.18486 | 8.515357 | 6.732857
[5 empty] | 级配上限 | 100 | 100 | 100 | 100 | 85 | 68 | 50 | 38 | 28 | 20 | 15 | 8
[5 empty] | 级配中值 | 100 | 100 | 100 | 95 | 76.5 | 53 | 37 | 26.5 | 19 | 13.5 | 10 | 6
[5 empty] | 级配下限 | 100 | 100 | 100 | 90 | 68 | 38 | 24 | 15 | 10 | 7 | 5 | 4
M | AC-13 | 粗集料 | 10-15 | 0.5 | 0.3 | 100 | 100 | 99.81333 | 88.04333 | 29.44333 | 1.776667 | 0.6666667 | 0.6666667 | 0.6666667 | 0.6666667 | 0.6666667 | 0.6666667 | 2.73 | 2.688 | 0.05494505 | 0.05580357 | 2.766866 | 0.4 | 0.82144 | 0.7146924 | 2.602671 | 2.690775 | 4.9 | 4.671115 |  | 2.550179
|  | 粗集料 | 5-10 |  | 0.2 | 100 | 100 | 100 | 100 | 95.48 | 13.484 | 2.32 | 18.6 | 2.32 | 2.32 | 2.32 | 2.32 | 2.708 | 2.681 | 0.03692762 | 0.03729952 | [6 empty] | 4.8 | 4.580153 |  | 2.450179
|  | 细集料 | 0-5 |  | 0.5 | 100 | 100 | 100 | 100 | 100 | 96.80833 | 61.93333 | 37.89167 | 28.31667 | 19.11667 | 14.40833 | 11.68333 | 2.773 | 2.629 | 0.09015507 | 0.09509319
|  | 矿粉 | \ |  | 0 | 100 | 100 | 100 | 100 | 100 | 100 | 100 | 100 | 100 | 97.4 | 90.2 | 78.2 | 2.679 | 2.679 | 0 | 0
|  | 矿粉 | \ |  | 0 | 100 | 100 | 100 | 100 | 100 | 100 | 100 | 100 | 100 | 97.4 | 90.2 | 78.2 | 2.679 | 2.679 | 0 | 0
|  | 矿粉 | \ |  | 0 | 100 | 100 | 100 | 100 | 100 | 100 | 81.365 | 59.195 | 34.705 | 19.21 | 13.9 | 11.54 | 2.72 | 2.65 | 0 | 0
|  | 矿粉 | \ |  | 0 | 100 | 100 | 100 | 100 | 100 | 100 | 100 | 100 | 100 | 99.6875 | 97.1125 | 76.6125 | 2.852 | 2.723 | 0 | 0
|  | 粗RAP料 | 8-15 | 0.5 | 0.4 | 100 | 100 | 98.5736 | 82.17403 | 33.13174 | 14.97439 | 12.36701 | 10.6874 | 9.669337 | 8.157274 | 6.237097 | 4.127988 | 2.829 | 2.765 | 0.07069636 | 0.07233273 | [8 empty] | 3.455389
|  | 细RAP料 | 0-8 |  | 0.6 | 100 | 100 | 100 | 99.70946 | 93.61101 | 62.88366 | 41.73621 | 29.27502 | 22.37401 | 14.33211 | 9.617095 | 6.526482 | 2.76 | 2.7 | 0.1086957 | 0.1111111 | [8 empty] | 5.529142
[5 empty] | 级配1 | 100 | 100 | 99.68672 | 94.55414 | 73.67415 | 47.67696 | 30.8096 | 22.3529 | 16.05724 | 11.04225 | 8.066631 | 6.036375
[5 empty] | 级配上限 | 100 | 100 | 100 | 100 | 85 | 68 | 50 | 38 | 28 | 20 | 15 | 8
[5 empty] | 级配中值 | 100 | 100 | 100 | 95 | 76.5 | 53 | 37 | 26.5 | 19 | 13.5 | 10 | 6
[5 empty] | 级配下限 | 100 | 100 | 100 | 90 | 68 | 38 | 24 | 15 | 10 | 7 | 5 | 4
N | AC-20 | 粗集料 | 18-24 | 0.5 | 0.2 | 100 | 58.8 | 7.4 | 1.8 | 0.7 | 0.4 | 0.4 | 0.4 | 0.4 | 0.4 | 0.4 | 0.4 | 2.747 | 2.694 | 0.03640335 | 0.03711952 | 2.735773 | 0.4 | 0.82144 | 0.7146924 | 2.52677 | 2.671935 | 4.6 | 4.397706 |  | 2.165009
|  | 粗集料 | 12-18 |  | 0.32 | 100 | 100 | 91.2 | 45.9 | 1.2 | 0.4 | 0.4 | 0.4 | 0.4 | 0.4 | 0.4 | 0.4 | 2.742 | 2.69 | 0.05835157 | 0.05947955
|  | 粗集料 | 5-12 |  | 0.16 | 100 | 100 | 100 | 100 | 84.4 | 6.5 | 0.4 | 0.4 | 0.4 | 0.4 | 0.4 | 0.4 | 2.743 | 2.688 | 0.02916515 | 0.0297619
|  | 粗集料 | 3-5 |  | 0.12 | 100 | 100 | 100 | 100 | 100 | 98 | 10.7 | 2.8 | 2.2 | 2.2 | 2.2 | 2.2 | 2.756 | 2.642 | 0.02177068 | 0.02271007
|  | 细集料 | 0-3 |  | 0.18 | 100 | 100 | 100 | 100 | 100 | 100 | 89.4 | 56.2 | 31.5 | 16.8 | 10.2 | 3.9 | 2.735 | 2.642 | 0.03290676 | 0.0340651
|  | 矿粉 | \ |  | 0.02 | 100 | 100 | 100 | 100 | 100 | 100 | 100 | 100 | 100 | 100 | 99.7 | 89 | 2.684 | 2.684 | 0.003725782 | 0.003725782
|  | 粗RAP料 | 10-20 | 0.5 | 0 | 100 | 100 | 98.7 | 87.2 | 52.7 | 22.4 | 16.1 | 13.1 | 11.4 | 8.9 | 6.2 | 3.7 | 2.857 | 2.745 | 0 | 0
|  | 粗RAP料 | 10-26.5 |  | 0.6 | 100 | 99.2 | 96.2 | 90.2 | 61.8 | 20.3 | 12.8 | 10.2 | 8.2 | 6.6 | 5.8 | 4.3 | 2.732 | 2.681 | 0.1098097 | 0.1118985 | [8 empty] | 3.79343
|  | 细RAP料 | 0-10 |  | 0.4 | 100 | 100 | 100 | 100 | 99.8 | 73.9 | 48.2 | 35.1 | 25.9 | 20 | 17.1 | 12.6 | 2.725 | 2.649 | 0.0733945 | 0.07550019 | [8 empty] | 6.484809
[5 empty] | 级配1 | 100 | 95.64 | 88.192 | 78.584 | 61.514 | 37.374 | 23.304 | 16.442 | 11.743 | 8.76 | 7.343 | 5.319
[5 empty] | 级配上限 | 100 | 100 | 92 | 80 | 72 | 56 | 44 | 33 | 24 | 17 | 13 | 7
[5 empty] | 级配中值 | 100 | 95 | 85 | 71 | 61 | 41 | 30 | 22.5 | 16 | 11 | 8.5 | 5
[5 empty] | 级配下限 | 100 | 90 | 78 | 62 | 50 | 26 | 16 | 12 | 8 | 5 | 4 | 3
O | AC-13-1 | 粗集料 | 10-15 | 0.5 | 0.32 | 100 | 100 | 98.99843 | 58.27305 | 8.331088 | 0.3989897 | 0.3989897 | 0.3989897 | 0.3989897 | 0.3989897 | 0.3989897 | 0.3989897 | 2.758 | 2.69 | 0.05801305 | 0.05947955 | 2.76138 | 0.4 | 0.82144 | 0.7146924 | 2.562423 | 2.681561 | 4.8 | 4.580153 |  | 1.800467
|  | 粗集料 | 5-10 |  | 0.35 | 100 | 100 | 100 | 100 | 94.44667 | 5.973333 | 0.36 | 0.36 | 0.36 | 0.36 | 0.36 | 0.36 | 2.752 | 2.682 | 0.06359012 | 0.06524981
|  | 细集料 | 0-5 |  | 0.3 | 100 | 100 | 100 | 100 | 100 | 98.06667 | 62.4 | 37.26667 | 26.44167 | 16.70833 | 11.675 | 8.45 | 2.727 | 2.632 | 0.0550055 | 0.05699088
|  | 矿粉 | \ |  | 0.03 | 100 | 100 | 100 | 100 | 100 | 100 | 100 | 100 | 100 | 97.4 | 90.2 | 78.2 | 2.679 | 2.679 | 0.005599104 | 0.005599104
|  | 矿粉 | \ |  | 0 | 100 | 100 | 100 | 100 | 100 | 100 | 100 | 100 | 100 | 97.4 | 90.2 | 78.2 | 2.679 | 2.679 | 0 | 0
|  | 矿粉 | \ |  | 0 | 100 | 100 | 100 | 100 | 100 | 100 | 81.365 | 59.195 | 34.705 | 19.21 | 13.9 | 11.54 | 2.72 | 2.65 | 0 | 0
|  | 矿粉 | \ |  | 0 | 100 | 100 | 100 | 100 | 100 | 100 | 100 | 100 | 100 | 99.6875 | 97.1125 | 76.6125 | 2.852 | 2.723 | 0 | 0
|  | 粗RAP料 | 8-15 | 0.5 | 0.4 | 100 | 100 | 99.98445 | 93.04643 | 70.07955 | 40.36508 | 27.53765 | 22.63864 | 19.00287 | 13.6497 | 9.691446 | 7.972739 | 2.817 | 2.697 | 0.07099752 | 0.07415647 | [8 empty] | 5.393843
|  | 细RAP料 | 0-8 |  | 0.6 | 100 | 100 | 100 | 100 | 97.81232 | 60.80288 | 39.69942 | 30.71033 | 24.45829 | 18.29562 | 13.55836 | 9.953877 | 2.754 | 2.692 | 0.1089325 | 0.1114413 | [8 empty] | 6.402547
[5 empty] | 级配1 | 100 | 100 | 99.83664 | 91.93297 | 77.72075 | 43.63305 | 28.4042 | 20.95766 | 16.73115 | 12.31272 | 9.236886 | 7.148049
[5 empty] | 级配上限 | 100 | 100 | 100 | 100 | 85 | 68 | 50 | 38 | 28 | 20 | 15 | 8
[5 empty] | 级配中值 | 100 | 100 | 100 | 95 | 76.5 | 53 | 37 | 26.5 | 19 | 13.5 | 10 | 6
[5 empty] | 级配下限 | 100 | 100 | 100 | 90 | 68 | 38 | 24 | 15 | 10 | 7 | 5 | 4
O | AC-13-2 | 粗集料 | 10-15 | 0.5 | 0.32 | 100 | 100 | 98.99843 | 58.27305 | 8.331088 | 0.3989897 | 0.3989897 | 0.3989897 | 0.3989897 | 0.3989897 | 0.3989897 | 0.3989897 | 2.758 | 2.69 | 0.05801305 | 0.05947955 | 2.762551 | 0.4 | 0.82144 | 0.7146924 | 2.543516 | 2.68167 | 4.9 | 4.671115 |  | 1.925685
|  | 粗集料 | 5-10 |  | 0.34 | 100 | 100 | 100 | 100 | 94.44667 | 5.973333 | 0.36 | 0.36 | 0.36 | 0.36 | 0.36 | 0.36 | 2.752 | 2.682 | 0.06177326 | 0.06338553 |  |  |  |  | 2.565412 | 2.68167 | 4.9 | 4.671115
|  | 细集料 | 0-5 |  | 0.3 | 100 | 100 | 100 | 100 | 100 | 98.06667 | 62.4 | 37.26667 | 26.44167 | 16.70833 | 11.675 | 8.45 | 2.727 | 2.632 | 0.0550055 | 0.05699088
|  | 矿粉 | \ |  | 0.04 | 100 | 100 | 100 | 100 | 100 | 100 | 100 | 100 | 100 | 97.4 | 90.2 | 78.2 | 2.679 | 2.679 | 0.007465472 | 0.007465472
|  | 矿粉 | \ |  | 0 | 100 | 100 | 100 | 100 | 100 | 100 | 100 | 100 | 100 | 97.4 | 90.2 | 78.2 | 2.679 | 2.679 | 0 | 0
|  | 矿粉 | \ |  | 0 | 100 | 100 | 100 | 100 | 100 | 100 | 81.365 | 59.195 | 34.705 | 19.21 | 13.9 | 11.54 | 2.72 | 2.65 | 0 | 0
|  | 矿粉 | \ |  | 0 | 100 | 100 | 100 | 100 | 100 | 100 | 100 | 100 | 100 | 99.6875 | 97.1125 | 76.6125 | 2.852 | 2.723 | 0 | 0
|  | 粗RAP料 | 8-15 | 0.5 | 0.45 | 100 | 100 | 99.98445 | 93.04643 | 70.07955 | 40.36508 | 27.53765 | 22.63864 | 19.00287 | 13.6497 | 9.691446 | 7.972739 | 2.817 | 2.697 | 0.0798722 | 0.08342603 | [8 empty] | 5.393843
|  | 细RAP料 | 0-8 |  | 0.55 | 100 | 100 | 100 | 100 | 97.81232 | 60.80288 | 39.69942 | 30.71033 | 24.45829 | 18.29562 | 13.55836 | 9.953877 | 2.754 | 2.692 | 0.09985476 | 0.1021545 | [8 empty] | 6.402547
[5 empty] | 级配1 | 100 | 100 | 99.83625 | 91.75914 | 77.05519 | 43.59224 | 28.59835 | 21.25407 | 17.09297 | 12.68177 | 9.589414 | 7.487721
[5 empty] | 级配上限 | 100 | 100 | 100 | 100 | 85 | 68 | 50 | 38 | 28 | 20 | 15 | 8
[5 empty] | 级配中值 | 100 | 100 | 100 | 95 | 76.5 | 53 | 37 | 26.5 | 19 | 13.5 | 10 | 6
[5 empty] | 级配下限 | 100 | 100 | 100 | 90 | 68 | 38 | 24 | 15 | 10 | 7 | 5 | 4
P | AC-13 | 粗集料 | 10-15 | 0.5 | 0.39 | 100 | 100 | 100 | 63.61974 | 8.839884 | 0.5294028 | 0.5294028 | 0.5294028 | 0.5294028 | 0.5294028 | 0.5294028 | 0.5294028 | 2.758 | 2.69 | 0.07070341 | 0.07249071 | 2.777464 | 0.4 | 0.82144 | 0.7146924 | 2.570312 | 2.674955 | 4.9 | 4.671115 |  | 2.140074
|  | 粗集料 | 5-10 |  | 0.4 | 100 | 100 | 100 | 100 | 94.44667 | 5.973333 | 0.36 | 0.36 | 0.36 | 0.36 | 0.36 | 0.36 | 2.752 | 2.682 | 0.07267442 | 0.07457122 |  |  |  |  | 2.535739 | 2.674955 | 4.8 | 4.580153 |  | 2.040074
|  | 细集料 | 0-5 |  | 0.2 | 100 | 100 | 100 | 100 | 100 | 98.06667 | 62.4 | 37.26667 | 26.44167 | 16.70833 | 11.675 | 8.45 | 2.727 | 2.632 | 0.03667033 | 0.03799392
|  | 矿粉 | \ |  | 0.01 | 100 | 100 | 100 | 100 | 100 | 100 | 100 | 100 | 100 | 97.4 | 90.2 | 78.2 | 2.679 | 2.679 | 0.001866368 | 0.001866368
|  | 矿粉 | \ |  | 0 | 100 | 100 | 100 | 100 | 100 | 100 | 100 | 100 | 100 | 97.4 | 90.2 | 78.2 | 2.679 | 2.679 | 0 | 0
|  | 矿粉 | \ |  | 0 | 100 | 100 | 100 | 100 | 100 | 100 | 81.365 | 59.195 | 34.705 | 19.21 | 13.9 | 11.54 | 2.72 | 2.65 | 0 | 0
|  | 矿粉 | \ |  | 0 | 100 | 100 | 100 | 100 | 100 | 100 | 100 | 100 | 100 | 99.6875 | 97.1125 | 76.6125 | 2.852 | 2.723 | 0 | 0
|  | 粗RAP料 | 0-15 | 0.5 | 1 | 100 | 100 | 97.92471 | 96.22755 | 90.24319 | 63.93607 | 40.31472 | 26.73016 | 21.10897 | 14.95649 | 10.93496 | 8.253882 | 2.807 | 2.675 | 0.1781261 | 0.1869159 | [8 empty] | 5.519852
|  | 细RAP料 | 0-8 |  | 0 | 100 | 100 | 100 | 100 | 97.81232 | 60.80288 | 39.69942 | 30.71033 | 24.45829 | 18.29562 | 13.55836 | 9.953877 | 2.754 | 2.692 | 0 | 0
[5 empty] | 级配1 | 100 | 100 | 98.96236 | 91.01962 | 76.23471 | 43.5726 | 27.07259 | 17.76698 | 13.87389 | 9.811311 | 7.261214 | 5.538174
[5 empty] | 级配上限 | 100 | 100 | 100 | 100 | 85 | 68 | 50 | 38 | 28 | 20 | 15 | 8
[5 empty] | 级配中值 | 100 | 100 | 100 | 95 | 76.5 | 53 | 37 | 26.5 | 19 | 13.5 | 10 | 6
[5 empty] | 级配下限 | 100 | 100 | 100 | 90 | 68 | 38 | 24 | 15 | 10 | 7 | 5 | 4
Q | AC-13 | 粗集料 | 10-15 | 0.5 | 0.42 | 100 | 100 | 100 | 63.61974 | 8.839884 | 0.5294028 | 0.5294028 | 0.5294028 | 0.5294028 | 0.5294028 | 0.5294028 | 0.5294028 | 2.758 | 2.69 | 0.07614213 | 0.07806691 | 2.76604 | 0.4 | 0.82144 | 0.7146924 | 2.528602 | 2.663009 | 4.9 | 4.671115 |  | 2.436852
|  | 粗集料 | 5-10 |  | 0.18 | 100 | 100 | 100 | 100 | 94.44667 | 5.973333 | 0.36 | 0.36 | 0.36 | 0.36 | 0.36 | 0.36 | 2.752 | 2.682 | 0.03270349 | 0.03355705 |  |  |  |  | 2.539529 | 2.663009 | 4.8 | 4.580153 |  | 2.336852
|  | 细集料 | 0-5 |  | 0.38 | 100 | 100 | 100 | 100 | 100 | 98.06667 | 62.4 | 37.26667 | 26.44167 | 16.70833 | 11.675 | 8.45 | 2.727 | 2.632 | 0.06967363 | 0.07218845
|  | 矿粉 | \ |  | 0.02 | 100 | 100 | 100 | 100 | 100 | 100 | 100 | 100 | 100 | 97.4 | 90.2 | 78.2 | 2.679 | 2.679 | 0.003732736 | 0.003732736
|  | 矿粉 | \ |  | 0 | 100 | 100 | 100 | 100 | 100 | 100 | 100 | 100 | 100 | 97.4 | 90.2 | 78.2 | 2.679 | 2.679 | 0 | 0
|  | 矿粉 | \ |  | 0 | 100 | 100 | 100 | 100 | 100 | 100 | 81.365 | 59.195 | 34.705 | 19.21 | 13.9 | 11.54 | 2.72 | 2.65 | 0 | 0
|  | 矿粉 | \ |  | 0 | 100 | 100 | 100 | 100 | 100 | 100 | 100 | 100 | 100 | 99.6875 | 97.1125 | 76.6125 | 2.852 | 2.723 | 0 | 0
|  | 粗RAP料 | 0-10 | 0.5 | 1 | 100 | 100 | 100 | 98.9749 | 86.56513 | 39.00057 | 22.30649 | 15.77536 | 13.01115 | 9.3354 | 6.106605 | 4.188219 | 2.789 | 2.66 | 0.1792757 | 0.1879699 | [8 empty] | 4.926296
|  | 细RAP料 | 0-8 |  | 0 | 100 | 100 | 100 | 100 | 97.81232 | 60.80288 | 39.69942 | 30.71033 | 24.45829 | 18.29562 | 13.55836 | 9.953877 | 2.754 | 2.692 | 0 | 0
[5 empty] | 级配1 | 100 | 100 | 100 | 91.8476 | 73.63914 | 39.78173 | 24.15282 | 16.11192 | 12.67307 | 8.959858 | 6.317127 | 4.625184
[5 empty] | 级配上限 | 100 | 100 | 100 | 100 | 85 | 68 | 50 | 38 | 28 | 20 | 15 | 8
[5 empty] | 级配中值 | 100 | 100 | 100 | 95 | 76.5 | 53 | 37 | 26.5 | 19 | 13.5 | 10 | 6
[5 empty] | 级配下限 | 100 | 100 | 100 | 90 | 68 | 38 | 24 | 15 | 10 | 7 | 5 | 4
M-1 | AC-13-1 | 粗集料 | 10-15 | 0.4 | 0.4 | 100 | 100 | 99.81333 | 88.04333 | 29.44333 | 1.776667 | 0.6666667 | 0.6666667 | 0.6666667 | 0.6666667 | 0.6666667 | 0.6666667 | 2.73 | 2.688 | 0.05860806 | 0.05952381 | 2.766512 | 0.4 | 0.82144 | 0.7146924 | 2.53922 | 2.70226 | 4.9 | 4.671115 |  | 2.080215
|  | 粗集料 | 5-10 |  | 0.3 | 100 | 100 | 100 | 100 | 95.48 | 13.484 | 2.32 | 18.6 | 2.32 | 2.32 | 2.32 | 2.32 | 2.708 | 2.681 | 0.04431315 | 0.04475942
|  | 细集料 | 0-5 |  | 0.3 | 100 | 100 | 100 | 100 | 100 | 96.80833 | 61.93333 | 37.89167 | 28.31667 | 19.11667 | 14.40833 | 11.68333 | 2.773 | 2.629 | 0.04327443 | 0.04564473
|  | 矿粉 | \ |  | 0 | 100 | 100 | 100 | 100 | 100 | 100 | 100 | 100 | 100 | 97.4 | 90.2 | 78.2 | 2.679 | 2.679 | 0 | 0
|  | 矿粉 | \ |  | 0 | 100 | 100 | 100 | 100 | 100 | 100 | 100 | 100 | 100 | 97.4 | 90.2 | 78.2 | 2.679 | 2.679 | 0 | 0
|  | 矿粉 | \ |  | 0 | 100 | 100 | 100 | 100 | 100 | 100 | 81.365 | 59.195 | 34.705 | 19.21 | 13.9 | 11.54 | 2.72 | 2.65 | 0 | 0
|  | 矿粉 | \ |  | 0 | 100 | 100 | 100 | 100 | 100 | 100 | 100 | 100 | 100 | 99.6875 | 97.1125 | 76.6125 | 2.852 | 2.723 | 0 | 0
|  | 粗RAP料 | 8-15 | 0.6 | 0.4 | 100 | 100 | 98.5736 | 82.17403 | 33.13174 | 14.97439 | 12.36701 | 10.6874 | 9.669337 | 8.157274 | 6.237097 | 4.127988 | 2.829 | 2.765 | 0.08483563 | 0.08679928 | [8 empty] | 3.455389
|  | 细RAP料 | 0-8 |  | 0.6 | 100 | 100 | 100 | 99.70946 | 93.61101 | 62.88366 | 41.73621 | 29.27502 | 22.37401 | 14.33211 | 9.617095 | 6.526482 | 2.76 | 2.7 | 0.1304348 | 0.1333333 | [8 empty] | 5.529142
[5 empty] | 级配1 | 100 | 100 | 99.6278 | 93.7041 | 69.82011 | 39.75132 | 25.81018 | 19.98965 | 14.15835 | 9.796372 | 7.073124 | 5.127317
[5 empty] | 级配上限 | 100 | 100 | 100 | 100 | 85 | 68 | 50 | 38 | 28 | 20 | 15 | 8
[5 empty] | 级配中值 | 100 | 100 | 100 | 95 | 76.5 | 53 | 37 | 26.5 | 19 | 13.5 | 10 | 6
[5 empty] | 级配下限 | 100 | 100 | 100 | 90 | 68 | 38 | 24 | 15 | 10 | 7 | 5 | 4
M-1 | AC-13-2 | 粗集料 | 10-15 | 0.4 | 0.45 | 100 | 100 | 99.81333 | 88.04333 | 29.44333 | 1.776667 | 0.6666667 | 0.6666667 | 0.6666667 | 0.6666667 | 0.6666667 | 0.6666667 | 2.73 | 2.688 | 0.06593407 | 0.06696429 | 2.77511 | 0.4 | 0.82144 | 0.7146924 | 2.560392 | 2.710054 | 4.9 | 4.671115 |  | 2.329066
|  | 粗集料 | 5-10 |  | 0.25 | 100 | 100 | 100 | 100 | 95.48 | 13.484 | 2.32 | 18.6 | 2.32 | 2.32 | 2.32 | 2.32 | 2.708 | 2.681 | 0.03692762 | 0.03729952
|  | 细集料 | 0-5 |  | 0.3 | 100 | 100 | 100 | 100 | 100 | 96.80833 | 61.93333 | 37.89167 | 28.31667 | 19.11667 | 14.40833 | 11.68333 | 2.773 | 2.629 | 0.04327443 | 0.04564473
|  | 矿粉 | \ |  | 0 | 100 | 100 | 100 | 100 | 100 | 100 | 100 | 100 | 100 | 97.4 | 90.2 | 78.2 | 2.679 | 2.679 | 0 | 0
|  | 矿粉 | \ |  | 0 | 100 | 100 | 100 | 100 | 100 | 100 | 100 | 100 | 100 | 97.4 | 90.2 | 78.2 | 2.679 | 2.679 | 0 | 0
|  | 矿粉 | \ |  | 0 | 100 | 100 | 100 | 100 | 100 | 100 | 81.365 | 59.195 | 34.705 | 19.21 | 13.9 | 11.54 | 2.72 | 2.65 | 0 | 0
|  | 矿粉 | \ |  | 0 | 100 | 100 | 100 | 100 | 100 | 100 | 100 | 100 | 100 | 99.6875 | 97.1125 | 76.6125 | 2.852 | 2.723 | 0 | 0
|  | 粗RAP料 | 8-15 | 0.6 | 0.6 | 100 | 100 | 98.5736 | 82.17403 | 33.13174 | 14.97439 | 12.36701 | 10.6874 | 9.669337 | 8.157274 | 6.237097 | 4.127988 | 2.829 | 2.765 | 0.1272534 | 0.1301989 | [8 empty] | 3.455389
|  | 细RAP料 | 0-8 |  | 0.4 | 100 | 100 | 100 | 99.70946 | 93.61101 | 62.88366 | 41.73621 | 29.27502 | 22.37401 | 14.33211 | 9.617095 | 6.526482 | 2.76 | 2.7 | 0.08695652 | 0.08888889 | [8 empty] | 5.529142
[5 empty] | 级配1 | 100 | 100 | 99.4529 | 91.36072 | 61.24187 | 33.76806 | 22.25281 | 17.40047 | 12.60072 | 9.022325 | 6.634458 | 4.806431
[5 empty] | 级配上限 | 100 | 100 | 100 | 100 | 85 | 68 | 50 | 38 | 28 | 20 | 15 | 8
[5 empty] | 级配中值 | 100 | 100 | 100 | 95 | 76.5 | 53 | 37 | 26.5 | 19 | 13.5 | 10 | 6
[5 empty] | 级配下限 | 100 | 100 | 100 | 90 | 68 | 38 | 24 | 15 | 10 | 7 | 5 | 4
M-1 | AC-13-3 | 粗集料 | 10-15 | 0.4 | 0.45 | 100 | 100 | 99.81333 | 88.04333 | 29.44333 | 1.776667 | 0.6666667 | 0.6666667 | 0.6666667 | 0.6666667 | 0.6666667 | 0.6666667 | 2.73 | 2.688 | 0.06593407 | 0.06696429 | 2.777153 | 0.4 | 0.82144 | 0.7146924 | 2.538 | 2.711974 | 4.9 | 4.671115 |  | 2.391278
|  | 粗集料 | 5-10 |  | 0.25 | 100 | 100 | 100 | 100 | 95.48 | 13.484 | 2.32 | 18.6 | 2.32 | 2.32 | 2.32 | 2.32 | 2.708 | 2.681 | 0.03692762 | 0.03729952
|  | 细集料 | 0-5 |  | 0.3 | 100 | 100 | 100 | 100 | 100 | 96.80833 | 61.93333 | 37.89167 | 28.31667 | 19.11667 | 14.40833 | 11.68333 | 2.773 | 2.629 | 0.04327443 | 0.04564473
|  | 矿粉 | \ |  | 0 | 100 | 100 | 100 | 100 | 100 | 100 | 100 | 100 | 100 | 97.4 | 90.2 | 78.2 | 2.679 | 2.679 | 0 | 0
|  | 矿粉 | \ |  | 0 | 100 | 100 | 100 | 100 | 100 | 100 | 100 | 100 | 100 | 97.4 | 90.2 | 78.2 | 2.679 | 2.679 | 0 | 0
|  | 矿粉 | \ |  | 0 | 100 | 100 | 100 | 100 | 100 | 100 | 81.365 | 59.195 | 34.705 | 19.21 | 13.9 | 11.54 | 2.72 | 2.65 | 0 | 0
|  | 矿粉 | \ |  | 0 | 100 | 100 | 100 | 100 | 100 | 100 | 100 | 100 | 100 | 99.6875 | 97.1125 | 76.6125 | 2.852 | 2.723 | 0 | 0
|  | 粗RAP料 | 8-15 | 0.6 | 0.65 | 100 | 100 | 98.5736 | 82.17403 | 33.13174 | 14.97439 | 12.36701 | 10.6874 | 9.669337 | 8.157274 | 6.237097 | 4.127988 | 2.829 | 2.765 | 0.1378579 | 0.1410488 | [8 empty] | 3.455389
|  | 细RAP料 | 0-8 |  | 0.35 | 100 | 100 | 100 | 99.70946 | 93.61101 | 62.88366 | 41.73621 | 29.27502 | 22.37401 | 14.33211 | 9.617095 | 6.526482 | 2.76 | 2.7 | 0.07608696 | 0.07777778 | [8 empty] | 5.529142
[5 empty] | 级配1 | 100 | 100 | 99.41011 | 90.83466 | 59.42749 | 32.33078 | 21.37174 | 16.84284 | 12.21958 | 8.83708 | 6.533058 | 4.734477
[5 empty] | 级配上限 | 100 | 100 | 100 | 100 | 85 | 68 | 50 | 38 | 28 | 20 | 15 | 8
[5 empty] | 级配中值 | 100 | 100 | 100 | 95 | 76.5 | 53 | 37 | 26.5 | 19 | 13.5 | 10 | 6
[5 empty] | 级配下限 | 100 | 100 | 100 | 90 | 68 | 38 | 24 | 15 | 10 | 7 | 5 | 4
I-1 | AC-20-90#-1 | 粗集料 | 10-20 | 0.5 | 0.55 | 100 | 93.5 | 66.4 | 28.4 | 1.7 | 0.8 | 0.8 | 0.8 | 0.8 | 0.8 | 0.8 | 0.8 | 2.771 | 2.701 | 0.1290148 | 0.1323584 | 2.788674 | 0.4 | 0.82144 | 0.7146924 | 2.523747 | 2.701755 | 4.2 | 4.03071 |  | 1.675
|  | 粗集料 | 5-10 |  | 0.15 | 100 | 100 | 100 | 100 | 94.4 | 6 | 0.4 | 0.4 | 0.4 | 0.4 | 0.4 | 0.4 | 2.752 | 2.682 | 0.03542878 | 0.03635347 |  |  |  |  | 2.550629 | 2.71141 | 4.2 | 4.03071 |  | 1.675
|  | 细集料 | 0-5 |  | 0.25 | 100 | 100 | 100 | 100 | 100 | 98.1 | 62.4 | 37.3 | 26.4 | 16.7 | 11.7 | 8.5 | 2.727 | 2.632 | 0.05958929 | 0.06174012 |  |  |  |  | 2.550629 | 2.71141 | 4.2 | 4.03071 |  | 1.675
|  | 矿粉 | / |  | 0.05 | 100 | 100 | 100 | 100 | 100 | 100 | 100 | 100 | 100 | 97.4 | 90.2 | 78.2 | 2.679 | 2.679 | 0.01213139 | 0.01213139 |  |  |  |  | 2.554214 | 2.71141 | 4.4 | 4.214559 |  | 1.875
|  | 粗集料 | 4-7 |  | 0 | 100 | 100 | 100 | 100 | 100 | 70.35994 | 8.479167 | 4.504167 | 2.566667 | 1.8375 | 1.5875 | 1.420833 | 2.722 | 2.651 | 0 | 0
|  | 细集料 | 0-4 |  | 0 | 100 | 100 | 100 | 100 | 100 | 100 | 81.365 | 59.195 | 34.705 | 19.21 | 13.9 | 11.54 | 2.72 | 2.65 | 0 | 0
|  | 粗RAP料 | 10-20 | 0.5 | 0.4 | 100 | 100 | 98.7 | 87.2 | 52.7 | 22.4 | 16.1 | 13.1 | 11.4 | 8.9 | 6.2 | 3.7 | 2.857 | 2.745 | 0.04900245 | 0.05100182 | [8 empty] | 3.85
|  | 粗RAP料 | 5-10 |  | 0.3 | 100 | 100 | 100 | 100 | 97.5 | 42.1 | 19.3 | 14.7 | 12.6 | 9.3 | 7.1 | 4.8 | 2.857 | 2.745 | 0.03675184 | 0.03825137 | [8 empty] | 4.47
|  | 细RAP料 | 0-5 |  | 0.3 | 100 | 100 | 100 | 100 | 100 | 95.5 | 62.3 | 44.7 | 35.2 | 25.1 | 15.6 | 10.7 | 2.863 | 2.742 | 0.03667482 | 0.03829322 | [8 empty] | 7.23
[5 empty] | 级配1 | 100 | 98.2125 | 90.5 | 77.75 | 62.7125 | 40.5525 | 26.01 | 18.9425 | 15.5 | 11.7125 | 8.6125 | 6.3325
[5 empty] | 级配上限 | 100 | 100 | 92 | 80 | 72 | 56 | 44 | 33 | 24 | 17 | 13 | 7
[5 empty] | 级配中值 | 100 | 95 | 85 | 71 | 61 | 41 | 30 | 22.5 | 16 | 11 | 8.5 | 5
[5 empty] | 级配下限 | 100 | 90 | 78 | 62 | 50 | 26 | 16 | 12 | 8 | 5 | 4 | 3
I-1 | AC-20-90#-2 | 粗集料 | 10-20 | 0.5 | 0.6 | 100 | 93.5 | 66.4 | 28.4 | 1.7 | 0.8 | 0.8 | 0.8 | 0.8 | 0.8 | 0.8 | 0.8 | 2.771 | 2.701 | 0.1407434 | 0.144391 | 2.791049 | 0.4 | 0.82144 | 0.7146924 | 2.535515 | 2.70415 | 4.2 | 4.03071 |  | 1.7595
|  | 粗集料 | 5-10 |  | 0.17 | 100 | 100 | 100 | 100 | 94.4 | 6 | 0.4 | 0.4 | 0.4 | 0.4 | 0.4 | 0.4 | 2.752 | 2.682 | 0.04015262 | 0.0412006 |  |  |  |  | 2.525596 | 2.7133 | 4.2 | 4.03071 |  | 1.7595
|  | 细集料 | 0-5 |  | 0.2 | 100 | 100 | 100 | 100 | 100 | 98.1 | 62.4 | 37.3 | 26.4 | 16.7 | 11.7 | 8.5 | 2.727 | 2.632 | 0.04767143 | 0.0493921
|  | 矿粉 | / |  | 0.03 | 100 | 100 | 100 | 100 | 100 | 100 | 100 | 100 | 100 | 97.4 | 90.2 | 78.2 | 2.679 | 2.679 | 0.007278835 | 0.007278835
|  | 粗集料 | 4-7 |  | 0 | 100 | 100 | 100 | 100 | 100 | 70.35994 | 8.479167 | 4.504167 | 2.566667 | 1.8375 | 1.5875 | 1.420833 | 2.722 | 2.651 | 0 | 0
|  | 细集料 | 0-4 |  | 0 | 100 | 100 | 100 | 100 | 100 | 100 | 81.365 | 59.195 | 34.705 | 19.21 | 13.9 | 11.54 | 2.72 | 2.65 | 0 | 0
|  | 粗RAP料 | 10-20 | 0.5 | 0.45 | 100 | 100 | 98.7 | 87.2 | 52.7 | 22.4 | 16.1 | 13.1 | 11.4 | 8.9 | 6.2 | 3.7 | 2.857 | 2.745 | 0.05512776 | 0.05737705 | [8 empty] | 3.85
|  | 粗RAP料 | 5-10 |  | 0.3 | 100 | 100 | 100 | 100 | 97.5 | 42.1 | 19.3 | 14.7 | 12.6 | 9.3 | 7.1 | 4.8 | 2.857 | 2.745 | 0.03675184 | 0.03825137 | [8 empty] | 4.47
|  | 细RAP料 | 0-5 |  | 0.25 | 100 | 100 | 100 | 100 | 100 | 95.5 | 62.3 | 44.7 | 35.2 | 25.1 | 15.6 | 10.7 | 2.863 | 2.742 | 0.03056235 | 0.03191101 | [8 empty] | 7.23
[5 empty] | 级配1 | 100 | 98.05 | 89.6275 | 75.64 | 59.0165 | 35.3525 | 22.319 | 16.244 | 13.269 | 9.94 | 7.207 | 5.187
[5 empty] | 级配上限 | 100 | 100 | 92 | 80 | 72 | 56 | 44 | 33 | 24 | 17 | 13 | 7
[5 empty] | 级配中值 | 100 | 95 | 85 | 71 | 61 | 41 | 30 | 22.5 | 16 | 11 | 8.5 | 5
[5 empty] | 级配下限 | 100 | 90 | 78 | 62 | 50 | 26 | 16 | 12 | 8 | 5 | 4 | 3
I-1 | AC-20-90#-3 | 粗集料 | 10-20 | 0.7 | 0.55 | 100 | 93.5 | 66.4 | 28.4 | 1.7 | 0.8 | 0.8 | 0.8 | 0.8 | 0.8 | 0.8 | 0.8 | 2.771 | 2.701 | 0.1290148 | 0.1323584 | 2.791224 | 0.4 | 0.82144 | 0.7146924 | 2.540437 | 2.704384 | 4.2 | 4.03071 |  | 2.5836
|  | 粗集料 | 5-10 |  | 0.25 | 100 | 100 | 100 | 100 | 94.4 | 6 | 0.4 | 0.4 | 0.4 | 0.4 | 0.4 | 0.4 | 2.752 | 2.682 | 0.05904797 | 0.06058911 |  |  |  |  | 2.543577 | 2.701399 | 4.2 | 4.03071 |  | 2.5836
|  | 细集料 | 0-5 |  | 0.17 | 100 | 100 | 100 | 100 | 100 | 98.1 | 62.4 | 37.3 | 26.4 | 16.7 | 11.7 | 8.5 | 2.727 | 2.632 | 0.04052072 | 0.04198328 |  |  |  |  | 2.543025 | 2.701399 | 4.2 | 4.03071 |  | 2.5836
|  | 矿粉 | / |  | 0.03 | 100 | 100 | 100 | 100 | 100 | 100 | 100 | 100 | 100 | 97.4 | 90.2 | 78.2 | 2.679 | 2.679 | 0.007278835 | 0.007278835
|  | 粗集料 | 4-7 |  | 0 | 100 | 100 | 100 | 100 | 100 | 70.35994 | 8.479167 | 4.504167 | 2.566667 | 1.8375 | 1.5875 | 1.420833 | 2.722 | 2.651 | 0 | 0
|  | 细集料 | 0-4 |  | 0 | 100 | 100 | 100 | 100 | 100 | 100 | 81.365 | 59.195 | 34.705 | 19.21 | 13.9 | 11.54 | 2.72 | 2.65 | 0 | 0
|  | 粗RAP料 | 10-20 | 0.3 | 0.3 | 100 | 100 | 98.7 | 87.2 | 52.7 | 22.4 | 16.1 | 13.1 | 11.4 | 8.9 | 6.2 | 3.7 | 2.857 | 2.745 | 0.03675184 | 0.03825137 | [8 empty] | 3.85
|  | 粗RAP料 | 5-10 |  | 0.3 | 100 | 100 | 100 | 100 | 97.5 | 42.1 | 19.3 | 14.7 | 12.6 | 9.3 | 7.1 | 4.8 | 2.857 | 2.745 | 0.03675184 | 0.03825137 | [8 empty] | 4.47
|  | 细RAP料 | 0-5 |  | 0.4 | 100 | 100 | 100 | 100 | 100 | 95.5 | 62.3 | 44.7 | 35.2 | 25.1 | 15.6 | 10.7 | 2.863 | 2.742 | 0.04889976 | 0.05105762 | [8 empty] | 7.23
[5 empty] | 级配1 | 100 | 97.4975 | 86.947 | 71.282 | 56.6925 | 32.3969 | 20.5656 | 14.7827 | 12.0036 | 9.0607 | 6.7335 | 5.0807
[5 empty] | 级配上限 | 100 | 100 | 92 | 80 | 72 | 56 | 44 | 33 | 24 | 17 | 13 | 7
[5 empty] | 级配中值 | 100 | 95 | 85 | 71 | 61 | 41 | 30 | 22.5 | 16 | 11 | 8.5 | 5
[5 empty] | 级配下限 | 100 | 90 | 78 | 62 | 50 | 26 | 16 | 12 | 8 | 5 | 4 | 3
I-1 | AC-20-90#-4 | 粗集料 | 10-20 | 0.65 | 0.55 | 100 | 93.5 | 66.4 | 28.4 | 1.7 | 0.8 | 0.8 | 0.8 | 0.8 | 0.8 | 0.8 | 0.8 | 2.771 | 2.701 | 0.1290148 | 0.1323584 | 2.789875 | 0.4 | 0.82144 | 0.7146924 | 2.547875 | 2.701693 | 4.2 | 4.03071 |  | 2.3142
|  | 粗集料 | 5-10 |  | 0.17 | 100 | 100 | 100 | 100 | 94.4 | 6 | 0.4 | 0.4 | 0.4 | 0.4 | 0.4 | 0.4 | 2.752 | 2.682 | 0.04015262 | 0.0412006
|  | 细集料 | 0-5 |  | 0.25 | 100 | 100 | 100 | 100 | 100 | 98.1 | 62.4 | 37.3 | 26.4 | 16.7 | 11.7 | 8.5 | 2.727 | 2.632 | 0.05958929 | 0.06174012
|  | 矿粉 | / |  | 0.03 | 100 | 100 | 100 | 100 | 100 | 100 | 100 | 100 | 100 | 97.4 | 90.2 | 78.2 | 2.679 | 2.679 | 0.007278835 | 0.007278835
|  | 粗集料 | 4-7 |  | 0 | 100 | 100 | 100 | 100 | 100 | 70.35994 | 8.479167 | 4.504167 | 2.566667 | 1.8375 | 1.5875 | 1.420833 | 2.722 | 2.651 | 0 | 0
|  | 细集料 | 0-4 |  | 0 | 100 | 100 | 100 | 100 | 100 | 100 | 81.365 | 59.195 | 34.705 | 19.21 | 13.9 | 11.54 | 2.72 | 2.65 | 0 | 0
|  | 粗RAP料 | 10-20 | 0.35 | 0.3 | 100 | 100 | 98.7 | 87.2 | 52.7 | 22.4 | 16.1 | 13.1 | 11.4 | 8.9 | 6.2 | 3.7 | 2.857 | 2.745 | 0.03675184 | 0.03825137 | [8 empty] | 3.85
|  | 粗RAP料 | 5-10 |  | 0.3 | 100 | 100 | 100 | 100 | 97.5 | 42.1 | 19.3 | 14.7 | 12.6 | 9.3 | 7.1 | 4.8 | 2.857 | 2.745 | 0.03675184 | 0.03825137 | [8 empty] | 4.47
|  | 细RAP料 | 0-5 |  | 0.4 | 100 | 100 | 100 | 100 | 100 | 95.5 | 62.3 | 44.7 | 35.2 | 25.1 | 15.6 | 10.7 | 2.863 | 2.742 | 0.04889976 | 0.05105762 | [8 empty] | 7.23
[5 empty] | 级配1 | 100 | 97.67625 | 87.8515 | 73.059 | 59.00995 | 38.98275 | 24.8592 | 17.51845 | 14.0182 | 10.36825 | 7.57085 | 5.62685
[5 empty] | 级配上限 | 100 | 100 | 92 | 80 | 72 | 56 | 44 | 33 | 24 | 17 | 13 | 7
[5 empty] | 级配中值 | 100 | 95 | 85 | 71 | 61 | 41 | 30 | 22.5 | 16 | 11 | 8.5 | 5
[5 empty] | 级配下限 | 100 | 90 | 78 | 62 | 50 | 26 | 16 | 12 | 8 | 5 | 4 | 3
R | AC-13 | 粗集料 | 11-18 | 0.5 | 0.3 | 100 | 100 | 100 | 92.72655 | 15.77023 | 0.1462669 | 0.1462669 | 0.1462669 | 0.1462669 | 0.1462669 | 0.1462669 | 0.1462669 | 2.73 | 2.688 | 0.05494505 | 0.05580357 | 2.741235 | 0.4 | 0.82144 | 0.7146924 | 2.492895 | 2.692283 | 5.2 | 4.942966 |  | 2.123107
|  | 粗集料 | 6-11 |  | 0.3 | 100 | 100 | 100 | 100 | 85.256 | 2.711574 | 0.1355787 | 0.1355787 | 0.1355787 | 0.1355787 | 0.1355787 | 0.1355787 | 2.708 | 2.681 | 0.05539143 | 0.05594927 |  |  |  |  | 2.490106 | 2.692283 | 5.2 | 4.942966 |  | 2.123107
|  | 粗集料 | 3-6 |  | 0.2 | 100 | 100 | 100 | 100 | 99.54545 | 55.80909 | 0.5363636 | 0.1636364 | 0.1636364 | 0.1636364 | 0.1636364 | 0.1636364 | 2.713 | 2.629 | 0.03685957 | 0.03803728
|  | 细集料 | 0-3 |  | 0.2 | 100 | 100 | 100 | 100 | 100 | 99.37 | 71.88 | 34.4 | 20.45 | 8.96 | 3.43 | 1.73 | 2.679 | 2.679 | 0.03732736 | 0.03732736
|  | 矿粉 | \ |  | 0 | 100 | 100 | 100 | 98.47427 | 61.15852 | 25.56676 | 19.619 | 16.36928 | 14.26601 | 10.68011 | 6.042583 | 3.29282 | 2.829 | 2.765 | 0 | 0
|  | 矿粉 | \ |  | 0 | 100 | 100 | 100 | 100 | 100 | 87.73 | 60.643 | 46.06125 | 36.99528 | 22.33735 | 11.35152 | 5.86622 | 2.76 | 2.7 | 0 | 0
|  | 矿粉 | \ |  | 0 | 100 | 100 | 100 | 100 | 100 | 100 | 100 | 100 | 100 | 99.6875 | 97.1125 | 76.6125 | 2.852 | 2.723 | 0 | 0
|  | 粗RAP料 | 10-15 | 0.5 | 0.2 | 100 | 100 | 100 | 98.47427 | 61.15852 | 25.56676 | 19.619 | 16.36928 | 14.26601 | 10.68011 | 6.042583 | 3.29282 | 2.829 | 2.765 | 0.03534818 | 0.03616637 | [8 empty] | 3.773659
|  | 细RAP料 | 0-10 |  | 0.8 | 100 | 100 | 100 | 100 | 100 | 87.73 | 60.643 | 46.06125 | 36.99528 | 22.33735 | 11.35152 | 5.86622 | 2.76 | 2.7 | 0.1449275 | 0.1481481 | [8 empty] | 6.748818
[5 empty] | 级配1 | 100 | 100 | 100 | 98.75641 | 81.22433 | 53.59526 | 33.50301 | 23.56007 | 18.32835 | 10.95759 | 5.546505 | 2.90741
[5 empty] | 级配上限 | 100 | 100 | 100 | 100 | 85 | 68 | 50 | 38 | 28 | 20 | 15 | 8
[5 empty] | 级配中值 | 100 | 100 | 100 | 95 | 76.5 | 53 | 37 | 26.5 | 19 | 13.5 | 10 | 6
[5 empty] | 级配下限 | 100 | 100 | 100 | 90 | 68 | 38 | 24 | 15 | 10 | 7 | 5 | 4
S | AC-13 | 粗集料 | 10-15 | 0.4 | 0.675 | 100 | 100 | 100 | 93.36201 | 21.67516 | 0.5303694 | 0.4002795 | 0.4002795 | 0.4002795 | 0.4002795 | 0.4002795 | 0.4002795 | 2.728283 | 2.670144 | 0.09896334 | 0.1011181 | 2.723572 | 0.4 | 0.82144 | 0.7146924 | 2.529477 | 2.602509 | 5.5 | 5.21327 |  | 1.455571
|  | 粗集料 | 5-10 |  | 0.25 | 100 | 100 | 100 | 100 | 92.4847 | 7.373608 | 1.07542 | 0.7878001 | 0.7878001 | 0.7878001 | 0.7878001 | 0.7878001 | 2.741954 | 2.6644 | 0.03647035 | 0.0375319 |  |  |  |  | 2.521118 | 2.602509 | 5.5 | 5.21327 |  | 1.455571
|  | 细集料 | 0-5 |  | 0.075 | 100 | 100 | 100 | 100 | 100 | 99.87995 | 83.45255 | 56.84558 | 39.85794 | 20.60426 | 10.9199 | 8.073623 | 2.688498 | 2.603021 | 0.01115865 | 0.01152507 |  |  |  |  | 2.519093 | 2.602509 | 5.5 | 5.21327 |  | 1.455571
|  | 矿粉 | \ |  | 0 | 100 | 100 | 100 | 100 | 100 | 99.37 | 71.88 | 34.4 | 20.45 | 8.96 | 3.43 | 1.73 | 2.679 | 2.679 | 0 | 0
|  | 矿粉 | \ |  | 0 | 100 | 100 | 100 | 98.47427 | 61.15852 | 25.56676 | 19.619 | 16.36928 | 14.26601 | 10.68011 | 6.042583 | 3.29282 | 2.829 | 2.765 | 0 | 0
|  | 矿粉 | \ |  | 0 | 100 | 100 | 100 | 100 | 100 | 87.73 | 60.643 | 46.06125 | 36.99528 | 22.33735 | 11.35152 | 5.86622 | 2.76 | 2.7 | 0 | 0
|  | 矿粉 | \ |  | 0 | 100 | 100 | 100 | 100 | 100 | 100 | 100 | 100 | 100 | 99.6875 | 97.1125 | 76.6125 | 2.852 | 2.723 | 0 | 0
|  | 粗RAP料 | 0-10 | 0.6 | 1 | 100 | 100 | 100 | 100 | 98.07657 | 78.58959 | 56.7786 | 40.4818 | 29.9299 | 17.04191 | 9.180372 | 4.239085 | 2.720193 | 2.563341 | 0.2205726 | 0.2340695 | [8 empty] | 6.740715
|  | 细RAP料 | 0-10 |  | 0 | 100 | 100 | 100 | 100 | 100 | 87.73 | 60.643 | 46.06125 | 36.99528 | 22.33735 | 11.35152 | 5.86622 | 2.76 | 2.7 | 0 | 0
[5 empty] | 级配1 | 100 | 100 | 100 | 98.20774 | 76.9467 | 51.03071 | 36.78636 | 26.1813 | 19.34053 | 11.03013 | 6.022676 | 2.972515
[5 empty] | 级配上限 | 100 | 100 | 100 | 100 | 85 | 68 | 50 | 38 | 28 | 20 | 15 | 8
[5 empty] | 级配中值 | 100 | 100 | 100 | 95 | 76.5 | 53 | 37 | 26.5 | 19 | 13.5 | 10 | 6
[5 empty] | 级配下限 | 100 | 100 | 100 | 90 | 68 | 38 | 24 | 15 | 10 | 7 | 5 | 4
T | AC-20-90# | 粗集料 | 10-20 | 0.5 | 0.3 | 100 | 93.5 | 66.4 | 28.4 | 1.7 | 0.8 | 0.8 | 0.8 | 0.8 | 0.8 | 0.8 | 0.8 | 2.758 | 2.727 | 0.02719362 | 0.02750275 | 2.706061 | 0.4 | 0.82144 | 0.7146924 | 2.467936 | 2.585821 | 4.6 | 4.397706 |  | 2.898393
|  | 粗集料 | 5-10 |  | 0.4 | 100 | 100 | 100 | 100 | 94.4 | 6 | 0.4 | 0.4 | 0.4 | 0.4 | 0.4 | 0.4 | 2.679 | 2.637 | 0.03732736 | 0.03792188
|  | 细集料 | 0-5 |  | 0.3 | 100 | 100 | 100 | 100 | 100 | 98.1 | 62.4 | 37.3 | 26.4 | 16.7 | 11.7 | 8.5 | 2.747 | 2.663 | 0.05460502 | 0.05632745
|  | 矿粉 | / |  | 0 | 100 | 100 | 100 | 100 | 100 | 100 | 100 | 100 | 100 | 97.4 | 90.2 | 78.2 | 2.679 | 2.679 | 0.06532288 | 0.06532288
|  | 矿粉 | / |  | 0 | 100 | 100 | 100 | 100 | 100 | 70.35994 | 8.479167 | 4.504167 | 2.566667 | 1.8375 | 1.5875 | 1.420833 | 2.666 | 2.535 | 0 | 0
|  | 矿粉 | / |  | 0 | 100 | 100 | 100 | 100 | 100 | 100 | 81.365 | 59.195 | 34.705 | 19.21 | 13.9 | 11.54 | 2.714 | 2.553 | 0 | 0
|  | 粗RAP料 | 10-20 | 0.5 | 0.33 | 100 | 100 | 98.7 | 87.2 | 52.7 | 22.4 | 16.1 | 13.1 | 11.4 | 8.9 | 6.2 | 3.7 | 2.666 | 2.535 | 0 | 0 | [8 empty] | 2.47883
|  | 粗RAP料 | 5-10 |  | 0.33 | 100 | 100 | 100 | 100 | 97.5 | 42.1 | 19.3 | 14.7 | 12.6 | 9.3 | 7.1 | 4.8 | 2.714 | 2.553 | 0.07369197 | 0.07833921 | [8 empty] | 1.857274
|  | 细RAP料 | 0-5 |  | 0.34 | 100 | 100 | 100 | 100 | 100 | 95.5 | 62.3 | 44.7 | 35.2 | 25.1 | 15.6 | 10.7 | 2.693 | 2.473 | 0.1113999 | 0.1213101 | [8 empty] | 5.800879
[5 empty] | 级配1 | 100 | 99.025 | 94.7455 | 87.148 | 75.918 | 42.9125 | 25.992 | 17.981 | 14.104 | 9.975 | 6.8015 | 4.6965
[5 empty] | 级配上限 | 100 | 100 | 92 | 80 | 72 | 56 | 44 | 33 | 24 | 17 | 13 | 7
[5 empty] | 级配中值 | 100 | 95 | 85 | 71 | 61 | 41 | 30 | 22.5 | 16 | 11 | 8.5 | 5
[5 empty] | 级配下限 | 100 | 90 | 78 | 62 | 50 | 26 | 16 | 12 | 8 | 5 | 4 | 3
U | AC-20-1 | 粗集料 | 18-23 | 0.4 | 0.25 | 100 | 76.21 | 10.04667 | 0.6233333 | 0.2933333 | 0.06333333 | 0.02333333 | 0.02333333 | 0.02333333 | 0.02333333 | 0.02333333 | 0.02333333 | 2.758 | 2.727 | 0.03625816 | 0.03667033 | 2.695432 | 0.4 | 0.82144 | 0.7146924 | 2.518849 | 2.581199 | 4.6 | 4.397706 |  | 1.772695
|  | 粗集料 | 11-18 |  | 0.35 | 100 | 100 | 99.02284 | 86.73832 | 3.977241 | 0.2307849 | 0.1767911 | 0.1767911 | 0.1767911 | 0.1767911 | 0.1767911 | 0.1767911 | 2.679 | 2.637 | 0.05225831 | 0.05309063 |  |  |  |  | 2.516021 | 2.851062 | 4.6 | 4.397706 |  | 1.772695
|  | 粗集料 | 6-11 |  | 0.2 | 100 | 100 | 100 | 100 | 85.256 | 2.711574 | 0.1355787 | 0.1355787 | 0.1355787 | 0.1355787 | 0.1355787 | 0.1355787 | 2.747 | 2.663 | 0.02912268 | 0.03004131
|  | 细集料 | 0-3 |  | 0.2 | 100 | 100 | 100 | 100 | 100 | 99.37 | 71.88 | 34.4 | 20.45 | 8.96 | 3.43 | 1.73 | 2.679 | 2.679 | 0.02986189 | 0.02986189
|  | 矿粉 | / |  | 0 | 100 | 97.82411 | 88.74245 | 69.31954 | 42.77301 | 27.45476 | 20.39792 | 15.632 | 12.76196 | 8.612633 | 5.297746 | 2.749289 | 2.666 | 2.535 | 0 | 0
|  | 矿粉 | / |  | 0 | 100 | 100 | 100 | 100 | 100 | 100 | 81.365 | 59.195 | 34.705 | 19.21 | 13.9 | 11.54 | 2.714 | 2.553 | 0 | 0
|  | 粗RAP料 | 15-23 | 0.6 | 0.5 | 100 | 97.82411 | 88.74245 | 69.31954 | 42.77301 | 27.45476 | 20.39792 | 15.632 | 12.76196 | 8.612633 | 5.297746 | 2.749289 | 2.666 | 2.535 | 0.1125281 | 0.1183432 | [8 empty] | 4.263112
|  | 粗RAP料 | 10-15 |  | 0.25 | 100 | 100 | 100 | 98.47427 | 61.15852 | 25.56676 | 19.619 | 16.36928 | 14.26601 | 10.68011 | 6.042583 | 3.29282 | 2.714 | 2.553 | 0.05526898 | 0.05875441 | [8 empty] | 3.773659
|  | 细RAP料 | 0-10 |  | 0.25 | 100 | 100 | 100 | 100 | 100 | 87.73 | 60.643 | 46.06125 | 36.99528 | 22.33735 | 11.35152 | 5.86622 | 2.693 | 2.473 | 0.05569996 | 0.06065507 | [8 empty] | 6.548818
[5 empty] | 级配1 | 100 | 96.96823 | 87.4906 | 78.7727 | 52.41231 | 33.43611 | 23.94701 | 16.84411 | 13.19171 | 8.291139 | 4.510769 | 2.374973
[5 empty] | 级配上限 | 100 | 100 | 92 | 80 | 72 | 56 | 44 | 33 | 24 | 17 | 13 | 7
[5 empty] | 级配中值 | 100 | 95 | 85 | 71 | 61 | 41 | 30 | 22.5 | 16 | 11 | 8.5 | 5
[5 empty] | 级配下限 | 100 | 90 | 78 | 62 | 50 | 26 | 16 | 12 | 8 | 5 | 4 | 3
U | AC-20-90# | 粗集料 | 18-23 | 0.4 | 0.3 | 100 | 76.21 | 10.04667 | 0.6233333 | 0.2933333 | 0.06333333 | 0.02333333 | 0.02333333 | 0.02333333 | 0.02333333 | 0.02333333 | 0.02333333 | 2.758 | 2.727 | 0.04350979 | 0.0440044 | 2.703483 | 0.4 | 0.82144 | 0.7146924 | 2.516021 | 2.57802 | 4.6 | 4.397706 |  | 1.67276
|  | 粗集料 | 11-18 |  | 0.4 | 100 | 100 | 99.02284 | 86.73832 | 3.977241 | 0.2307849 | 0.1767911 | 0.1767911 | 0.1767911 | 0.1767911 | 0.1767911 | 0.1767911 | 2.679 | 2.637 | 0.05972378 | 0.06067501
|  | 粗集料 | 6-11 |  | 0.3 | 100 | 100 | 100 | 100 | 85.256 | 2.711574 | 0.1355787 | 0.1355787 | 0.1355787 | 0.1355787 | 0.1355787 | 0.1355787 | 2.747 | 2.663 | 0.04368402 | 0.04506196
|  | 细集料 | 0-3 |  | 0 | 100 | 100 | 100 | 100 | 100 | 99.37 | 71.88 | 34.4 | 20.45 | 8.96 | 3.43 | 1.73 | 2.679 | 2.679 | 0 | 0
|  | 矿粉 | / |  | 0 | 100 | 97.82411 | 88.74245 | 69.31954 | 42.77301 | 27.45476 | 20.39792 | 15.632 | 12.76196 | 8.612633 | 5.297746 | 2.749289 | 2.666 | 2.535 | 0 | 0
|  | 矿粉 | / |  | 0 | 100 | 100 | 100 | 100 | 100 | 100 | 81.365 | 59.195 | 34.705 | 19.21 | 13.9 | 11.54 | 2.714 | 2.553 | 0 | 0
|  | 粗RAP料 | 15-23 | 0.6 | 0.33 | 100 | 97.82411 | 88.74245 | 69.31954 | 42.77301 | 27.45476 | 20.39792 | 15.632 | 12.76196 | 8.612633 | 5.297746 | 2.749289 | 2.666 | 2.535 | 0.07426857 | 0.07810651 | [8 empty] | 4.263112
|  | 粗RAP料 | 10-15 |  | 0.33 | 100 | 100 | 100 | 98.47427 | 61.15852 | 25.56676 | 19.619 | 16.36928 | 14.26601 | 10.68011 | 6.042583 | 3.29282 | 2.714 | 2.553 | 0.07295505 | 0.07755582 | [8 empty] | 3.773659
|  | 细RAP料 | 0-10 |  | 0.34 | 100 | 100 | 100 | 100 | 100 | 87.73 | 60.643 | 46.06125 | 36.99528 | 22.33735 | 11.35152 | 5.86622 | 2.693 | 2.473 | 0.07575195 | 0.0824909 | [8 empty] | 6.548818
[5 empty] | 级配1 | 100 | 96.71437 | 86.82026 | 79.57611 | 51.88072 | 28.7651 | 20.34188 | 15.7801 | 12.94593 | 8.424138 | 4.60845 | 2.440402
[5 empty] | 级配上限 | 100 | 100 | 92 | 80 | 72 | 56 | 44 | 33 | 24 | 17 | 13 | 7
[5 empty] | 级配中值 | 100 | 95 | 85 | 71 | 61 | 41 | 30 | 22.5 | 16 | 11 | 8.5 | 5
[5 empty] | 级配下限 | 100 | 90 | 78 | 62 | 50 | 26 | 16 | 12 | 8 | 5 | 4 | 3
V | AC-13 | 粗集料 | 10-15 | 0.5 | 0.2 | 100 | 100 | 100 | 63.61974 | 8.839884 | 0.5294028 | 0.5294028 | 0.5294028 | 0.5294028 | 0.5294028 | 0.5294028 | 0.5294028 | 2.770606 | 2.701171 | 0.03609318 | 0.03702098 | 2.736811 | 0.4 | 0.82144 | 0.7146924 | 2.546487 | 2.654313 | 4.8 | 4.580153 |  | 2.712641
|  | 粗集料 | 5-10 |  | 0.3 | 100 | 100 | 100 | 100 | 94.44667 | 5.973333 | 0.36 | 0.36 | 0.36 | 0.36 | 0.36 | 0.36 | 2.75249 | 2.682418 | 0.04541342 | 0.04659975
|  | 细集料 | 0-5 |  | 0.5 | 100 | 100 | 100 | 100 | 100 | 98.06667 | 62.4 | 37.26667 | 26.44167 | 16.70833 | 11.675 | 8.45 | 2.726519 | 2.632 | 0.045846 | 0.0474924
|  | 矿粉 | \ |  | 0 | 100 | 98.64356 | 92.92106 | 82.74368 | 59.99068 | 37.0704 | 25.87154 | 18.56256 | 14.99583 | 10.99822 | 8.879722 | 7.128272 | 2.679 | 2.679 | 0.05599104 | 0.05599104
|  | 矿粉 | \ |  | 0 | 100 | 100 | 100 | 100 | 95.52839 | 70.54683 | 44.76079 | 27.1082 | 19.49342 | 13.0088 | 9.630211 | 6.65832 | 2.829 | 2.765 | 0 | 0
|  | 矿粉 | \ |  | 0 | 100 | 100 | 100 | 100 | 100 | 87.73 | 60.643 | 46.06125 | 36.99528 | 22.33735 | 11.35152 | 5.86622 | 2.76 | 2.7 | 0 | 0
|  | 矿粉 | \ |  | 0 | 100 | 100 | 100 | 100 | 100 | 100 | 100 | 100 | 100 | 99.6875 | 97.1125 | 76.6125 | 2.852 | 2.723 | 0 | 0
|  | 粗RAP料 | 8-15 | 0.5 | 0.4 | 100 | 98.64356 | 92.92106 | 82.74368 | 59.99068 | 37.0704 | 25.87154 | 18.56256 | 14.99583 | 10.99822 | 8.879722 | 7.128272 | 2.747112 | 2.64973 | 0.05460279 | 0.05660954 | [8 empty] | 3.897088
|  | 细RAP料 | 0-8 |  | 0.6 | 100 | 100 | 100 | 100 | 95.52839 | 70.54683 | 44.76079 | 27.1082 | 19.49342 | 13.0088 | 9.630211 | 6.65832 | 2.746341 | 2.630954 | 0.1274423 | 0.1330316 | [8 empty] | 4.359804
[5 empty] | 级配1 | 100 | 99.72871 | 98.58421 | 92.91071 | 80.70764 | 54.04374 | 34.30949 | 21.26858 | 15.56455 | 10.38631 | 7.690698 | 5.642591
[5 empty] | 级配上限 | 100 | 100 | 100 | 100 | 85 | 68 | 50 | 38 | 28 | 20 | 15 | 8
[5 empty] | 级配中值 | 100 | 100 | 100 | 95 | 76.5 | 53 | 37 | 26.5 | 19 | 13.5 | 10 | 6
[5 empty] | 级配下限 | 100 | 100 | 100 | 90 | 68 | 38 | 24 | 15 | 10 | 7 | 5 | 4
W | AC-13-1 | 粗集料 | 10-15 | 0.5 | 0.15 | 100 | 100 | 97.03333 | 75.87333 | 21.37 | 1.856667 | 1.02 | 1.02 | 1.02 | 1.02 | 1.02 | 1.02 | 2.70954 | 2.675545 | 0.02767998 | 0.02803167 | 2.721488 | 0.4 | 0.82144 | 0.7146924 | 2.488835 | 2.645933 | 4.6 | 4.397706 |  | 2.490837
|  | 粗集料 | 5-10 |  | 0.2 | 100 | 100 | 100 | 100 | 95.395 | 3.52 | 0.735 | 0.4145 | 0.4145 | 0.4145 | 0.4145 | 0.4145 | 2.716169 | 2.677847 | 0.03681656 | 0.03734344 |  |  |  |  | 2.451732 | 2.645933 | 4.6 | 4.397706 |  | 2.490837
|  | 细集料 | 0-5 |  | 0.3 | 100 | 100 | 100 | 100 | 100 | 39.11 | 2.07 | 1.3685 | 0.8885 | 0.5785 | 0.5785 | 0.5785 | 2.734291 | 2.681338 | 0.05485883 | 0.05594222
|  | 细集料 | 石粉 |  | 0.35 | 100 | 100 | 100 | 100 | 100 | 100 | 84.56667 | 54.44167 | 36.56667 | 17.025 | 9.116667 | 6.275 | 2.704857 | 2.635634 | 0.06469843 | 0.06639769
|  | 矿粉 | \ |  | 0 | 100 | 100 | 95.10967 | 77.98718 | 46.36112 | 24.18785 | 17.04024 | 12.65743 | 10.38394 | 7.557487 | 5.575821 | 3.81463 | 2.72566 | 2.603664 | 0 | 0
|  | 矿粉 | \ |  | 0 | 100 | 100 | 100 | 100 | 99.3333 | 72.87985 | 44.95571 | 30.5081 | 23.53898 | 15.64793 | 10.76836 | 6.92402 | 2.76 | 2.7 | 0 | 0
|  | 矿粉 | \ |  | 0 | 100 | 100 | 100 | 100 | 100 | 100 | 100 | 100 | 100 | 99.6875 | 97.1125 | 76.6125 | 2.852 | 2.723 | 0 | 0
|  | 粗RAP料 | 8-15 | 0.5 | 0.4 | 100 | 100 | 95.10967 | 77.98718 | 46.36112 | 24.18785 | 17.04024 | 12.65743 | 10.38394 | 7.557487 | 5.575821 | 3.81463 | 2.731559 | 2.632466 | 0.07321826 | 0.07597439 | [8 empty] | 3.074296
|  | 细RAP料 | 0-8 |  | 0.6 | 100 | 100 | 100 | 100 | 99.3333 | 72.87985 | 44.95571 | 30.5081 | 23.53898 | 15.64793 | 10.76836 | 6.92402 | 2.722967 | 2.625842 | 0.110174 | 0.1142491 | [8 empty] | 4.981014
[5 empty] | 级配1 | 100 | 100 | 98.79943 | 93.78794 | 82.71446 | 50.55928 | 32.15443 | 21.53443 | 15.78887 | 9.389977 | 6.145814 | 4.142982
[5 empty] | 级配上限 | 100 | 100 | 100 | 100 | 85 | 68 | 50 | 38 | 28 | 20 | 15 | 8
[5 empty] | 级配中值 | 100 | 100 | 100 | 95 | 76.5 | 53 | 37 | 26.5 | 19 | 13.5 | 10 | 6
[5 empty] | 级配下限 | 100 | 100 | 100 | 90 | 68 | 38 | 24 | 15 | 10 | 7 | 5 | 4
W | AC-13-2 | 粗集料 | 10-15 | 0.3 | 0.2 | 100 | 100 | 100 | 63.61974 | 8.839884 | 0.5294028 | 0.5294028 | 0.5294028 | 0.5294028 | 0.5294028 | 0.5294028 | 0.5294028 | 2.70954 | 2.675545 | 0.02214398 | 0.02242534 | 2.72265 | 0.4 | 0.82144 | 0.7146924 | 2.514525 | 2.639 | 4.6 | 4.397706 |  | 1.513701
|  | 粗集料 | 5-10 |  | 0.25 | 100 | 100 | 100 | 100 | 94.44667 | 5.973333 | 0.36 | 0.36 | 0.36 | 0.36 | 0.36 | 0.36 | 2.716169 | 2.677847 | 0.02761242 | 0.02800758 |  |  |  |  | 2.494429 | 2.639 | 4.6 | 4.397706 |  | 1.513701
|  | 细集料 | 0-5 |  | 0.25 | 100 | 100 | 100 | 100 | 100 | 98.06667 | 62.4 | 37.26667 | 26.44167 | 16.70833 | 11.675 | 8.45 | 2.734291 | 2.681338 | 0.02742942 | 0.02797111
|  | 细集料 | 石粉 |  | 0.3 | 100 | 98.64356 | 92.92106 | 82.74368 | 59.99068 | 37.0704 | 25.87154 | 18.56256 | 14.99583 | 10.99822 | 8.879722 | 7.128272 | 2.704857 | 2.635634 | 0.03327348 | 0.03414738
|  | 矿粉 | \ |  | 0 | 100 | 100 | 100 | 100 | 95.52839 | 70.54683 | 44.76079 | 27.1082 | 19.49342 | 13.0088 | 9.630211 | 6.65832 | 2.72566 | 2.603664 | 0 | 0
|  | 矿粉 | \ |  | 0 | 100 | 100 | 100 | 100 | 100 | 87.73 | 60.643 | 46.06125 | 36.99528 | 22.33735 | 11.35152 | 5.86622 | 2.76 | 2.7 | 0 | 0
|  | 矿粉 | \ |  | 0 | 100 | 100 | 100 | 100 | 100 | 100 | 100 | 100 | 100 | 99.6875 | 97.1125 | 76.6125 | 2.852 | 2.723 | 0 | 0
|  | 粗RAP料 | 8-15 | 0.7 | 0.3 | 100 | 98.64356 | 92.92106 | 82.74368 | 59.99068 | 37.0704 | 25.87154 | 18.56256 | 14.99583 | 10.99822 | 8.879722 | 7.128272 | 2.731559 | 2.632466 | 0.07687918 | 0.07977311 | [8 empty] | 3.074296
|  | 细RAP料 | 0-8 |  | 0.7 | 100 | 100 | 100 | 100 | 95.52839 | 70.54683 | 44.76079 | 27.1082 | 19.49342 | 13.0088 | 9.630211 | 6.65832 | 2.722967 | 2.625842 | 0.1799508 | 0.1866068 | [8 empty] | 4.981014
[5 empty] | 级配1 | 100 | 99.59307 | 97.87632 | 92.64029 | 79.92001 | 53.52383 | 34.43301 | 21.70555 | 16.09242 | 10.98567 | 8.317109 | 6.093573
[5 empty] | 级配上限 | 100 | 100 | 100 | 100 | 85 | 68 | 50 | 38 | 28 | 20 | 15 | 8
[5 empty] | 级配中值 | 100 | 100 | 100 | 95 | 76.5 | 53 | 37 | 26.5 | 19 | 13.5 | 10 | 6
[5 empty] | 级配下限 | 100 | 100 | 100 | 90 | 68 | 38 | 24 | 15 | 10 | 7 | 5 | 4
X | AC-13 | 粗集料 | 10-15 | 0.5 | 0.34 | 100 | 100 | 100 | 63.6 | 8.8 | 0.5303694 | 0.5303694 | 0.5303694 | 0.5303694 | 0.5303694 | 0.5303694 | 0.5303694 | 2.70954 | 2.675545 | 0.05166929 | 0.05232579 | 2.723099 | 0.4 | 0.82144 | 0.7146924 | 2.554 | 2.647933 | 4.6 | 4.397706 |  | 2.043464
|  | 粗集料 | 5-10 |  | 0.3 | 100 | 100 | 100 | 100 | 94.4 | 6 | 0.4 | 0.4 | 0.4 | 0.4 | 0.4 | 0.4 | 2.716169 | 2.677847 | 0.03681656 | 0.03734344
|  | 细集料 | 0-5 |  | 0.36 | 100 | 100 | 100 | 100 | 100 | 98.1 | 62.4 | 37.3 | 26.4 | 16.7 | 11.7 | 8.5 | 2.734291 | 2.681338 | 0.03657255 | 0.03729481
|  | 细集料 | 石粉 |  | 0 | 100 | 100 | 100 | 100 | 100 | 100 | 84.56667 | 54.44167 | 36.56667 | 17.025 | 9.116667 | 6.275 | 2.704857 | 2.635634 | 0.0554558 | 0.05691231
|  | 矿粉 | \ |  | 0 | 100 | 100 | 95.10967 | 77.98718 | 46.36112 | 24.18785 | 17.04024 | 12.65743 | 10.38394 | 7.557487 | 5.575821 | 3.81463 | 2.72566 | 2.603664 | 0.003668837 | 0.003840742
|  | 矿粉 | \ |  | 0 | 100 | 100 | 100 | 100 | 99.3333 | 72.87985 | 44.95571 | 30.5081 | 23.53898 | 15.64793 | 10.76836 | 6.92402 | 2.76 | 2.7 | 0 | 0
|  | 矿粉 | \ |  | 0 | 100 | 100 | 100 | 100 | 100 | 100 | 100 | 100 | 100 | 99.6875 | 97.1125 | 76.6125 | 2.852 | 2.723 | 0 | 0
|  | 粗RAP料 | 0-15 | 0.5 | 1 | 100 | 100 | 100 | 97.54923 | 91.25753 | 69.29421 | 49.67053 | 35.80981 | 27.72742 | 18.13917 | 11.28791 | 5.84956 | 2.731559 | 2.632466 | 0.1830457 | 0.189936 | [8 empty] | 5.113072
|  | 细RAP料 | 0-8 |  | 0 | 100 | 100 | 100 | 100 | 99.3333 | 72.87985 | 44.95571 | 30.5081 | 23.53898 | 15.64793 | 10.76836 | 6.92402 | 2.722967 | 2.625842 | 0 | 0
[5 empty] | 级配1 | 100 | 100 | 100 | 92.58662 | 79.28476 | 53.29527 | 36.21743 | 24.76907 | 18.76587 | 12.22575 | 7.900116 | 4.604943
[5 empty] | 级配上限 | 100 | 100 | 100 | 100 | 85 | 68 | 50 | 38 | 28 | 20 | 15 | 8
[5 empty] | 级配中值 | 100 | 100 | 100 | 95 | 76.5 | 53 | 37 | 26.5 | 19 | 13.5 | 10 | 6
[5 empty] | 级配下限 | 100 | 100 | 100 | 90 | 68 | 38 | 24 | 15 | 10 | 7 | 5 | 4
Y | AC-25-1 | 粗集料 | 22-30 | 0.3 | 0.33 | 98.08268 | 9.288827 | 0.1011027 | 0.1011027 | 0.1011027 | 0.1011027 | 0.1011027 | 0.1011027 | 0.1011027 | 0.1011027 | 0.1011027 | 0.1011027 | 2.70954 | 2.675545 | 0.03985917 | 0.04036561 | 2.726619 | 0.4 | 0.82144 | 0.7146924 | 2.572 | 2.643154 | 4 | 3.846154 |  | 0.7022906
|  | 粗集料 | 16-22 |  | 0.5 | 100 | 77.95378 | 8.741385 | 0.5254012 | 0.1797964 | 0.1478164 | 0.1238483 | 0.1238483 | 0.1238483 | 0.1238483 | 0.1238483 | 0.1238483 | 2.716169 | 2.677847 | 0.02871692 | 0.02912788
|  | 粗集料 | 11-16 |  | 0.17 | 100 | 100 | 99.06801 | 75.69003 | 3.450679 | 0.09773173 | 0.09338391 | 0.09338391 | 0.09338391 | 0.09338391 | 0.09338391 | 0.09338391 | 2.734291 | 2.681338 | 0.01974918 | 0.0201392
|  | 粗集料 | 6-11 |  | 0 | 100 | 100 | 100 | 100 | 89.34471 | 0.3603839 | 0.2038078 | 0.2038078 | 0.2038078 | 0.2038078 | 0.2038078 | 0.2038078 | 2.704857 | 2.635634 | 0.01996409 | 0.02048843
|  | 粗集料 | 3-6 |  | 0 | 100 | 100 | 100 | 100 | 100 | 52.46224 | 0.5143449 | 0.4593998 | 0.4593998 | 0.4593998 | 0.4593998 | 0.4593998 | 2.72566 | 2.603664 | 0.002201302 | 0.002304445
|  | 细集料 | 0-3 |  | 0 | 100 | 100 | 100 | 100 | 100 | 99.40103 | 79.22148 | 55.04358 | 43.70329 | 22.86978 | 7.975773 | 5.615028 | 2.76 | 2.7 | 0 | 0
|  | 矿粉 | \ |  | 0 | 100 | 100 | 100 | 100 | 100 | 100 | 100 | 100 | 100 | 99.6875 | 97.1125 | 76.6125 | 2.852 | 2.723 | 0 | 0
|  | 粗RAP料 | 10-20 | 0.7 | 0.43 | 100 | 100 | 99.07784 | 97.58198 | 83.07808 | 40.83109 | 28.89802 | 20.77424 | 16.77313 | 12.95021 | 9.784062 | 8.422806 | 2.731559 | 2.632466 | 0.2562639 | 0.2659104 | [8 empty] | 4.998695
|  | 细RAP料 | 0-10 |  | 0.57 | 100 | 100 | 100 | 100 | 99.02107 | 76.49149 | 51.16535 | 32.83005 | 24.43239 | 17.97983 | 13.84759 | 12.08616 | 2.722967 | 2.625842 | 0 | 0 | [8 empty] | 4.493991
[5 empty] | 级配1 | 99.82744 | 87.71266 | 76.09611 | 73.22119 | 64.72887 | 42.84743 | 29.14663 | 19.38559 | 14.83058 | 11.10532 | 8.503541 | 7.390992
[5 empty] | 级配上限 | 100 | 90 | 83 | 76 | 65 | 52 | 44 | 33 | 24 | 17 | 13 | 7
[5 empty] | 级配中值 | 95 | 82.5 | 74 | 66.5 | 55 | 38 | 30 | 22.5 | 16 | 11 | 8.5 | 5
[5 empty] | 级配下限 | 90 | 75 | 65 | 57 | 45 | 24 | 16 | 12 | 8 | 5 | 4 | 3
Y | AC-13-2 | 粗集料 | 22-30 | 0.4 | 0 | 98.08268 | 9.288827 | 0.1011027 | 0.1011027 | 0.1011027 | 0.1011027 | 0.1011027 | 0.1011027 | 0.1011027 | 0.1011027 | 0.1011027 | 0.1011027 | 2.70954 | 2.675545 | 0.03985917 | 0.04036561 | 2.726619 | 0.4 | 0.82144 | 0.7146924 | 2.516 | 2.643154 | 4.8 | 4.580153 |  | 1.952194
|  | 粗集料 | 16-22 |  | 0 | 100 | 77.95378 | 8.741385 | 0.5254012 | 0.1797964 | 0.1478164 | 0.1238483 | 0.1238483 | 0.1238483 | 0.1238483 | 0.1238483 | 0.1238483 | 2.716169 | 2.677847 | 0.02871692 | 0.02912788
|  | 粗集料 | 11-16 |  | 0.375 | 100 | 100 | 99.06801 | 75.69003 | 3.450679 | 0.09773173 | 0.09338391 | 0.09338391 | 0.09338391 | 0.09338391 | 0.09338391 | 0.09338391 | 2.734291 | 2.681338 | 0.01974918 | 0.0201392
|  | 粗集料 | 6-11 |  | 0.375 | 100 | 100 | 100 | 100 | 89.34471 | 0.3603839 | 0.2038078 | 0.2038078 | 0.2038078 | 0.2038078 | 0.2038078 | 0.2038078 | 2.704857 | 2.635634 | 0.01996409 | 0.02048843
|  | 粗集料 | 3-6 |  | 0.125 | 100 | 100 | 100 | 100 | 100 | 52.46224 | 0.5143449 | 0.4593998 | 0.4593998 | 0.4593998 | 0.4593998 | 0.4593998 | 2.72566 | 2.603664 | 0.002201302 | 0.002304445
|  | 细集料 | 0-3 |  | 0.125 | 100 | 100 | 100 | 100 | 100 | 99.40103 | 79.22148 | 55.04358 | 43.70329 | 22.86978 | 7.975773 | 5.615028 | 2.76 | 2.7 | 0 | 0
|  | 矿粉 | \ |  | 0 | 100 | 100 | 100 | 100 | 100 | 100 | 100 | 100 | 100 | 99.6875 | 97.1125 | 76.6125 | 2.852 | 2.723 | 0 | 0
|  | 粗RAP料 | 10-20 | 0.6 | 0.5 | 100 | 100 | 99.07784 | 97.58198 | 83.07808 | 40.83109 | 28.89802 | 20.77424 | 16.77313 | 12.95021 | 9.784062 | 8.422806 | 2.731559 | 2.632466 | 0.2562639 | 0.2659104 | [8 empty] | 4.998695
|  | 细RAP料 | 0-10 |  | 0.5 | 100 | 100 | 100 | 100 | 99.02107 | 76.49149 | 51.16535 | 32.83005 | 24.43239 | 17.97983 | 13.84759 | 12.08616 | 2.722967 | 2.625842 | 0 | 0 | [8 empty] | 4.493991
[5 empty] | 级配1 | 100 | 100 | 99.58355 | 95.6281 | 78.54905 | 42.85866 | 28.05038 | 18.90102 | 14.61437 | 10.49005 | 7.555834 | 6.50099
[5 empty] | 级配上限 | 100 | 100 | 100 | 100 | 85 | 68 | 50 | 38 | 28 | 20 | 15 | 8
[5 empty] | 级配中值 | 100 | 100 | 100 | 95 | 76.5 | 53 | 37 | 26.5 | 19 | 13.5 | 10 | 6
[5 empty] | 级配下限 | 100 | 100 | 100 | 90 | 68 | 38 | 24 | 15 | 10 | 7 | 5 | 4
Z | AC-13-1 | 粗集料 | 4# | 0.5 | 0.28 | 100 | 100 | 100 | 90.5 | 32.1 | 4.3 | 0.3 | 0.02333333 | 0.02333333 | 0.02333333 | 0.02333333 | 0.02333333 | 2.70954 | 2.675545 | 0.05314556 | 0.05382081 | 2.724976 | 0.4 | 0.82144 | 0.7146924 | 2.572 | 2.646736 | 4.6 | 4.397706 |  | 2.043464
|  | 粗集料 | 3# |  | 0.2 | 100 | 100 | 100 | 100 | 80.5 | 0.5 | 0 | 0 | 0 | 0 | 0 | 0 | 2.716169 | 2.677847 | 0.03828923 | 0.03883718
|  | 粗集料 | 2# |  | 0.2 | 100 | 100 | 100 | 100 | 99.1 | 55.9 | 2 | 0.3 | 0 | 0 | 0 | 0 | 2.734291 | 2.681338 | 0.02633224 | 0.02685227
|  | 细集料 | 1# |  | 0.3 | 100 | 100 | 100 | 100 | 100 | 100 | 62.6 | 28.1 | 12.9 | 6.4 | 3.3 | 2.6 | 2.704857 | 2.635634 | 0.02661878 | 0.02731791
|  | 矿粉 | / |  | 0.02 | 100 | 100 | 100 | 100 | 100 | 100 | 100 | 100 | 100 | 100 | 100 | 85 | 2.72566 | 2.603664 | 0.002935069 | 0.003072593
|  | 矿粉 | \ |  | 0 | 100 | 100 | 100 | 100 | 99.3333 | 72.87985 | 44.95571 | 30.5081 | 23.53898 | 15.64793 | 10.76836 | 6.92402 | 2.76 | 2.7 | 0 | 0
|  | 矿粉 | \ |  | 0 | 100 | 100 | 100 | 100 | 100 | 100 | 100 | 100 | 100 | 99.6875 | 97.1125 | 76.6125 | 2.852 | 2.723 | 0 | 0
|  | 粗RAP料 | 0-15 | 0.5 | 1 | 100 | 100 | 100 | 97.54923 | 91.25753 | 69.29421 | 49.67053 | 35.80981 | 27.72742 | 18.13917 | 11.28791 | 5.84956 | 2.731559 | 2.632466 | 0.2196548 | 0.2279232 | [8 empty] | 5.113072
|  | 细RAP料 | 0-8 |  | 0 | 100 | 100 | 100 | 100 | 99.3333 | 72.87985 | 44.95571 | 30.5081 | 23.53898 | 15.64793 | 10.76836 | 6.92402 | 2.722967 | 2.625842 | 0 | 0
[5 empty] | 级配1 | 100 | 100 | 100 | 97.44462 | 84.08276 | 56.88911 | 35.46726 | 23.15317 | 16.80198 | 11.03285 | 7.14222 | 4.168047
[5 empty] | 级配上限 | 100 | 100 | 100 | 100 | 85 | 68 | 50 | 38 | 28 | 20 | 15 | 8
[5 empty] | 级配中值 | 100 | 100 | 100 | 95 | 76.5 | 53 | 37 | 26.5 | 19 | 13.5 | 10 | 6
[5 empty] | 级配下限 | 100 | 100 | 100 | 90 | 68 | 38 | 24 | 15 | 10 | 7 | 5 | 4
Z | AC-13-2 | 粗集料 | 4# | 0.4 | 0.36 | 100 | 100 | 100 | 90.5 | 32.1 | 4.3 | 0.3 | 0.02333333 | 0.02333333 | 0.02333333 | 0.02333333 | 0.02333333 | 2.70954 | 2.675545 | 0.05314556 | 0.05382081 | 2.724976 | 0.4 | 0.82144 | 0.7146924 | 2.561 | 2.65 | 4.8 | 4.580153 |  | 1.732157
|  | 粗集料 | 3# |  | 0.26 | 100 | 100 | 100 | 100 | 80.5 | 0.5 | 0 | 0 | 0 | 0 | 0 | 0 | 2.716169 | 2.677847 | 0.03828923 | 0.03883718
|  | 粗集料 | 2# |  | 0.18 | 100 | 100 | 100 | 100 | 99.1 | 55.9 | 2 | 0.3 | 0 | 0 | 0 | 0 | 2.734291 | 2.681338 | 0.02633224 | 0.02685227
|  | 细集料 | 1# |  | 0.18 | 100 | 100 | 100 | 100 | 100 | 100 | 62.6 | 28.1 | 12.9 | 6.4 | 3.3 | 2.6 | 2.704857 | 2.635634 | 0.02661878 | 0.02731791
|  | 矿粉 | / |  | 0.02 | 100 | 100 | 100 | 100 | 100 | 100 | 100 | 100 | 100 | 100 | 100 | 85 | 2.72566 | 2.603664 | 0.002935069 | 0.003072593
|  | 矿粉 | \ |  | 0 | 100 | 100 | 100 | 100 | 99.3333 | 72.87985 | 44.95571 | 30.5081 | 23.53898 | 15.64793 | 10.76836 | 6.92402 | 2.76 | 2.7 | 0 | 0
|  | 矿粉 | \ |  | 0 | 100 | 100 | 100 | 100 | 100 | 100 | 100 | 100 | 100 | 99.6875 | 97.1125 | 76.6125 | 2.852 | 2.723 | 0 | 0
|  | 粗RAP料 | 0-15 | 0.6 | 1 | 100 | 100 | 100 | 97.54923 | 91.25753 | 69.29421 | 49.67053 | 35.80981 | 27.72742 | 18.13917 | 11.28791 | 5.84956 | 2.731559 | 2.632466 | 0.2196548 | 0.2279232 | [8 empty] | 5.113072
|  | 细RAP料 | 0-8 |  | 0 | 100 | 100 | 100 | 100 | 99.3333 | 72.87985 | 44.95571 | 30.5081 | 23.53898 | 15.64793 | 10.76836 | 6.92402 | 2.722967 | 2.625842 | 0 | 0
[5 empty] | 级配1 | 100 | 100 | 100 | 97.16154 | 82.88412 | 54.27253 | 35.29672 | 24.33404 | 18.36861 | 12.14766 | 7.813704 | 4.380296
[5 empty] | 级配上限 | 100 | 100 | 100 | 100 | 85 | 68 | 50 | 38 | 28 | 20 | 15 | 8
[5 empty] | 级配中值 | 100 | 100 | 100 | 95 | 76.5 | 53 | 37 | 26.5 | 19 | 13.5 | 10 | 6
[5 empty] | 级配下限 | 100 | 100 | 100 | 90 | 68 | 38 | 24 | 15 | 10 | 7 | 5 | 4
1A | AC-13 | 粗集料 | 10-15 | 0.3 | 0.33 | 100 | 100 | 100 | 81.29178 | 13.93363 | 1.06353 | 0.5911544 | 0.5911544 | 0.5911544 | 0.5911544 | 0.5911544 | 0.5911544 | 2.73 | 2.688 | 0.03296703 | 0.03348214 | 2.6 | 0.4 | 0.82144 | 0.7146924 | 2.502078 | 2.62 | 4.8 | 4.580153 |  | 2.021344
|  | 粗集料 | 5-10 |  | 0.33 | 100 | 100 | 100 | 100 | 98.13259 | 9.656239 | 3.218237 | 1.953919 | 1.744458 | 1.613154 | 1.462051 | 1.397441 | 2.708 | 2.681 | 0.03323486 | 0.03356956
|  | 粗集料 | 3-5 |  | 0.17 | 100 | 100 | 100 | 100 | 100 | 84.22347 | 9.950135 | 5.038983 | 4.198542 | 3.74982 | 3.144101 | 2.878612 | 2.773 | 2.629 | 0.02163722 | 0.02282237
|  | 细集料 | 0-3 |  | 0.17 | 100 | 100 | 100 | 100 | 100 | 99.80256 | 78.66355 | 47.18774 | 30.12093 | 17.68496 | 10.16541 | 8.410458 | 2.679 | 2.679 | 0.02239642 | 0.02239642
|  | 矿粉 | \ |  | 0 | 100 | 100 | 100 | 100 | 100 | 100 | 100 | 100 | 100 | 97.4 | 90.2 | 78.2 | 2.679 | 2.679 | 0 | 0
|  | 粗RAP料 | 10-15 | 0.7 | 0.36 | 100 | 100 | 100 | 91.4816 | 45.25233 | 18.42712 | 14.83953 | 11.3395 | 9.477115 | 7.562203 | 5.946176 | 5.034185 | 2.72 | 2.65 | 0.04411765 | 0.04528302 | [8 empty] | 2.853318
|  | 粗RAP料 | 5-10 |  | 0.28 | 100 | 100 | 100 | 100 | 99.56789 | 45.76297 | 22.59149 | 15.94132 | 13.10445 | 10.72795 | 8.484246 | 6.947838 | 2.852 | 2.723 | 0.0631136 | 0.06610356 | [8 empty] | 3.348925
|  | 细RAP料 | 0-5 |  | 0.36 | 100 | 100 | 100 | 100 | 100 | 96.77324 | 58.9555 | 32.061 | 23.46735 | 17.42977 | 13.46741 | 11.54989 | 2.829 | 2.765 | 0 | 0 | [8 empty] | 5.568376
|  | 细RAP料 | 0-8 |  | 0 | 100 | 100 | 100 | 99.70946 | 93.61101 | 62.88366 | 41.73621 | 29.27502 | 22.37401 | 14.33211 | 9.617095 | 6.526482 | 2.76 | 2.7 | 0 | 0
[5 empty] | 级配1 | 100 | 100 | 100 | 96.00125 | 77.41345 | 48.44662 | 27.92071 | 16.97695 | 12.852 | 9.712055 | 7.437189 | 6.313577
[5 empty] | 级配上限 | 100 | 100 | 100 | 100 | 85 | 68 | 50 | 38 | 28 | 20 | 15 | 8
[5 empty] | 级配中值 | 100 | 100 | 100 | 95 | 76.5 | 53 | 37 | 26.5 | 19 | 13.5 | 10 | 6
[5 empty] | 级配下限 | 100 | 100 | 100 | 90 | 68 | 38 | 24 | 15 | 10 | 7 | 5 | 4
1B | AC-13-1 | 粗集料 | 11-16 | 0.5 | 0.5 | 100 | 100 | 94.63785 | 76.30375 | 6.342015 | 0.1460912 | 0.1460912 | 0.1480807 | 0.1460912 | 0.1460912 | 0.1460912 | 0.1460912 | 2.73 | 2.688 | 0.07326007 | 0.07440476 | 2.756856 | 0.4 | 0.82144 | 0.7146924 | 2.54 | 2.670692 | 4.8 | 4.580153 |  | 2.237575
|  | 粗集料 | 6-11 |  | 0.3 | 100 | 100 | 100 | 99.75569 | 80.29987 | 46.06597 | 0.2318073 | 0.2276689 | 0.2276689 | 0.2276689 | 0.2276689 | 0.2276689 | 2.708 | 2.681 | 0.03692762 | 0.03729952 |  |  |  |  | 2.548 | 2.675232 | 4.8 | 4.580153 |  | 2.24
|  | 粗集料 | 3-6 |  | 0.1 | 100 | 100 | 100 | 100 | 98.08376 | 56.8275 | 0.557652 | 0.3786932 | 0.3786932 | 0.3786932 | 0.3786932 | 0.3786932 | 2.773 | 2.629 | 0.07212405 | 0.07607455
|  | 细集料 | 0-3 |  | 0.1 | 100 | 100 | 100 | 100 | 100 | 99.53586 | 80.92057 | 52.36126 | 35.17796 | 20.74221 | 9.944662 | 6.60125 | 2.679 | 2.679 | 0 | 0
|  | 矿粉 | \ |  | 0 | 100 | 100 | 100 | 100 | 100 | 100 | 100 | 100 | 100 | 97.4 | 90.2 | 78.2 | 2.679 | 2.679 | 0 | 0
|  | 粗RAP料 | 5-13 | 0.5 | 0.7 | 100 | 100 | 100 | 100 | 95.27197 | 47.30356 | 26.62431 | 18.4804 | 15.1535 | 11.91407 | 9.184119 | 7.764528 | 2.72 | 2.65 | 0.1102941 | 0.1132075 | [8 empty] | 4.124217
|  | 细RAP料 | 0-5 |  | 0.3 | 100 | 100 | 100 | 100 | 100 | 99.84656 | 93.88723 | 68.3639 | 50.98004 | 33.53034 | 22.23925 | 18.42844 | 2.852 | 2.723 | 0.07012623 | 0.0734484 | [8 empty] | 7.459661
|  | 细RAP料 | 0-5 |  | 0 | 100 | 100 | 100 | 100 | 100 | 96.77324 | 58.9555 | 32.061 | 23.46735 | 17.42977 | 13.46741 | 11.54989 | 2.829 | 2.765 | 0 | 0
|  | 细RAP料 | 0-8 |  | 0 | 100 | 100 | 100 | 99.70946 | 93.61101 | 62.88366 | 41.73621 | 29.27502 | 22.37401 | 14.33211 | 9.617095 | 6.526482 | 2.76 | 2.7 | 0 | 0
[5 empty] | 级配1 | 100 | 100 | 98.65946 | 94.03929 | 71.87986 | 46.29782 | 27.5468 | 19.43089 | 14.79924 | 10.32619 | 7.137171 | 5.901521
[5 empty] | 级配上限 | 100 | 100 | 100 | 100 | 85 | 68 | 50 | 38 | 28 | 20 | 15 | 8
[5 empty] | 级配中值 | 100 | 100 | 100 | 95 | 76.5 | 53 | 37 | 26.5 | 19 | 13.5 | 10 | 6
[5 empty] | 级配下限 | 100 | 100 | 100 | 90 | 68 | 38 | 24 | 15 | 10 | 7 | 5 | 4
1B | AC-13-2 | 粗集料 | 11-16 | 0.4 | 0.375 | 100 | 100 | 94.63785 | 76.30375 | 6.342015 | 0.1460912 | 0.1460912 | 0.1480807 | 0.1460912 | 0.1460912 | 0.1460912 | 0.1460912 | 2.73 | 2.688 | 0.04835165 | 0.04910714 | 2.75 | 0.4 | 0.82144 | 0.7146924 | 2.547 | 2.71 | 4.8 | 4.580153 |  | 1.645039
|  | 粗集料 | 6-11 |  | 0.375 | 100 | 100 | 100 | 99.75569 | 80.29987 | 46.06597 | 0.2318073 | 0.2276689 | 0.2276689 | 0.2276689 | 0.2276689 | 0.2276689 | 2.708 | 2.681 | 0.04874446 | 0.04923536
|  | 粗集料 | 3-6 |  | 0.125 | 100 | 100 | 100 | 100 | 98.08376 | 56.8275 | 0.557652 | 0.3786932 | 0.3786932 | 0.3786932 | 0.3786932 | 0.3786932 | 2.773 | 2.629 | 0.03606203 | 0.03803728
|  | 细集料 | 0-3 |  | 0.125 | 100 | 100 | 100 | 100 | 100 | 99.53586 | 80.92057 | 52.36126 | 35.17796 | 20.74221 | 9.944662 | 6.60125 | 2.679 | 2.679 | 0.01343785 | 0.01343785
|  | 矿粉 | \ |  | 0 | 100 | 100 | 100 | 100 | 100 | 100 | 100 | 100 | 100 | 97.4 | 90.2 | 78.2 | 2.679 | 2.679 | 0 | 0
|  | 粗RAP料 | 5-13 | 0.6 | 0.66 | 100 | 100 | 100 | 100 | 95.27197 | 47.30356 | 26.62431 | 18.4804 | 15.1535 | 11.91407 | 9.184119 | 7.764528 | 2.72 | 2.65 | 0.1470588 | 0.1509434 | [8 empty] | 4.124217
|  | 粗RAP料 | 0-5 |  | 0.34 | 100 | 100 | 100 | 100 | 100 | 99.84656 | 93.88723 | 68.3639 | 50.98004 | 33.53034 | 22.23925 | 18.42844 | 2.852 | 2.723 | 0 | 0 | [8 empty] | 7.459661
|  | 细RAP料 | 0-5 |  | 0 | 100 | 100 | 100 | 100 | 100 | 96.77324 | 58.9555 | 32.061 | 23.46735 | 17.42977 | 13.46741 | 11.54989 | 2.829 | 2.765 | 0 | 0
|  | 细RAP料 | 0-8 |  | 0 | 100 | 100 | 100 | 99.70946 | 93.61101 | 62.88366 | 41.73621 | 29.27502 | 22.37401 | 14.33211 | 9.617095 | 6.526482 | 2.76 | 2.7 | 0 | 0
[5 empty] | 级配1 | 100 | 100 | 99.19568 | 96.40892 | 81.02817 | 53.85089 | 33.82682 | 23.95784 | 18.23461 | 12.67027 | 8.745951 | 7.239216
[5 empty] | 级配上限 | 100 | 100 | 100 | 100 | 85 | 68 | 50 | 38 | 28 | 20 | 15 | 8
[5 empty] | 级配中值 | 100 | 100 | 100 | 95 | 76.5 | 53 | 37 | 26.5 | 19 | 13.5 | 10 | 6
[5 empty] | 级配下限 | 100 | 100 | 100 | 90 | 68 | 38 | 24 | 15 | 10 | 7 | 5 | 4
1B | AC-13-3 | 粗集料 | 11-16 | 0.3 | 0.5 | 100 | 100 | 94.63785 | 76.30375 | 6.342015 | 0.1460912 | 0.1460912 | 0.1480807 | 0.1460912 | 0.1460912 | 0.1460912 | 0.1460912 | 2.73 | 2.688 | 0.02747253 | 0.02790179 | 2.71 | 0.4 | 0.82144 | 0.7146924 | 2.541 | 2.66 | 4.8 | 4.580153 |  | 1.235953
|  | 粗集料 | 6-11 |  | 0.17 | 100 | 100 | 100 | 99.75569 | 80.29987 | 46.06597 | 0.2318073 | 0.2276689 | 0.2276689 | 0.2276689 | 0.2276689 | 0.2276689 | 2.708 | 2.681 | 0.03655835 | 0.03692652
|  | 粗集料 | 3-6 |  | 0.23 | 100 | 100 | 100 | 100 | 98.08376 | 56.8275 | 0.557652 | 0.3786932 | 0.3786932 | 0.3786932 | 0.3786932 | 0.3786932 | 2.773 | 2.629 | 0.02704652 | 0.02852796
|  | 细集料 | 0-3 |  | 0.1 | 100 | 100 | 100 | 100 | 100 | 99.53586 | 80.92057 | 52.36126 | 35.17796 | 20.74221 | 9.944662 | 6.60125 | 2.679 | 2.679 | 0.01567749 | 0.01567749
|  | 矿粉 | \ |  | 0 | 100 | 100 | 100 | 100 | 100 | 100 | 100 | 100 | 100 | 97.4 | 90.2 | 78.2 | 2.679 | 2.679 | 0.003359462 | 0.003359462
|  | 粗RAP料 | 5-13 | 0.7 | 0.71 | 100 | 100 | 100 | 100 | 95.27197 | 47.30356 | 26.62431 | 18.4804 | 15.1535 | 11.91407 | 9.184119 | 7.764528 | 2.72 | 2.65 | 0.1102941 | 0.1132075 | [8 empty] | 4.124217
|  | 粗RAP料 | 0-5 |  | 0.29 | 100 | 100 | 100 | 100 | 100 | 99.84656 | 93.88723 | 68.3639 | 50.98004 | 33.53034 | 22.23925 | 18.42844 | 2.852 | 2.723 | 0 | 0 | [8 empty] | 7.459661
|  | 细RAP料 | 0-5 |  | 0 | 100 | 100 | 100 | 100 | 100 | 96.77324 | 58.9555 | 32.061 | 23.46735 | 17.42977 | 13.46741 | 11.54989 | 2.829 | 2.765 | 0 | 0
|  | 细RAP料 | 0-8 |  | 0 | 100 | 100 | 100 | 99.70946 | 93.61101 | 62.88366 | 41.73621 | 29.27502 | 22.37401 | 14.33211 | 9.617095 | 6.526482 | 2.76 | 2.7 | 0 | 0
[5 empty] | 级配1 | 100 | 100 | 99.19568 | 96.4331 | 82.46455 | 53.05717 | 34.79122 | 24.69342 | 18.99523 | 13.40987 | 9.43707 | 7.857636
[5 empty] | 级配上限 | 100 | 100 | 100 | 100 | 85 | 68 | 50 | 38 | 28 | 20 | 15 | 8
[5 empty] | 级配中值 | 100 | 100 | 100 | 95 | 76.5 | 53 | 37 | 26.5 | 19 | 13.5 | 10 | 6
[5 empty] | 级配下限 | 100 | 100 | 100 | 90 | 68 | 38 | 24 | 15 | 10 | 7 | 5 | 4
1B | AC-10-1 | 粗集料 | 11-16 | 0.5 | 0 | 100 | 100 | 94.63785 | 76.30375 | 6.342015 | 0.1460912 | 0.1460912 | 0.1480807 | 0.1460912 | 0.1460912 | 0.1460912 | 0.1460912 | 2.73 | 2.688 | 0.09157509 | 0.09300595 | 2.72493 | 0.4 | 0.82144 | 0.7146924 | 2.522 | 2.662683 | 5.2 | 4.942966 |  | 2.30403
|  | 粗集料 | 6-11 |  | 0.4 | 100 | 100 | 100 | 99.75569 | 80.29987 | 46.06597 | 0.2318073 | 0.2276689 | 0.2276689 | 0.2276689 | 0.2276689 | 0.2276689 | 2.708 | 2.681 | 0.06093058 | 0.0615442
|  | 粗集料 | 3-6 |  | 0.5 | 100 | 100 | 100 | 100 | 98.08376 | 56.8275 | 0.557652 | 0.3786932 | 0.3786932 | 0.3786932 | 0.3786932 | 0.3786932 | 2.773 | 2.629 | 0.03065272 | 0.03233169
|  | 细集料 | 0-3 |  | 0.1 | 100 | 100 | 100 | 100 | 100 | 99.53586 | 80.92057 | 52.36126 | 35.17796 | 20.74221 | 9.944662 | 6.60125 | 2.679 | 2.679 | 0 | 0
|  | 矿粉 | \ |  | 0 | 100 | 100 | 100 | 100 | 100 | 100 | 100 | 100 | 100 | 97.4 | 90.2 | 78.2 | 2.679 | 2.679 | 0 | 0
|  | 粗RAP料 | 5-13 | 0.5 | 0.5 | 100 | 100 | 100 | 100 | 95.27197 | 47.30356 | 26.62431 | 18.4804 | 15.1535 | 11.91407 | 9.184119 | 7.764528 | 2.72 | 2.65 | 0.1838235 | 0.1886792 | [8 empty] | 4.124217
|  | 细RAP料 | 0-5 |  | 0.5 | 100 | 100 | 100 | 100 | 100 | 99.84656 | 93.88723 | 68.3639 | 50.98004 | 33.53034 | 22.23925 | 18.42844 | 2.852 | 2.723 | 0 | 0 | [8 empty] | 7.459661
|  | 细RAP料 | 0-5 |  | 0 | 100 | 100 | 100 | 100 | 100 | 96.77324 | 58.9555 | 32.061 | 23.46735 | 17.42977 | 13.46741 | 11.54989 | 2.829 | 2.765 | 0 | 0
|  | 细RAP料 | 0-8 |  | 0 | 100 | 100 | 100 | 99.70946 | 93.61101 | 62.88366 | 41.73621 | 29.27502 | 22.37401 | 14.33211 | 9.617095 | 6.526482 | 2.76 | 2.7 | 0 | 0
[5 empty] | 级配1 | 100 | 100 | 100 | 99.95114 | 94.39891 | 65.18439 | 34.35969 | 24.46935 | 18.43249 | 12.53842 | 8.493283 | 7.018512
[5 empty] | 级配上限 | 100 | 100 | 100 | 100 | 100 | 75 | 58 | 44 | 32 | 23 | 16 | 8
[5 empty] | 级配中值 | 100 | 100 | 100 | 100 | 95 | 60 | 44 | 32 | 22.5 | 16 | 11 | 6
[5 empty] | 级配下限 | 100 | 100 | 100 | 100 | 90 | 45 | 30 | 20 | 13 | 9 | 6 | 4
1B | AC-10-2 | 粗集料 | 11-16 | 0.4 | 0 | 100 | 100 | 94.63785 | 76.30375 | 6.342015 | 0.1460912 | 0.1460912 | 0.1480807 | 0.1460912 | 0.1460912 | 0.1460912 | 0.1460912 | 2.73 | 2.688 | 0.04395604 | 0.04464286 | 2.68 | 0.4 | 0.82144 | 0.7146924 | 2.525 | 2.72 | 5.2 | 4.942966 |  | 2.045039
|  | 粗集料 | 6-11 |  | 0.375 | 100 | 100 | 100 | 99.75569 | 80.29987 | 46.06597 | 0.2318073 | 0.2276689 | 0.2276689 | 0.2276689 | 0.2276689 | 0.2276689 | 2.708 | 2.681 | 0.07385524 | 0.07459903
|  | 粗集料 | 3-6 |  | 0.5 | 100 | 100 | 100 | 100 | 98.08376 | 56.8275 | 0.557652 | 0.3786932 | 0.3786932 | 0.3786932 | 0.3786932 | 0.3786932 | 2.773 | 2.629 | 0.02884962 | 0.03042982
|  | 细集料 | 0-3 |  | 0.125 | 100 | 100 | 100 | 100 | 100 | 99.53586 | 80.92057 | 52.36126 | 35.17796 | 20.74221 | 9.944662 | 6.60125 | 2.679 | 2.679 | 0 | 0
|  | 矿粉 | \ |  | 0 | 100 | 100 | 100 | 100 | 100 | 100 | 100 | 100 | 100 | 97.4 | 90.2 | 78.2 | 2.679 | 2.679 | 0 | 0
|  | 粗RAP料 | 5-13 | 0.6 | 0.66 | 100 | 100 | 100 | 100 | 95.27197 | 47.30356 | 26.62431 | 18.4804 | 15.1535 | 11.91407 | 9.184119 | 7.764528 | 2.72 | 2.65 | 0.08823529 | 0.09056604 | [8 empty] | 4.124217
|  | 细RAP料 | 0-5 |  | 0.34 | 100 | 100 | 100 | 100 | 100 | 99.84656 | 93.88723 | 68.3639 | 50.98004 | 33.53034 | 22.23925 | 18.42844 | 2.852 | 2.723 | 0.05610098 | 0.05875872 | [8 empty] | 7.459661
|  | 细RAP料 | 0-5 |  | 0 | 100 | 100 | 100 | 100 | 100 | 96.77324 | 58.9555 | 32.061 | 23.46735 | 17.42977 | 13.46741 | 11.54989 | 2.829 | 2.765 | 0 | 0
|  | 细RAP料 | 0-8 |  | 0 | 100 | 100 | 100 | 99.70946 | 93.61101 | 62.88366 | 41.73621 | 29.27502 | 22.37401 | 14.33211 | 9.617095 | 6.526482 | 2.76 | 2.7 | 0 | 0
[5 empty] | 级配1 | 100 | 100 | 100 | 99.96335 | 94.78943 | 62.3531 | 33.88855 | 23.99243 | 18.2695 | 12.70516 | 8.780841 | 7.274107
[5 empty] | 级配上限 | 100 | 100 | 100 | 100 | 100 | 75 | 58 | 44 | 32 | 23 | 16 | 8
[5 empty] | 级配中值 | 100 | 100 | 100 | 100 | 95 | 60 | 44 | 32 | 22.5 | 16 | 11 | 6
[5 empty] | 级配下限 | 100 | 100 | 100 | 100 | 90 | 45 | 30 | 20 | 13 | 9 | 6 | 4
1B | AC-10-3 | 粗集料 | 11-16 | 0.3 | 0 | 100 | 100 | 94.63785 | 76.30375 | 6.342015 | 0.1460912 | 0.1460912 | 0.1480807 | 0.1460912 | 0.1460912 | 0.1460912 | 0.1460912 | 2.73 | 2.688 | 0.07032967 | 0.07142857 | 2.73 | 0.4 | 0.82144 | 0.7146924 | 2.536 | 2.63 | 5.2 | 4.942966 |  | 1.822738
|  | 粗集料 | 6-11 |  | 0.33 | 100 | 100 | 100 | 99.75569 | 80.29987 | 46.06597 | 0.2318073 | 0.2276689 | 0.2276689 | 0.2276689 | 0.2276689 | 0.2276689 | 2.708 | 2.681 | 0.01772526 | 0.01790377
|  | 粗集料 | 3-6 |  | 0.5 | 100 | 100 | 100 | 100 | 98.08376 | 56.8275 | 0.557652 | 0.3786932 | 0.3786932 | 0.3786932 | 0.3786932 | 0.3786932 | 2.773 | 2.629 | 0.02163722 | 0.02282237
|  | 细集料 | 0-3 |  | 0.17 | 100 | 100 | 100 | 100 | 100 | 99.53586 | 80.92057 | 52.36126 | 35.17796 | 20.74221 | 9.944662 | 6.60125 | 2.679 | 2.679 | 0 | 0
|  | 矿粉 | \ |  | 0 | 100 | 100 | 100 | 100 | 100 | 100 | 100 | 100 | 100 | 97.4 | 90.2 | 78.2 | 2.679 | 2.679 | 0 | 0
|  | 粗RAP料 | 5-13 | 0.7 | 0.79 | 100 | 100 | 100 | 100 | 95.27197 | 47.30356 | 26.62431 | 18.4804 | 15.1535 | 11.91407 | 9.184119 | 7.764528 | 2.72 | 2.65 | 0.04411765 | 0.04528302 | [8 empty] | 4.124217
|  | 细RAP料 | 0-5 |  | 0.21 | 100 | 100 | 100 | 100 | 100 | 99.84656 | 93.88723 | 68.3639 | 50.98004 | 33.53034 | 22.23925 | 18.42844 | 2.852 | 2.723 | 0.0631136 | 0.06610356 | [8 empty] | 7.459661
|  | 细RAP料 | 0-5 |  | 0 | 100 | 100 | 100 | 100 | 100 | 96.77324 | 58.9555 | 32.061 | 23.46735 | 17.42977 | 13.46741 | 11.54989 | 2.829 | 2.765 | 0 | 0
|  | 细RAP料 | 0-8 |  | 0 | 100 | 100 | 100 | 99.70946 | 93.61101 | 62.88366 | 41.73621 | 29.27502 | 22.37401 | 14.33211 | 9.617095 | 6.526482 | 2.76 | 2.7 | 0 | 0
[5 empty] | 级配1 | 100 | 100 | 100 | 99.97581 | 95.14765 | 58.9973 | 32.75821 | 23.01892 | 17.74737 | 12.65463 | 8.934509 | 7.418772
[5 empty] | 级配上限 | 100 | 100 | 100 | 100 | 100 | 75 | 58 | 44 | 32 | 23 | 16 | 8
[5 empty] | 级配中值 | 100 | 100 | 100 | 100 | 95 | 60 | 44 | 32 | 22.5 | 16 | 11 | 6
[5 empty] | 级配下限 | 100 | 100 | 100 | 100 | 90 | 45 | 30 | 20 | 13 | 9 | 6 | 4
1C | AC-13 | 粗集料 | 10-15 | 0.5 | 0.72 | 100 | 100 | 100 | 93.4 | 21.7 | 0.5 | 0.4 | 0.4 | 0.4 | 0.4 | 0.4 | 0.4 | 2.73 | 2.688 | 0.09157509 | 0.09300595 | 2.722361 | 0.4 | 0.82144 | 0.7146924 | 2.553687 | 2.664777 | 4.8 | 4.580153 |  | 2.514833
|  | 粗集料 | 5-10 |  | 0.2 | 100 | 100 | 100 | 100 | 94.44667 | 5.973333 | 0.36 | 0.36 | 0.36 | 0.36 | 0.36 | 0.36 | 2.708 | 2.681 | 0.07570162 | 0.07646401 |  |  |  |  | 2.606 | 2.666302 | 4.8 | 4.580153 |  | 2.514833
|  | 细集料 | 0-5 |  | 0.06 | 100 | 100 | 100 | 100 | 100 | 98.06667 | 62.4 | 37.26667 | 26.44167 | 16.70833 | 11.675 | 8.45 | 2.773 | 2.629 | 0.01622791 | 0.01711677
|  | 细集料 | 0-3 |  | 0 | 100 | 100 | 100 | 100 | 100 | 99.53586 | 80.92057 | 52.36126 | 35.17796 | 20.74221 | 9.944662 | 6.60125 | 2.679 | 2.679 | 0 | 0
|  | 矿粉 | \ |  | 0.02 | 100 | 100 | 100 | 100 | 100 | 100 | 100 | 100 | 100 | 97.4 | 90.2 | 78.2 | 2.679 | 2.679 | 0 | 0
|  | 粗RAP料 | 0-15 | 0.5 | 1 | 100 | 100 | 100 | 100 | 94.63153 | 71.41419 | 53.08324 | 32.81568 | 23.46377 | 18.12653 | 14.56838 | 12.94149 | 2.72 | 2.65 | 0.1838235 | 0.1886792 | [8 empty] | 4.570334
|  | 细RAP料 | 0-5 |  | 0 | 100 | 100 | 100 | 100 | 100 | 99.84656 | 93.88723 | 68.3639 | 50.98004 | 33.53034 | 22.23925 | 18.42844 | 2.852 | 2.723 | 0 | 0
|  | 细RAP料 | 0-5 |  | 0 | 100 | 100 | 100 | 100 | 100 | 96.77324 | 58.9555 | 32.061 | 23.46735 | 17.42977 | 13.46741 | 11.54989 | 2.829 | 2.765 | 0 | 0
|  | 细RAP料 | 0-8 |  | 0 | 100 | 100 | 100 | 99.70946 | 93.61101 | 62.88366 | 41.73621 | 29.27502 | 22.37401 | 14.33211 | 9.617095 | 6.526482 | 2.76 | 2.7 | 0 | 0
[5 empty] | 级配1 | 100 | 100 | 100 | 97.624 | 68.57243 | 40.42643 | 29.59362 | 18.70584 | 13.70513 | 10.71852 | 8.716439 | 7.686244
[5 empty] | 级配上限 | 100 | 100 | 100 | 100 | 85 | 68 | 50 | 38 | 28 | 20 | 15 | 8
[5 empty] | 级配中值 | 100 | 100 | 100 | 95 | 76.5 | 53 | 37 | 26.5 | 19 | 13.5 | 10 | 6
[5 empty] | 级配下限 | 100 | 100 | 100 | 90 | 68 | 38 | 24 | 15 | 10 | 7 | 5 | 4
1D | AC-10 | 粗集料 | 5-10 | 0.3 | 0.5 | 100 | 100 | 100 | 100 | 96.04273 | 27.54955 | 4.897567 | 2.494148 | 1.452174 | 0.9834597 | 0.8116652 | 0.772013 | 2.73 | 2.688 | 0.05494505 | 0.05580357 | 2.72 | 0.4 | 0.82144 | 0.7146924 | 2.536 | 2.68 | 5 | 4.761905 |  | 1.937603
|  | 粗集料 | 0-5 |  | 0.5 | 100 | 100 | 100 | 100 | 99.23661 | 86.82696 | 71.08652 | 45.0403 | 21.57502 | 4.998422 | 3.248966 | 3.126276 | 2.708 | 2.681 | 0.03323486 | 0.03356956
|  | 粗集料 | 3-6 |  | 0 | 100 | 100 | 100 | 100 | 98.08376 | 56.8275 | 0.557652 | 0.3786932 | 0.3786932 | 0.3786932 | 0.3786932 | 0.3786932 | 2.773 | 2.629 | 0.02163722 | 0.02282237
|  | 细集料 | 0-3 |  | 0 | 100 | 100 | 100 | 100 | 100 | 99.53586 | 80.92057 | 52.36126 | 35.17796 | 20.74221 | 9.944662 | 6.60125 | 2.679 | 2.679 | 0 | 0
|  | 矿粉 | \ |  | 0 | 100 | 100 | 100 | 100 | 100 | 100 | 100 | 100 | 100 | 97.4 | 90.2 | 78.2 | 2.679 | 2.679 | 0 | 0
|  | 粗RAP料 | 0-10 | 0.7 | 1 | 100 | 100 | 100 | 100 | 98.17791 | 73.82169 | 47.23961 | 31.9814 | 25.11573 | 19.86647 | 15.31946 | 13.44749 | 2.72 | 2.65 | 0.1102941 | 0.1132075 | [8 empty] | 4.374853
|  | 细RAP料 | 0-5 |  | 0 | 100 | 100 | 100 | 100 | 100 | 99.84656 | 93.88723 | 68.3639 | 50.98004 | 33.53034 | 22.23925 | 18.42844 | 2.852 | 2.723 | 0 | 0
|  | 细RAP料 | 0-5 |  | 0 | 100 | 100 | 100 | 100 | 100 | 96.77324 | 58.9555 | 32.061 | 23.46735 | 17.42977 | 13.46741 | 11.54989 | 2.829 | 2.765 | 0 | 0
|  | 细RAP料 | 0-8 |  | 0 | 100 | 100 | 100 | 99.70946 | 93.61101 | 62.88366 | 41.73621 | 29.27502 | 22.37401 | 14.33211 | 9.617095 | 6.526482 | 2.76 | 2.7 | 0 | 0
[5 empty] | 级配1 | 100 | 100 | 100 | 100 | 98.01644 | 68.83166 | 44.46534 | 29.51715 | 21.03509 | 14.80381 | 11.33272 | 9.997988
[5 empty] | 级配上限 | 100 | 100 | 100 | 100 | 100 | 75 | 58 | 44 | 32 | 23 | 16 | 8
[5 empty] | 级配中值 | 100 | 100 | 100 | 100 | 95 | 60 | 44 | 32 | 22.5 | 16 | 11 | 6
[5 empty] | 级配下限 | 100 | 100 | 100 | 100 | 90 | 45 | 30 | 20 | 13 | 9 | 6 | 4
1E | AC-13 | 粗集料 | 10-15 | 0.5 | 0.3 | 100 | 100 | 99.81549 | 71.80427 | 2.058137 | 0.3644553 | 0.2087311 | 0.1818606 | 0.1818606 | 0.1818606 | 0.1818606 | 0.1818606 | 2.73 | 2.688 | 0.09157509 | 0.09300595 | 2.723485 | 0.4 | 0.82144 | 0.7146924 | 2.562102 | 2.66386 | 4.8 | 4.580153 |  | 2.555063
|  | 粗集料 | 5-10 |  | 0.3 | 100 | 100 | 100 | 100 | 81.66865 | 1.816867 | 0.2943879 | 0.221316 | 0.221316 | 0.221316 | 0.221316 | 0.221316 | 2.708 | 2.681 | 0.06923929 | 0.06993659
|  | 细集料 | 3-5 |  | 0.2 | 100 | 100 | 100 | 100 | 95.03633 | 46.4282 | 1.134701 | 0.4489573 | 0.4215501 | 0.4215501 | 0.4215501 | 0.4215501 | 2.773 | 2.629 | 0.02253877 | 0.0237733
|  | 细集料 | 0-3 |  | 0.2 | 100 | 100 | 100 | 100 | 100 | 99.53253 | 80.82123 | 44.76311 | 28.55338 | 14.97157 | 6.999368 | 4.725205 | 2.679 | 2.679 | 0 | 0
|  | 矿粉 | \ |  | 0 | 100 | 100 | 100 | 100 | 100 | 100 | 100 | 100 | 100 | 97.4 | 90.2 | 78.2 | 2.679 | 2.679 | 0 | 0
|  | 粗RAP料 | 10-15 | 0.5 | 0.4 | 100 | 100 | 100 | 91.01358 | 35.11468 | 14.13847 | 12.01756 | 9.547595 | 8.090211 | 6.49501 | 4.925951 | 3.932444 | 2.72 | 2.65 | 0.1838235 | 0.1886792 | [8 empty] | 2.433484
|  | 细RAP料 | 0-10 |  | 0.6 | 100 | 100 | 100 | 100 | 100 | 75.32546 | 55.82617 | 38.33655 | 30.27939 | 23.05665 | 17.60825 | 15.25216 | 2.852 | 2.723 | 0 | 0 | [8 empty] | 5.860801
|  | 细RAP料 | 0-5 |  | 0 | 100 | 100 | 100 | 100 | 100 | 96.77324 | 58.9555 | 32.061 | 23.46735 | 17.42977 | 13.46741 | 11.54989 | 2.829 | 2.765 | 0 | 0
|  | 细RAP料 | 0-8 |  | 0 | 100 | 100 | 100 | 99.70946 | 93.61101 | 62.88366 | 41.73621 | 29.27502 | 22.37401 | 14.33211 | 9.617095 | 6.526482 | 2.76 | 2.7 | 0 | 0
[5 empty] | 级配1 | 100 | 100 | 99.97232 | 93.97336 | 69.08559 | 40.3486 | 27.42242 | 17.99217 | 13.65983 | 9.815787 | 7.070235 | 5.93729
[5 empty] | 级配上限 | 100 | 100 | 100 | 100 | 85 | 68 | 50 | 38 | 28 | 20 | 15 | 8
[5 empty] | 级配中值 | 100 | 100 | 100 | 95 | 76.5 | 53 | 37 | 26.5 | 19 | 13.5 | 10 | 6
[5 empty] | 级配下限 | 100 | 100 | 100 | 90 | 68 | 38 | 24 | 15 | 10 | 7 | 5 | 4
1F | AC-13 | 粗集料 | 10-15 | 0.5 | 0.4 | 100 | 100 | 100 | 63.6 | 8.8 | 0.5 | 0.4 | 0.4 | 0.4 | 0.4 | 0.4 | 0.4 | 2.73 | 2.688 | 0.08791209 | 0.08928571 | 2.767138 | 0.4 | 0.82144 | 0.7146924 | 2.585019 | 2.680834 | 4.8 | 4.580153 |  | 2.357546
|  | 粗集料 | 5-10 |  | 0.2 | 100 | 100 | 100 | 100 | 93.5 | 7.4 | 0.36 | 0.36 | 0.36 | 0.36 | 0.36 | 0.36 | 2.708 | 2.681 | 0.03692762 | 0.03729952
|  | 细集料 | 0-5 |  | 0.4 | 100 | 100 | 100 | 100 | 100 | 99.9 | 83.5 | 56.8 | 39.9 | 20.6 | 10.9 | 8.1 | 2.773 | 2.629 | 0.05409304 | 0.05705591
|  | 细集料 | 0-3 |  | 0 | 100 | 100 | 100 | 100 | 100 | 99.53253 | 80.82123 | 44.76311 | 28.55338 | 14.97157 | 6.999368 | 4.725205 | 2.679 | 2.679 | 0 | 0
|  | 矿粉 | \ |  | 0 | 100 | 100 | 100 | 100 | 100 | 100 | 100 | 100 | 100 | 97.4 | 90.2 | 78.2 | 2.679 | 2.679 | 0.003732736 | 0.003732736
|  | 粗RAP料 | 10-15 | 0.5 | 0.6 | 100 | 100 | 99.06135 | 93.52206 | 70.46614 | 24.94491 | 16.75098 | 13.64152 | 12.1352 | 10.90834 | 9.727232 | 8.753521 | 2.72 | 2.65 | 0.07352941 | 0.0754717 | [8 empty] | 3.955223
|  | 细RAP料 | 0-10 |  | 0.4 | 100 | 100 | 100 | 99.02444 | 96.35364 | 69.66991 | 50.00093 | 36.33121 | 28.75266 | 23.42179 | 19.96228 | 18.20642 | 2.852 | 2.723 | 0.1051893 | 0.1101726 | [8 empty] | 6.279437
|  | 细RAP料 | 0-5 |  | 0 | 100 | 100 | 100 | 100 | 100 | 96.77324 | 58.9555 | 32.061 | 23.46735 | 17.42977 | 13.46741 | 11.54989 | 2.829 | 2.765 | 0 | 0
|  | 细RAP料 | 0-8 |  | 0 | 100 | 100 | 100 | 99.70946 | 93.61101 | 62.88366 | 41.73621 | 29.27502 | 22.37401 | 14.33211 | 9.617095 | 6.526482 | 2.76 | 2.7 | 0 | 0
[5 empty] | 级配1 | 100 | 100 | 99.7184 | 90.58151 | 71.52057 | 42.23745 | 31.84148 | 22.8347 | 17.48709 | 12.19286 | 9.206625 | 8.00334
[5 empty] | 级配上限 | 100 | 100 | 100 | 100 | 85 | 68 | 50 | 38 | 28 | 20 | 15 | 8
[5 empty] | 级配中值 | 100 | 100 | 100 | 95 | 76.5 | 53 | 37 | 26.5 | 19 | 13.5 | 10 | 6
[5 empty] | 级配下限 | 100 | 100 | 100 | 90 | 68 | 38 | 24 | 15 | 10 | 7 | 5 | 4
1G | AC-13-1 | 粗集料 | 10-15 | 0.6 | 0.33 | 100 | 100 | 95.73602 | 58.10074 | 8.267556 | 0.4638294 | 0.4556921 | 0.4556921 | 0.4556921 | 0.4556921 | 0.4556921 | 0.4556921 | 2.73 | 2.688 | 0.08791209 | 0.08928571 | 2.71 | 0.4 | 0.82144 | 0.7146924 | 2.53922 | 2.71 | 4.8 | 4.580153 |  | 2.767387
|  | 粗集料 | 5-10 |  | 0.33 | 100 | 100 | 100 | 100 | 96.40181 | 11.04158 | 1.679704 | 1.679704 | 1.679704 | 1.679704 | 1.679704 | 1.473858 | 2.708 | 2.681 | 0.0620384 | 0.06266319 |  |  |  |  | 2.567 | 2.71 | 4.8 | 4.580153 |  | 2.767387
|  | 细集料 | 3-5 |  | 0.25 | 100 | 100 | 100 | 100 | 100 | 97.15662 | 28.24859 | 9.382236 | 6.205427 | 5.390386 | 4.918033 | 4.29749 | 2.773 | 2.629 | 0.0605842 | 0.06390262 |  |  |  |  | 2.566 | 2.71 | 4.8 | 4.580153 |  | 2.767387
|  | 细集料 | 0-3 |  | 0.09 | 100 | 100 | 100 | 100 | 100 | 100 | 94.58545 | 49.55708 | 28.93401 | 16.82094 | 9.216682 | 6.300388 | 2.679 | 2.679 | 0 | 0
|  | 矿粉 | \ |  | 0 | 100 | 100 | 100 | 100 | 100 | 100 | 100 | 100 | 100 | 97.4 | 90.2 | 78.2 | 2.679 | 2.679 | 0.008958567 | 0.008958567
|  | 粗RAP料 | 0-15 | 0.4 | 1 | 100 | 100 | 99.38762 | 96.09989 | 86.53171 | 64.99984 | 50.51884 | 35.57268 | 26.05374 | 17.39111 | 11.02243 | 8.828526 | 2.72 | 2.65 | 0.2205882 | 0.2264151 | [8 empty] | 5.081531
|  | 细RAP料 | 0-10 |  | 0 | 100 | 100 | 100 | 99.02444 | 96.35364 | 69.66991 | 50.00093 | 36.33121 | 28.75266 | 23.42179 | 19.96228 | 18.20642 | 2.852 | 2.723 | 0 | 0
|  | 细RAP料 | 0-5 |  | 0 | 100 | 100 | 100 | 100 | 100 | 96.77324 | 58.9555 | 32.061 | 23.46735 | 17.42977 | 13.46741 | 11.54989 | 2.829 | 2.765 | 0 | 0
|  | 细RAP料 | 0-8 |  | 0 | 100 | 100 | 100 | 99.70946 | 93.61101 | 62.88366 | 41.73621 | 29.27502 | 22.37401 | 14.33211 | 9.617095 | 6.526482 | 2.76 | 2.7 | 0 | 0
[5 empty] | 级配1 | 100 | 100 | 98.91078 | 90.1439 | 75.73722 | 48.2515 | 29.97525 | 18.7353 | 13.33755 | 9.096139 | 6.067187 | 4.898306
[5 empty] | 级配上限 | 100 | 100 | 100 | 100 | 85 | 68 | 50 | 38 | 28 | 20 | 15 | 8
[5 empty] | 级配中值 | 100 | 100 | 100 | 95 | 76.5 | 53 | 37 | 26.5 | 19 | 13.5 | 10 | 6
[5 empty] | 级配下限 | 100 | 100 | 100 | 90 | 68 | 38 | 24 | 15 | 10 | 7 | 5 | 4
1G | AC-13-2 | 粗集料 | 10-15 | 0.6 | 0.25 | 100 | 100 | 95.73602 | 58.10074 | 8.267556 | 0.4638294 | 0.4556921 | 0.4556921 | 0.4556921 | 0.4556921 | 0.4556921 | 0.4556921 | 2.73 | 2.688 | 0.1098901 | 0.1116071 | 2.69 | 0.4 | 0.82144 | 0.7146924 | 2.559 | 2.71 | 4.8 | 4.580153 |  | 2.767387
|  | 粗集料 | 5-10 |  | 0.33 | 100 | 100 | 100 | 100 | 96.40181 | 11.04158 | 1.679704 | 1.679704 | 1.679704 | 1.679704 | 1.679704 | 1.473858 | 2.708 | 2.681 | 0.07533235 | 0.07609101 |  |  |  |  | 2.558 | 2.71 | 4.8 | 4.580153 |  | 2.767387
|  | 细集料 | 3-5 |  | 0.25 | 100 | 100 | 100 | 100 | 100 | 97.15662 | 28.24859 | 9.382236 | 6.205427 | 5.390386 | 4.918033 | 4.29749 | 2.773 | 2.629 | 0.03461955 | 0.03651579
|  | 细集料 | 0-3 |  | 0.14 | 100 | 100 | 100 | 100 | 100 | 100 | 94.58545 | 49.55708 | 28.93401 | 16.82094 | 9.216682 | 6.300388 | 2.679 | 2.679 | 0 | 0
|  | 矿粉 | \ |  | 0.03 | 100 | 100 | 100 | 100 | 100 | 100 | 100 | 100 | 100 | 97.4 | 90.2 | 78.2 | 2.679 | 2.679 | 0 | 0
|  | 粗RAP料 | 0-15 | 0.4 | 1 | 100 | 100 | 99.38762 | 96.09989 | 86.53171 | 64.99984 | 50.51884 | 35.57268 | 26.05374 | 17.39111 | 11.02243 | 8.828526 | 2.72 | 2.65 | 0.1411765 | 0.1449057 | [8 empty] | 5.081531
|  | 细RAP料 | 0-10 |  | 0 | 100 | 100 | 100 | 99.02444 | 96.35364 | 69.66991 | 50.00093 | 36.33121 | 28.75266 | 23.42179 | 19.96228 | 18.20642 | 2.852 | 2.723 | 0.07573633 | 0.07932427
|  | 细RAP料 | 0-5 |  | 0 | 100 | 100 | 100 | 100 | 100 | 96.77324 | 58.9555 | 32.061 | 23.46735 | 17.42977 | 13.46741 | 11.54989 | 2.829 | 2.765 | 0 | 0
|  | 细RAP料 | 0-8 |  | 0 | 100 | 100 | 100 | 99.70946 | 93.61101 | 62.88366 | 41.73621 | 29.27502 | 22.37401 | 14.33211 | 9.617095 | 6.526482 | 2.76 | 2.7 | 0 | 0
[5 empty] | 级配1 | 100 | 100 | 99.11545 | 92.15507 | 80.14038 | 53.02924 | 34.59094 | 22.00014 | 15.9837 | 11.33209 | 7.945414 | 6.473044
[5 empty] | 级配上限 | 100 | 100 | 100 | 100 | 85 | 68 | 50 | 38 | 28 | 20 | 15 | 8
[5 empty] | 级配中值 | 100 | 100 | 100 | 95 | 76.5 | 53 | 37 | 26.5 | 19 | 13.5 | 10 | 6
[5 empty] | 级配下限 | 100 | 100 | 100 | 90 | 68 | 38 | 24 | 15 | 10 | 7 | 5 | 4
1H | AC-13 | 粗集料 | 10-15 | 0.45 | 0.5 | 100 | 100 | 100 | 91.43729 | 22.98421 | 0.348975 | 0.348975 | 0.348975 | 0.348975 | 0.348975 | 0.348975 | 0.348975 | 2.73 | 2.688 | 0.08241758 | 0.08370536 | 2.78 | 0.4 | 0.82144 | 0.7146924 | 2.558843 | 2.68 | 4.8 | 4.580153 |  | 4.8
|  | 粗集料 | 5-10 |  | 0.33 | 100 | 100 | 100 | 100 | 92.5 | 7.4 | 0.36 | 0.36 | 0.36 | 0.36 | 0.36 | 0.36 | 2.708 | 2.681 | 0.05483752 | 0.05538978
|  | 细集料 | 3-5 |  | 0.17 | 100 | 100 | 100 | 100 | 100 | 99.9 | 83.5 | 56.8 | 39.9 | 20.6 | 10.9 | 8.1 | 2.773 | 2.629 | 0.02758745 | 0.02909852
|  | 细集料 | 0-3 |  | 0 | 100 | 100 | 100 | 100 | 100 | 100 | 94.58545 | 49.55708 | 28.93401 | 16.82094 | 9.216682 | 6.300388 | 2.679 | 2.679 | 0 | 0
|  | 矿粉 | \ |  | 0 | 100 | 100 | 100 | 100 | 100 | 100 | 100 | 100 | 100 | 97.4 | 90.2 | 78.2 | 2.679 | 2.679 | 0 | 0
|  | 粗RAP料 | 0-15 | 0.55 | 1 | 100 | 100 | 100 | 99.62017 | 92.35773 | 64.67485 | 46.32993 | 32.97776 | 25.04789 | 19.22233 | 14.74817 | 12.79058 | 2.72 | 2.65 | 0.1654412 | 0.1698113
|  | 细RAP料 | 0-10 |  | 0 | 100 | 100 | 100 | 99.02444 | 96.35364 | 69.66991 | 50.00093 | 36.33121 | 28.75266 | 23.42179 | 19.96228 | 18.20642 | 2.852 | 2.723 | 0 | 0 | [8 empty] | 4.791298
|  | 细RAP料 | 0-5 |  | 0 | 100 | 100 | 100 | 100 | 100 | 96.77324 | 58.9555 | 32.061 | 23.46735 | 17.42977 | 13.46741 | 11.54989 | 2.829 | 2.765 | 0 | 0
|  | 细RAP料 | 0-8 |  | 0 | 100 | 100 | 100 | 99.70946 | 93.61101 | 62.88366 | 41.73621 | 29.27502 | 22.37401 | 14.33211 | 9.617095 | 6.526482 | 2.76 | 2.7 | 0 | 0
[5 empty] | 级配1 | 100 | 100 | 100 | 97.86448 | 77.35445 | 44.39093 | 32.00119 | 22.61495 | 16.96067 | 12.28016 | 9.077321 | 7.786447
[5 empty] | 级配上限 | 100 | 100 | 100 | 100 | 85 | 68 | 50 | 38 | 28 | 20 | 15 | 8
[5 empty] | 级配中值 | 100 | 100 | 100 | 95 | 76.5 | 53 | 37 | 26.5 | 19 | 13.5 | 10 | 6
[5 empty] | 级配下限 | 100 | 100 | 100 | 90 | 68 | 38 | 24 | 15 | 10 | 7 | 5 | 4
1I | AC-13 | 粗集料 | 10-15 | 0.5 | 0.3 | 100 | 100 | 100 | 91.43729 | 22.98421 | 0.348975 | 0.348975 | 0.348975 | 0.348975 | 0.348975 | 0.348975 | 0.348975 | 2.73 | 2.688 | 0.05494505 | 0.05580357 | 2.749167 | 0.4 | 0.82144 | 0.7146924 | 2.53922 | 2.675617 | 4.8 | 4.580153 |  | 2.388321
|  | 粗集料 | 5-10 |  | 0.5 | 100 | 100 | 100 | 100 | 92.5 | 7.4 | 0.36 | 0.36 | 0.36 | 0.36 | 0.36 | 0.36 | 2.708 | 2.681 | 0.09231905 | 0.09324879
|  | 细集料 | 3-5 |  | 0.2 | 100 | 100 | 100 | 100 | 100 | 99.9 | 83.5 | 56.8 | 39.9 | 20.6 | 10.9 | 8.1 | 2.773 | 2.629 | 0.03606203 | 0.03803728
|  | 细集料 | 0-3 |  | 0 | 100 | 100 | 100 | 100 | 100 | 100 | 94.58545 | 49.55708 | 28.93401 | 16.82094 | 9.216682 | 6.300388 | 2.679 | 2.679 | 0 | 0
|  | 矿粉 | \ |  | 0 | 100 | 100 | 100 | 100 | 100 | 100 | 100 | 100 | 100 | 97.4 | 90.2 | 78.2 | 2.679 | 2.679 | 0 | 0
|  | 粗RAP料 | 0-15 | 0.5 | 0.6 | 100 | 100 | 98.81583 | 94.83911 | 73.41519 | 42.67524 | 29.02917 | 20.94195 | 16.02175 | 12.08136 | 9.513852 | 8.536976 | 2.72 | 2.65 | 0.1102941 | 0.1132075 | [8 empty] | 3.614424
|  | 细RAP料 | 0-10 |  | 0.4 | 100 | 100 | 100 | 100 | 100 | 88.65761 | 72.10187 | 54.17665 | 41.60048 | 30.70132 | 22.96282 | 20.06458 | 2.852 | 2.723 | 0.07012623 | 0.0734484 | [8 empty] | 6.636757
|  | 细RAP料 | 0-5 |  | 0 | 100 | 100 | 100 | 100 | 100 | 96.77324 | 58.9555 | 32.061 | 23.46735 | 17.42977 | 13.46741 | 11.54989 | 2.829 | 2.765 | 0 | 0
|  | 细RAP料 | 0-8 |  | 0 | 100 | 100 | 100 | 99.70946 | 93.61101 | 62.88366 | 41.73621 | 29.27502 | 22.37401 | 14.33211 | 9.617095 | 6.526482 | 2.76 | 2.7 | 0 | 0
[5 empty] | 级配1 | 100 | 100 | 99.64475 | 97.16733 | 78.59719 | 42.42644 | 31.62147 | 22.94026 | 17.25897 | 11.96702 | 8.679065 | 7.526356
[5 empty] | 级配上限 | 100 | 100 | 100 | 100 | 85 | 68 | 50 | 38 | 28 | 20 | 15 | 8
[5 empty] | 级配中值 | 100 | 100 | 100 | 95 | 76.5 | 53 | 37 | 26.5 | 19 | 13.5 | 10 | 6
[5 empty] | 级配下限 | 100 | 100 | 100 | 90 | 68 | 38 | 24 | 15 | 10 | 7 | 5 | 4
1J | AC-20 | 粗集料 | 10-20 | 0.5 | 0.64 | 100 | 93.5 | 66.4 | 28.4 | 1.7 | 0.8 | 0.8 | 0.8 | 0.8 | 0.8 | 0.8 | 0.8 | 2.73 | 2.688 | 0.1172161 | 0.1190476 | 2.765953 | 0.4 | 0.82144 | 0.7146924 | 2.571701 | 2.684068 | 4.2 | 4.03071 |  | 1.486088
|  | 粗集料 | 5-10 |  | 0.16 | 100 | 100 | 100 | 100 | 92.5 | 7.4 | 0.36 | 0.36 | 0.36 | 0.36 | 0.36 | 0.36 | 2.708 | 2.681 | 0.0295421 | 0.02983961
|  | 细集料 | 3-5 |  | 0.2 | 100 | 100 | 100 | 100 | 100 | 99.9 | 83.5 | 56.8 | 39.9 | 20.6 | 10.9 | 8.1 | 2.773 | 2.629 | 0.03606203 | 0.03803728
|  | 细集料 | 0-3 |  | 0 | 100 | 100 | 100 | 100 | 100 | 100 | 94.58545 | 49.55708 | 28.93401 | 16.82094 | 9.216682 | 6.300388 | 2.679 | 2.679 | 0 | 0
|  | 矿粉 | \ |  | 0 | 100 | 100 | 100 | 100 | 100 | 100 | 100 | 100 | 100 | 97.4 | 90.2 | 78.2 | 2.679 | 2.679 | 0 | 0
|  | 粗RAP料 | 0-15 | 0.5 | 0.4 | 100 | 100 | 98.8278 | 86.64872 | 48.30634 | 31.87489 | 25.70502 | 20.30461 | 15.80646 | 10.76702 | 7.169199 | 6.031207 | 2.72 | 2.65 | 0.07352941 | 0.0754717 | [8 empty] | 3.614424
|  | 细RAP料 | 0-10 |  | 0.6 | 100 | 100 | 100 | 100 | 94.65893 | 53.59518 | 37.49667 | 27.99213 | 22.15296 | 16.27921 | 12.07127 | 10.61869 | 2.852 | 2.723 | 0.1051893 | 0.1101726 | [8 empty] | 6.636757
|  | 细RAP料 | 0-5 |  | 0 | 100 | 100 | 100 | 100 | 100 | 96.77324 | 58.9555 | 32.061 | 23.46735 | 17.42977 | 13.46741 | 11.54989 | 2.829 | 2.765 | 0 | 0
|  | 细RAP料 | 0-8 |  | 0 | 100 | 100 | 100 | 99.70946 | 93.61101 | 62.88366 | 41.73621 | 29.27502 | 22.37401 | 14.33211 | 9.617095 | 6.526482 | 2.76 | 2.7 | 0 | 0
[5 empty] | 级配1 | 100 | 97.92 | 89.01356 | 74.41774 | 56.00295 | 33.29153 | 25.02481 | 18.42336 | 14.08198 | 9.381967 | 6.430022 | 5.486649
[5 empty] | 级配上限 | 100 | 100 | 100 | 100 | 85 | 68 | 50 | 38 | 28 | 20 | 15 | 8
[5 empty] | 级配中值 | 100 | 100 | 100 | 95 | 76.5 | 53 | 37 | 26.5 | 19 | 13.5 | 10 | 6
[5 empty] | 级配下限 | 100 | 100 | 100 | 90 | 68 | 38 | 24 | 15 | 10 | 7 | 5 | 4
1K | AC-10 | 粗集料 | 5-10 | 0.6 | 0.5 | 100 | 100 | 100 | 100 | 86.63687 | 7.585059 | 1.105958 | 0.7242649 | 0.6837106 | 0.6837106 | 0.6837106 | 0.6837106 | 2.73 | 2.688 | 0.1098901 | 0.1116071 | 2.68 | 0.4 | 0.82144 | 0.7146924 | 2.53922 | 2.64 | 5 | 4.761905 |  | 3.036851
|  | 粗集料 | 3-5 |  | 0.41 | 100 | 100 | 100 | 100 | 100 | 72.01516 | 20.28606 | 12.59691 | 10.53614 | 8.88743 | 7.258154 | 6.17778 | 2.708 | 2.681 | 0.09084195 | 0.09175681
|  | 粗集料 | 0-3 |  | 0.09 | 100 | 100 | 100 | 100 | 100 | 98.11194 | 92.53613 | 74.52142 | 58.89479 | 42.39464 | 23.46691 | 16.0993 | 2.773 | 2.629 | 0.01947349 | 0.02054013
|  | 细集料 | 0-3 |  | 0 | 100 | 100 | 100 | 100 | 100 | 99.53586 | 80.92057 | 52.36126 | 35.17796 | 20.74221 | 9.944662 | 6.60125 | 2.679 | 2.679 | 0 | 0
|  | 矿粉 | \ |  | 0 | 100 | 100 | 100 | 100 | 100 | 100 | 100 | 100 | 100 | 97.4 | 90.2 | 78.2 | 2.679 | 2.679 | 0 | 0
|  | 粗RAP料 | 0-10 | 0.4 | 1 | 100 | 100 | 100 | 100 | 98.17791 | 73.82169 | 47.23961 | 31.9814 | 25.11573 | 19.86647 | 15.31946 | 13.44749 | 2.72 | 2.65 | 0.2205882 | 0.2264151 | [8 empty] | 4.907873
|  | 细RAP料 | 0-5 |  | 0 | 100 | 100 | 100 | 100 | 100 | 99.84656 | 93.88723 | 68.3639 | 50.98004 | 33.53034 | 22.23925 | 18.42844 | 2.852 | 2.723 | 0 | 0
|  | 细RAP料 | 0-5 |  | 0 | 100 | 100 | 100 | 100 | 100 | 96.77324 | 58.9555 | 32.061 | 23.46735 | 17.42977 | 13.46741 | 11.54989 | 2.829 | 2.765 | 0 | 0
|  | 细RAP料 | 0-8 |  | 0 | 100 | 100 | 100 | 99.70946 | 93.61101 | 62.88366 | 41.73621 | 29.27502 | 22.37401 | 14.33211 | 9.617095 | 6.526482 | 2.76 | 2.7 | 0 | 0
[5 empty] | 级配1 | 100 | 100 | 100 | 100 | 95.26223 | 54.81797 | 29.21495 | 20.13284 | 16.02362 | 12.62732 | 9.385616 | 7.973206
[5 empty] | 级配上限 | 100 | 100 | 100 | 100 | 100 | 75 | 58 | 44 | 32 | 23 | 16 | 8
[5 empty] | 级配中值 | 100 | 100 | 100 | 100 | 95 | 60 | 44 | 32 | 22.5 | 16 | 11 | 6
[5 empty] | 级配下限 | 100 | 100 | 100 | 100 | 90 | 45 | 30 | 20 | 13 | 9 | 6 | 4
1L | AC-13-1 | 粗集料 | 10-15 | 0.5 | 0.5 | 100 | 100 | 100 | 93.4 | 21.7 | 0.5 | 0.4 | 0.4 | 0.4 | 0.4 | 0.4 | 0.4 | 2.73 | 2.688 | 0.09157509 | 0.09300595 | 2.725894 | 0.4 | 0.82144 | 0.7146924 | 2.560846 | 2.661898 | 4.8 | 4.580153 |  | 2.937464
|  | 粗集料 | 5-10 |  | 0.3 | 100 | 100 | 100 | 100 | 92.5 | 7.4 | 0.36 | 0.36 | 0.36 | 0.36 | 0.36 | 0.36 | 2.708 | 2.681 | 0.05539143 | 0.05594927
|  | 细集料 | 0-5 |  | 0.2 | 100 | 100 | 100 | 100 | 100 | 99.9 | 83.5 | 56.8 | 39.9 | 20.6 | 10.9 | 8.1 | 2.773 | 2.629 | 0.03606203 | 0.03803728
|  | 细集料 | 0-3 |  | 0 | 100 | 100 | 100 | 100 | 100 | 99.53586 | 80.92057 | 52.36126 | 35.17796 | 20.74221 | 9.944662 | 6.60125 | 2.679 | 2.679 | 0 | 0
|  | 矿粉 | \ |  | 0 | 100 | 100 | 100 | 100 | 100 | 100 | 100 | 100 | 100 | 97.4 | 90.2 | 78.2 | 2.679 | 2.679 | 0 | 0
|  | 粗RAP料 | 0-15 | 0.5 | 1 | 100 | 100 | 100 | 100 | 90.74019 | 61.52566 | 45.3233 | 29.58702 | 22.91375 | 17.49964 | 13.97219 | 12.43979 | 2.72 | 2.65 | 0.1838235 | 0.1886792 | [8 empty] | 3.725072
|  | 细RAP料 | 0-5 |  | 0 | 100 | 100 | 100 | 100 | 100 | 99.84656 | 93.88723 | 68.3639 | 50.98004 | 33.53034 | 22.23925 | 18.42844 | 2.852 | 2.723 | 0 | 0
|  | 细RAP料 | 0-5 |  | 0 | 100 | 100 | 100 | 100 | 100 | 96.77324 | 58.9555 | 32.061 | 23.46735 | 17.42977 | 13.46741 | 11.54989 | 2.829 | 2.765 | 0 | 0
|  | 细RAP料 | 0-8 |  | 0 | 100 | 100 | 100 | 99.70946 | 93.61101 | 62.88366 | 41.73621 | 29.27502 | 22.37401 | 14.33211 | 9.617095 | 6.526482 | 2.76 | 2.7 | 0 | 0
[5 empty] | 级配1 | 100 | 100 | 100 | 98.35 | 74.6701 | 41.98783 | 31.16565 | 20.62751 | 15.60088 | 10.96382 | 8.230093 | 7.183896
[5 empty] | 级配上限 | 100 | 100 | 100 | 100 | 85 | 68 | 50 | 38 | 28 | 20 | 15 | 8
[5 empty] | 级配中值 | 100 | 100 | 100 | 95 | 76.5 | 53 | 37 | 26.5 | 19 | 13.5 | 10 | 6
[5 empty] | 级配下限 | 100 | 100 | 100 | 90 | 68 | 38 | 24 | 15 | 10 | 7 | 5 | 4
1L | AC-13-2 | 粗集料 | 10-15 | 0.4 | 0.5 | 100 | 100 | 100 | 93.4 | 21.7 | 0.5 | 0.4 | 0.4 | 0.4 | 0.4 | 0.4 | 0.4 | 2.73 | 2.688 | 0.07326007 | 0.07440476 | 3.404356 | 0.4 | 0.82144 | 0.7146924 | 2.608212 | 2.67 | 4.8 | 4.580153 |  | 2.564957
|  | 粗集料 | 5-10 |  | 0.375 | 100 | 100 | 100 | 100 | 92.5 | 7.4 | 0.36 | 0.36 | 0.36 | 0.36 | 0.36 | 0.36 | 2.708 | 2.681 | 0.05539143 | 0.05594927
|  | 细集料 | 0-5 |  | 0.125 | 100 | 100 | 100 | 100 | 100 | 99.9 | 83.5 | 56.8 | 39.9 | 20.6 | 10.9 | 8.1 | 2.773 | 2.629 | 0.01803101 | 0.01901864
|  | 细集料 | 0-3 |  | 0 | 100 | 100 | 100 | 100 | 100 | 99.53586 | 80.92057 | 52.36126 | 35.17796 | 20.74221 | 9.944662 | 6.60125 | 2.679 | 2.679 | 0 | 0
|  | 矿粉 | \ |  | 0 | 100 | 100 | 100 | 100 | 100 | 100 | 100 | 100 | 100 | 97.4 | 90.2 | 78.2 | 2.679 | 2.679 | 0 | 0
|  | 粗RAP料 | 0-15 | 0.6 | 1 | 100 | 100 | 100 | 100 | 90.74019 | 61.52566 | 45.3233 | 29.58702 | 22.91375 | 17.49964 | 13.97219 | 12.43979 | 2.72 | 2.65 | 0.1470588 | 0.1509434 | [8 empty] | 3.725072
|  | 细RAP料 | 0-5 |  | 0 | 100 | 100 | 100 | 100 | 100 | 99.84656 | 93.88723 | 68.3639 | 50.98004 | 33.53034 | 22.23925 | 18.42844 | 2.852 | 2.723 | 0 | 0
|  | 细RAP料 | 0-5 |  | 0 | 100 | 100 | 100 | 100 | 100 | 96.77324 | 58.9555 | 32.061 | 23.46735 | 17.42977 | 13.46741 | 11.54989 | 2.829 | 2.765 | 0 | 0
|  | 细RAP料 | 0-8 |  | 0 | 100 | 100 | 100 | 99.70946 | 93.61101 | 62.88366 | 41.73621 | 29.27502 | 22.37401 | 14.33211 | 9.617095 | 6.526482 | 2.76 | 2.7 | 0 | 0
[5 empty] | 级配1 | 100 | 100 | 100 | 98.68 | 77.65912 | 43.12039 | 31.50298 | 20.72621 | 15.87725 | 11.66379 | 9.062312 | 8.002876
[5 empty] | 级配上限 | 100 | 100 | 100 | 100 | 85 | 68 | 50 | 38 | 28 | 20 | 15 | 8
[5 empty] | 级配中值 | 100 | 100 | 100 | 95 | 76.5 | 53 | 37 | 26.5 | 19 | 13.5 | 10 | 6
[5 empty] | 级配下限 | 100 | 100 | 100 | 90 | 68 | 38 | 24 | 15 | 10 | 7 | 5 | 4
1M | AC-13 | 粗集料 | 10-15 | 0.5 | 0.48 | 100 | 100 | 100 | 93.4 | 21.7 | 0.5 | 0.4 | 0.4 | 0.4 | 0.4 | 0.4 | 0.4 | 2.73 | 2.688 | 0.08791209 | 0.08928571 | 2.767138 | 0.4 | 0.82144 | 0.7146924 | 2.559894 | 2.680834 | 4.8 | 4.580153 |  | 2.063958
|  | 粗集料 | 5-10 |  | 0.2 | 100 | 100 | 100 | 100 | 92.5 | 7.4 | 0.36 | 0.36 | 0.36 | 0.36 | 0.36 | 0.36 | 2.708 | 2.681 | 0.03692762 | 0.03729952
|  | 细集料 | 0-5 |  | 0.3 | 100 | 100 | 100 | 100 | 100 | 99.9 | 83.5 | 56.8 | 39.9 | 20.6 | 10.9 | 8.1 | 2.773 | 2.629 | 0.05409304 | 0.05705591
|  | 细集料 | 0-3 |  | 0 | 100 | 100 | 100 | 100 | 100 | 99.53586 | 80.92057 | 52.36126 | 35.17796 | 20.74221 | 9.944662 | 6.60125 | 2.679 | 2.679 | 0 | 0
|  | 矿粉 | \ |  | 0.02 | 100 | 100 | 100 | 100 | 100 | 100 | 100 | 100 | 100 | 97.4 | 90.2 | 78.2 | 2.679 | 2.679 | 0.003732736 | 0.003732736
|  | 粗RAP料 | 10-15 | 0.5 | 0.4 | 100 | 100 | 100 | 77.32765 | 42.6869 | 22.37163 | 17.18741 | 12.00092 | 8.873538 | 6.376686 | 4.519538 | 3.765946 | 2.72 | 2.65 | 0.07352941 | 0.0754717 | [8 empty] | 3.725072
|  | 细RAP料 | 0-10 |  | 0.6 | 100 | 100 | 100 | 100 | 99.71065 | 55.88245 | 36.01767 | 24.33644 | 18.42414 | 13.61793 | 10.18994 | 8.56316 | 2.852 | 2.723 | 0.1051893 | 0.1101726 | [8 empty] | 6.636757
|  | 细RAP料 | 0-5 |  | 0 | 100 | 100 | 100 | 100 | 100 | 96.77324 | 58.9555 | 32.061 | 23.46735 | 17.42977 | 13.46741 | 11.54989 | 2.829 | 2.765 | 0 | 0
|  | 细RAP料 | 0-8 |  | 0 | 100 | 100 | 100 | 99.70946 | 93.61101 | 62.88366 | 41.73621 | 29.27502 | 22.37401 | 14.33211 | 9.617095 | 6.526482 | 2.76 | 2.7 | 0 | 0
[5 empty] | 级配1 | 100 | 100 | 100 | 93.88153 | 68.90857 | 38.08406 | 27.89978 | 19.35312 | 14.41895 | 9.556717 | 6.62989 | 5.451137
[5 empty] | 级配上限 | 100 | 100 | 100 | 100 | 85 | 68 | 50 | 38 | 28 | 20 | 15 | 8
[5 empty] | 级配中值 | 100 | 100 | 100 | 95 | 76.5 | 53 | 37 | 26.5 | 19 | 13.5 | 10 | 6
[5 empty] | 级配下限 | 100 | 100 | 100 | 90 | 68 | 38 | 24 | 15 | 10 | 7 | 5 | 4
1N | AC-13 | 粗集料 | 10-15 | 0.5 | 0.4 | 100 | 100 | 100 | 91.43729 | 22.98421 | 0.348975 | 0.348975 | 0.348975 | 0.348975 | 0.348975 | 0.348975 | 0.348975 | 2.73 | 2.688 | 0.07326007 | 0.07440476 | 2.726768 | 0.4 | 0.82144 | 0.7146924 | 2.528 | 2.659426 | 4.8 | 4.580153 |  | 3.098188
|  | 粗集料 | 5-10 |  | 0.28 | 100 | 100 | 100 | 100 | 92.5 | 7.4 | 0.36 | 0.36 | 0.36 | 0.36 | 0.36 | 0.36 | 2.708 | 2.681 | 0.05169867 | 0.05221932 |  |  |  |  | 2.522 | 2.659426 | 4.8 | 4.580153 |  | 3.098188
|  | 细集料 | 0-5 |  | 0.28 | 100 | 100 | 100 | 100 | 100 | 99.9 | 83.5 | 56.8 | 39.9 | 20.6 | 10.9 | 8.1 | 2.773 | 2.629 | 0.05048684 | 0.05325219
|  | 细集料 | 0-3 |  | 0 | 100 | 100 | 100 | 100 | 100 | 99.53586 | 80.92057 | 52.36126 | 35.17796 | 20.74221 | 9.944662 | 6.60125 | 2.679 | 2.679 | 0 | 0
|  | 矿粉 | \ |  | 0.04 | 100 | 100 | 100 | 100 | 100 | 100 | 100 | 100 | 100 | 97.4 | 90.2 | 78.2 | 2.679 | 2.679 | 0.007465472 | 0.007465472
|  | 粗RAP料 | 0-15 | 0.5 | 1 | 100 | 100 | 100 | 98.48523 | 89.13685 | 45.15812 | 27.3773 | 19.78485 | 15.80513 | 11.8304 | 9.200454 | 8.033274 | 2.72 | 2.65 | 0.1838235 | 0.1886792 | [8 empty] | 3.403623
|  | 细RAP料 | 0-10 |  | 0 | 100 | 100 | 100 | 100 | 99.71065 | 55.88245 | 36.01767 | 24.33644 | 18.42414 | 13.61793 | 10.18994 | 8.56316 | 2.852 | 2.723 | 0 | 0
|  | 细RAP料 | 0-5 |  | 0 | 100 | 100 | 100 | 100 | 100 | 96.77324 | 58.9555 | 32.061 | 23.46735 | 17.42977 | 13.46741 | 11.54989 | 2.829 | 2.765 | 0 | 0
|  | 细RAP料 | 0-8 |  | 0 | 100 | 100 | 100 | 99.70946 | 93.61101 | 62.88366 | 41.73621 | 29.27502 | 22.37401 | 14.33211 | 9.617095 | 6.526482 | 2.76 | 2.7 | 0 | 0
[5 empty] | 级配1 | 100 | 100 | 100 | 97.53007 | 78.11527 | 39.67086 | 27.49884 | 19.96462 | 15.60876 | 10.8674 | 8.050422 | 6.834832
[5 empty] | 级配上限 | 100 | 100 | 100 | 100 | 85 | 68 | 50 | 38 | 28 | 20 | 15 | 8
[5 empty] | 级配中值 | 100 | 100 | 100 | 95 | 76.5 | 53 | 37 | 26.5 | 19 | 13.5 | 10 | 6
[5 empty] | 级配下限 | 100 | 100 | 100 | 90 | 68 | 38 | 24 | 15 | 10 | 7 | 5 | 4
1O | AC-13 | 粗集料 | 10-15 | 0.3 | 0.5 | 100 | 100 | 97.91006 | 92.81128 | 31.34768 | 1.275111 | 1.135886 | 1.123392 | 1.117145 | 1.106698 | 1.058453 | 0.9609663 | 2.73 | 2.688 | 0.05494505 | 0.05580357 | 2.76 | 0.4 | 0.82144 | 0.7146924 | 2.61 | 2.69 | 4.8 | 4.580153 |  | 2.069159
|  | 粗集料 | 5-10 |  | 0.34 | 100 | 100 | 100 | 100 | 99.40833 | 15.19597 | 3.201457 | 3.086119 | 3.028527 | 2.973797 | 2.776054 | 2.55852 | 2.708 | 2.681 | 0.03766617 | 0.03804551
|  | 细集料 | 0-5 |  | 0.16 | 100 | 100 | 100 | 100 | 100 | 99.9 | 83.5 | 56.8 | 39.9 | 20.6 | 10.9 | 8.1 | 2.773 | 2.629 | 0.01730977 | 0.01825789
|  | 细集料 | 0-3 |  | 0 | 100 | 100 | 100 | 100 | 100 | 99.53586 | 80.92057 | 52.36126 | 35.17796 | 20.74221 | 9.944662 | 6.60125 | 2.679 | 2.679 | 0 | 0
|  | 矿粉 | \ |  | 0 | 100 | 100 | 100 | 100 | 100 | 100 | 100 | 100 | 100 | 97.4 | 90.2 | 78.2 | 2.679 | 2.679 | 0 | 0
|  | 粗RAP料 | 10-15 | 0.7 | 0.64 | 100 | 100 | 100 | 98.69869 | 79.71364 | 34.51312 | 22.75899 | 16.17125 | 12.87774 | 10.15353 | 7.701803 | 6.734971 | 2.72 | 2.65 | 0.07058824 | 0.07245283 | [8 empty] | 3.09012
|  | 细RAP料 | 0-10 |  | 0.36 | 100 | 100 | 100 | 100 | 99.66183 | 70.97571 | 48.71158 | 34.08071 | 27.02062 | 21.20481 | 16.16438 | 14.21913 | 2.852 | 2.723 | 0.03786816 | 0.03966214 | [8 empty] | 5.343125
|  | 细RAP料 | 0-5 |  | 0 | 100 | 100 | 100 | 100 | 100 | 96.77324 | 58.9555 | 32.061 | 23.46735 | 17.42977 | 13.46741 | 11.54989 | 2.829 | 2.765 | 0 | 0
|  | 细RAP料 | 0-8 |  | 0 | 100 | 100 | 100 | 99.70946 | 93.61101 | 62.88366 | 41.73621 | 29.27502 | 22.37401 | 14.33211 | 9.617095 | 6.526482 | 2.76 | 2.7 | 0 | 0
[5 empty] | 级配1 | 100 | 100 | 99.68651 | 98.33871 | 80.46829 | 39.88421 | 26.97628 | 19.04275 | 14.97011 | 11.35053 | 8.488957 | 7.394402
[5 empty] | 级配上限 | 100 | 100 | 100 | 100 | 85 | 68 | 50 | 38 | 28 | 20 | 15 | 8
[5 empty] | 级配中值 | 100 | 100 | 100 | 95 | 76.5 | 53 | 37 | 26.5 | 19 | 13.5 | 10 | 6
[5 empty] | 级配下限 | 100 | 100 | 100 | 90 | 68 | 38 | 24 | 15 | 10 | 7 | 5 | 4

## 体积指标
试件来源 | 级配类型 | 试件类型 | 试件名称 | 沥青混合料最大理论相对密度/(g/cm3) | 矿料的合成毛体积相对密度/(g/cm3) | 油石比/% | 沥青用量/% | 实验数据 | [9 empty] | 计算数据 |  |  |  |  | 均值 |  |  |  |  | 60℃动力粘度/Pa·s | 针入度 | 软化点 | 残留延度（10℃）
[8 empty] | 干重/g | 水中重/g | 表干重/g | 高度1/mm | 高度2/mm | 高度3/mm | 高度4/mm | 均值/mm | 稳定度/kN | 流值/mm | 毛体积密度/(g/cm3) | 毛体积相对密度/(g/cm3) | 空隙率/% | 矿料间隙率/% | 沥青饱和度/% | 毛体积密度/(g/cm3) | 毛体积相对密度/(g/cm3) | 空隙率/% | 矿料间隙率/% | 沥青饱和度/%
A | 90# AC-20-1 | 90#1（90#） | 试件1 | 2.573281 | 2.666128 | 4.3 | 4.122723 | 1199.8 | 715.7 | 1205.3 | 64.3 | 63.8 | 64.3 | / | 64.13333 | 14.03 | 3.34 | 2.450572 | 2.443465 | 5.044767 | 12.12996 | 58.41069 | 2.46203 | 2.45489 | 4.600781 | 11.7191 | 60.87413 | 161 | 91 | 44 | 15
A |  | 90#1（90#） | 试件2 | 2.573281 | 2.666128 | 4.3 | 4.122723 | 1205.1 | 718 | 1209.7 | 63.9 | 64.1 | 64 | / | 64 | 12.47 | 2.87 | 2.450885 | 2.443777 | 5.032647 | 12.11874 | 58.47221 | [5 empty] | 161 | 91 | 44 | 15
A |  | 90#1（90#） | 试件3 | 2.573281 | 2.666128 | 4.3 | 4.122723 | 1199.4 | 716.3 | 1202.6 | 63 | 63.4 | 63.1 | / | 63.16667 | 14.58 | 3.88 | 2.466379 | 2.459226 | 4.432279 | 11.56317 | 61.66901 | [5 empty] | 161 | 91 | 44 | 15
A |  | 90#1（90#） | 试件4 | 2.573281 | 2.666128 | 4.3 | 4.122723 | 1199.1 | 715.1 | 1203.6 | 63.7 | 63.4 | 63.5 | / | 63.53333 | 15.7 | 3.93 | 2.454657 | 2.447539 | 4.886472 | 11.98348 | 59.22326 | [5 empty] | 161 | 91 | 44 | 15
A |  | 90#1（90#） | 试件5 | 2.573281 | 2.666128 | 4.3 | 4.122723 | 1199.3 | 719.9 | 1202 | 61.7 | 61.7 | 61.9 | / | 61.76667 | 15.52 | 2.88 | 2.487658 | 2.480444 | 3.607741 | 10.80016 | 66.59549 | [5 empty] | 161 | 91 | 44 | 15
A |  | 90#1（实验室自制） | 试件1 | 2.573281 | 2.666128 | 4.3 | 4.122723 | 1202.2 | 711 | 1210.1 | 65.1 | 65.3 | 65.1 | / | 65.16667 | 13.55 | 2.96 | 2.408736 | 2.40175 | 6.665843 | 13.63008 | 51.09461 | 2.440652 | 2.433574 | 5.429144 | 12.48566 | 56.72933 | 161 | 91 | 44 | 15
A |  | 90#1（实验室自制） | 试件2 | 2.573281 | 2.666128 | 4.3 | 4.122723 | 1196.1 | 712.3 | 1202.7 | 63.9 | 64 | 63.8 | / | 63.9 | 13.15 | 3.27 | 2.439029 | 2.431956 | 5.492019 | 12.54384 | 56.21741 | [5 empty] | 161 | 91 | 44 | 15
A |  | 90#1（实验室自制） | 试件3 | 2.573281 | 2.666128 | 4.3 | 4.122723 | 1198.4 | 711.9 | 1204.3 | 63.8 | 63.9 | 63.7 | / | 63.8 | 16.33 | 4.44 | 2.433794 | 2.426736 | 5.694893 | 12.73158 | 55.26954 | [5 empty] | 161 | 91 | 44 | 15
A |  | 90#1（实验室自制） | 试件4 | 2.573281 | 2.666128 | 4.3 | 4.122723 | 1196.6 | 712.9 | 1200.7 | 63 | 62.7 | 63 | / | 62.9 | 15.78 | 3.05 | 2.453055 | 2.445941 | 4.948569 | 12.04094 | 58.90214 | [5 empty] | 161 | 91 | 44 | 15
A |  | 90#1（实验室自制） | 试件5 | 2.573281 | 2.666128 | 4.3 | 4.122723 | 1196.8 | 715.9 | 1200.7 | 62.2 | 62.2 | 62.2 | / | 62.2 | 16.47 | 4.46 | 2.468647 | 2.461488 | 4.344394 | 11.48185 | 62.16293 | [5 empty] | 161 | 91 | 44 | 15
A |  | 90#1（实验室自制） | 试件6 | 2.573281 | 2.666128 | 4.3 | 4.122723 | 1210.4 | 722.3 | 1214.2 | 63.5 | 63.5 | 63.6 | / | 63.53333 | 17.24 | 2.85 | 2.460663 | 2.453527 | 4.653765 | 11.76813 | 60.45452 | [5 empty] | 161 | 91 | 44 | 15
A | 90# AC-20-2 | 90#2（90#对比） | 试件1 | 2.573281 | 2.666128 | 4.3 | 4.122723 | 1201.5 | 719.1 | 1208.3 | 64 | 64 | 64 | / | 64 | 16.14 | 3.77 | 2.456051 | 2.448928 | 4.832473 | 11.93351 | 59.50501 | 2.484979 | 2.477772 | 3.711567 | 10.89624 | 66.43449 | 161 | 91 | 44 | 15
A |  | 90#2（90#对比） | 试件2 | 2.573281 | 2.666128 | 4.3 | 4.122723 | 1198.5 | 716.2 | 1204.2 | 63 | 63.2 | 63 | / | 63.06667 | 14.1 | 3.42 | 2.455943 | 2.44882 | 4.836661 | 11.93738 | 59.48307 | [5 empty] | 161 | 91 | 44 | 15
A |  | 90#2（90#对比） | 试件3 | 2.573281 | 2.666128 | 4.3 | 4.122723 | 1195.4 | 720.5 | 1200.6 | 62.2 | 62.2 | 62.2 | / | 62.2 | 14.27 | 2.79 | 2.489898 | 2.482677 | 3.520954 | 10.71985 | 67.15482 | [5 empty] | 161 | 91 | 44 | 15
A |  | 90#2（90#对比） | 试件4 | 2.573281 | 2.666128 | 4.3 | 4.122723 | 1208.5 | 729.4 | 1210.8 | 61 | 61 | 61 | / | 61 | 16.79 | 5.71 | 2.510386 | 2.503106 | 2.727064 | 9.985196 | 72.68893 | [5 empty] | 161 | 91 | 44 | 15
A |  | 90#2（90#对比） | 试件5 | 2.573281 | 2.666128 | 4.3 | 4.122723 | 1195 | 722.5 | 1198.1 | 61 | 61 | 61 | / | 61 | 16.05 | 4.54 | 2.512616 | 2.505329 | 2.640684 | 9.905261 | 73.3406 | [5 empty] | 161 | 91 | 44 | 15
A |  | 90#2（90#对比） | 试件6 | 2.573281 | 2.666128 | 4.3 | 4.122723 | 1201.3 | 725.4 | 1205.2 | 61.4 | 61.1 | 61.8 | / | 61.43333 | 16.58 | 5.18 | 2.503752 | 2.496491 | 2.984151 | 10.2231 | 70.80973 | [5 empty] | 161 | 91 | 44 | 15
B | AC-20 | 方案一90# | 试件1 | 2.544 | 2.65409 | 4.2 | 4.03071 | 1233.5 | 730.9 | 1235.7 | 64.67 | 64.3 | 64.58 | 64.26 | 64.4525 | 16.88 | 2.14 | 2.443542 | 2.436456 | 4.227369 | 11.90017 | 64.47639 | 2.439439 | 2.432364 | 4.388192 | 12.04811 | 63.59509 | 161 | 91 | 44 | 15
B |  | 方案一90# | 试件2 | 2.544 | 2.65409 | 4.2 | 4.03071 | 1220.7 | 721.3 | 1221.9 | 63.56 | 63.55 | 63.41 | 63.6 | 63.53 | 15.6 | 2.65 | 2.438474 | 2.431402 | 4.426012 | 12.0829 | 63.36961 | [5 empty] | 161 | 91 | 44 | 15
B |  | 方案一90# | 试件3 | 2.544 | 2.65409 | 4.2 | 4.03071 | 1221 | 723.5 | 1222.6 | 63.79 | 63.49 | 63.76 | 63.49 | 63.6325 | 17.02 | 2.47 | 2.446404 | 2.439309 | 4.115214 | 11.797 | 65.11643 | [5 empty] | 161 | 91 | 44 | 15
B |  | 方案一90# | 试件4 | 2.544 | 2.65409 | 4.2 | 4.03071 | 1220.6 | 721.6 | 1222.4 | 63.85 | 63.56 | 63.57 | 63.51 | 63.6225 | 15.67 | 2.27 | 2.4373 | 2.430232 | 4.472007 | 12.12521 | 63.1181 | [5 empty] | 161 | 91 | 44 | 15
B |  | 方案一90# | 试件5 | 2.544 | 2.65409 | 4.2 | 4.03071 | 1220.6 | 721.5 | 1223.5 | 65.06 | 64.96 | 65.07 | 64.78 | 64.9675 | 14.27 | 2.6 | 2.431474 | 2.424423 | 4.700361 | 12.33526 | 61.89494 | [5 empty] | 161 | 91 | 44 | 15
B |  | 方案二90# | 试件1 | 2.544 | 2.65409 | 4.2 | 4.03071 | 1233.1 | 730.6 | 1235.3 | 63.1 | 63.42 | 63.43 | 63.21 | 63.29 | 14.49 | 3.09 | 2.443234 | 2.436148 | 4.239456 | 11.91129 | 64.40807 | 2.443268 | 2.436182 | 4.238127 | 11.91006 | 64.42021 | 161 | 91 | 44 | 15
B |  | 方案二90# | 试件2 | 2.544 | 2.65409 | 4.2 | 4.03071 | 1233.5 | 730.8 | 1235.6 | 62.68 | 62.58 | 62.77 | 62.84 | 62.7175 | 15.41 | 3.47 | 2.443542 | 2.436456 | 4.227369 | 11.90017 | 64.47639 | [5 empty] | 161 | 91 | 44 | 15
B |  | 方案二90# | 试件3 | 2.544 | 2.65409 | 4.2 | 4.03071 | 1237.3 | 732.8 | 1239.2 | 62.88 | 63.09 | 63.07 | 62.96 | 63 | 15.76 | 2.19 | 2.443325 | 2.43624 | 4.235857 | 11.90798 | 64.4284 | [5 empty] | 161 | 91 | 44 | 15
B |  | 方案二90# | 试件4 | 2.544 | 2.65409 | 4.2 | 4.03071 | 1236.8 | 731.7 | 1238.8 | 63.5 | 63.47 | 63.39 | 63.27 | 63.4075 | 14.38 | 3.45 | 2.438967 | 2.431894 | 4.406695 | 12.06513 | 63.47576 | [5 empty] | 161 | 91 | 44 | 15
B |  | 方案二90# | 试件5 | 2.544 | 2.65409 | 4.2 | 4.03071 | 1241.5 | 735.7 | 1243 | 63.81 | 63.95 | 63.93 | 63.64 | 63.8325 | 14.19 | 3.06 | 2.44727 | 2.440173 | 4.081259 | 11.76576 | 65.31241 | [5 empty] | 161 | 91 | 44 | 15
B |  | 方案三90# | 试件1 | 2.544 | 2.65409 | 4.2 | 4.03071 | 1233.7 | 730.3 | 1235.8 | 62.28 | 62.41 | 62.53 | 62.3 | 62.38 | 18.5 | 2.68 | 2.440554 | 2.433476 | 4.344485 | 12.0079 | 63.81978 | 2.444696 | 2.437606 | 4.182142 | 11.85856 | 64.74048 | 161 | 91 | 44 | 15
B |  | 方案三90# | 试件2 | 2.544 | 2.65409 | 4.2 | 4.03071 | 1235.7 | 732.3 | 1237.8 | 62.9 | 62.79 | 62.83 | 62.72 | 62.81 | 17.59 | 2.65 | 2.44451 | 2.437421 | 4.189414 | 11.86525 | 64.69174 | [5 empty] | 161 | 91 | 44 | 15
B |  | 方案三90# | 试件3 | 2.544 | 2.65409 | 4.2 | 4.03071 | 1238.7 | 733.6 | 1240.8 | 62.47 | 62.66 | 62.85 | 62.65 | 62.6575 | 17.48 | 2.54 | 2.442232 | 2.435149 | 4.278719 | 11.9474 | 64.18704 | [5 empty] | 161 | 91 | 44 | 15
B |  | 方案三90# | 试件4 | 2.544 | 2.65409 | 4.2 | 4.03071 | 1242.9 | 737.3 | 1244.6 | 63.91 | 63.58 | 63.85 | 63.9 | 63.81 | 16.24 | 2.19 | 2.45003 | 2.442924 | 3.973094 | 11.66626 | 65.94373 | [5 empty] | 161 | 91 | 44 | 15
B |  | 方案三90# | 试件5 | 2.544 | 2.65409 | 4.2 | 4.03071 | 1240.2 | 735.1 | 1242.1 | 64.05 | 64 | 63.87 | 63.8 | 63.93 | 17.28 | 2.32 | 2.446154 | 2.43906 | 4.125 | 11.806 | 65.06014 | [5 empty] | 161 | 91 | 44 | 15
B |  | 方案五90# | 试件1 | 2.544 | 2.65409 | 4.2 | 4.03071 | 1221.8 | 723.1 | 1224.3 | 62.28 | 62.41 | 62.53 | 62.3 | 62.38 | 15.26 | 2.65 | 2.437749 | 2.43068 | 4.454405 | 12.10901 | 63.21414 | 2.435827 | 2.428763 | 4.529749 | 12.17832 | 62.81027 | 161 | 91 | 44 | 15
B |  | 方案五90# | 试件2 | 2.544 | 2.65409 | 4.2 | 4.03071 | 1220 | 722.1 | 1223.3 | 62.9 | 62.79 | 62.83 | 62.72 | 62.81 | 15.39 | 2.11 | 2.434158 | 2.427099 | 4.595167 | 12.2385 | 62.45318 | [5 empty] | 161 | 91 | 44 | 15
B |  | 方案五90# | 试件3 | 2.544 | 2.65409 | 4.2 | 4.03071 | 1218.2 | 720.2 | 1221.1 | 62.47 | 62.66 | 62.85 | 62.65 | 62.6575 | 14.05 | 2.23 | 2.432022 | 2.424969 | 4.678872 | 12.3155 | 62.00826 | [5 empty] | 161 | 91 | 44 | 15
B |  | 方案五90# | 试件4 | 2.544 | 2.65409 | 4.2 | 4.03071 | 1218.6 | 720.7 | 1221.2 | 63.91 | 63.58 | 63.85 | 63.9 | 63.81 | 14.19 | 2.26 | 2.434765 | 2.427704 | 4.571367 | 12.21661 | 62.58071 | [5 empty] | 161 | 91 | 44 | 15
B |  | 方案五90# | 试件5 | 2.544 | 2.65409 | 4.2 | 4.03071 | 1219 | 721.8 | 1221.3 | 64.05 | 64 | 63.87 | 63.8 | 63.93 | 14.74 | 2.56 | 2.44044 | 2.433363 | 4.348932 | 12.01199 | 63.79508 | [5 empty] | 161 | 91 | 44 | 15
B |  | 110# | 试件1 | 2.544 | 2.65409 | 4.2 | 4.03071 | 1235.7 | 736 | 1238.2 | 64.3 | 64.59 | 64.67 | 64.32 | 64.47 | 14.66 | 2.5 | 2.460573 | 2.453438 | 3.559834 | 11.28611 | 68.45827 | 2.456976 | 2.449851 | 3.700844 | 11.41582 | 67.59192 | 144 | 107.8 | 43.95 | 60.3
B |  | 110# | 试件2 | 2.544 | 2.65409 | 4.2 | 4.03071 | 1232.9 | 734 | 1234.9 | 63.99 | 64.11 | 63.84 | 63.94 | 63.97 | 14.24 | 2.54 | 2.46137 | 2.454232 | 3.528634 | 11.25741 | 68.65502 | [5 empty] | 144 | 107.8 | 43.95 | 60.3
B |  | 110# | 试件3 | 2.544 | 2.65409 | 4.2 | 4.03071 | 1232.5 | 733.1 | 1234.9 | 64.35 | 64.62 | 64.39 | 64.64 | 64.5 | 14.94 | 3.27 | 2.456158 | 2.449035 | 3.732902 | 11.44531 | 67.38489 | [5 empty] | 144 | 107.8 | 43.95 | 60.3
B |  | 110# | 试件4 | 2.544 | 2.65409 | 4.2 | 4.03071 | 1228.5 | 730.1 | 1231.3 | 64.29 | 64.36 | 64.48 | 64.26 | 64.3475 | 13.52 | 2.58 | 2.451117 | 2.444009 | 3.930461 | 11.62705 | 66.19553 | [5 empty] | 144 | 107.8 | 43.95 | 60.3
B |  | 110# | 试件5 | 2.544 | 2.65409 | 4.2 | 4.03071 | 1221.2 | 725.9 | 1223.2 | 64.2 | 64.6 | 64.47 | 64.34 | 64.4025 | 15.14 | 2.29 | 2.455661 | 2.448539 | 3.752392 | 11.46324 | 67.26588 | [5 empty] | 144 | 107.8 | 43.95 | 60.3
B |  | 130# | 试件1 | 2.544 | 2.65409 | 4.2 | 4.03071 | 1228 | 734.9 | 1230.9 | 64.27 | 64.15 | 64.31 | 64.29 | 64.255 | 13.39 | 2.77 | 2.475806 | 2.468627 | 2.96279 | 10.7369 | 72.40553 | 2.465881 | 2.45873 | 3.351817 | 11.09476 | 69.81296 | 111 | 124 | 41.5 | 56
B |  | 130# | 试件2 | 2.544 | 2.65409 | 4.2 | 4.03071 | 1217.5 | 725 | 1219.1 | 63.95 | 63.82 | 63.92 | 63.85 | 63.885 | 13.79 | 2.62 | 2.464076 | 2.45693 | 3.422552 | 11.15983 | 69.3315 | [5 empty] | 111 | 124 | 41.5 | 56
B |  | 130# | 试件3 | 2.544 | 2.65409 | 4.2 | 4.03071 | 1214.5 | 723.8 | 1216.7 | 63.76 | 63.98 | 63.66 | 64 | 63.85 | 13.73 | 2.4 | 2.463989 | 2.456843 | 3.42598 | 11.16298 | 69.30945 | [5 empty] | 111 | 124 | 41.5 | 56
B |  | 130# | 试件4 | 2.544 | 2.65409 | 4.2 | 4.03071 | 1215.7 | 723.3 | 1217.5 | 63.88 | 64.22 | 64.14 | 64.24 | 64.12 | 13.6 | 2.34 | 2.459935 | 2.452801 | 3.584849 | 11.30912 | 68.30126 | [5 empty] | 111 | 124 | 41.5 | 56
B |  | 130# | 试件5 | 2.544 | 2.65409 | 4.2 | 4.03071 | 1214.8 | 723.8 | 1216.5 | 63.62 | 63.91 | 63.58 | 63.95 | 63.765 | 13.94 | 2.5 | 2.465598 | 2.458447 | 3.362913 | 11.10497 | 69.71704 | [5 empty] | 111 | 124 | 41.5 | 56
B |  | 90# | 试件1 | 2.544 | 2.65409 | 4.2 | 4.03071 | 1221.8 | 727.2 | 1231.1 | 64.51 | 64.64 | 64.41 | 64.48 | 64.51 | 14.92 | 2.14 | 2.424687 | 2.417656 | 4.966358 | 12.57995 | 60.52164 | 2.431105 | 2.424054 | 4.714843 | 12.34859 | 61.87425 | 161 | 91 | 44 | 15
B |  | 90# | 试件2 | 2.544 | 2.65409 | 4.2 | 4.03071 | 1220 | 727.2 | 1231.7 | 64.36 | 64.66 | 64.29 | 64.58 | 64.4725 | 15.02 | 2.5 | 2.418236 | 2.411223 | 5.219222 | 12.81256 | 59.26479 | [5 empty] | 161 | 91 | 44 | 15
B |  | 90# | 试件3 | 2.544 | 2.65409 | 4.2 | 4.03071 | 1218.2 | 722.5 | 1220.4 | 63.39 | 63.79 | 63.5 | 63.77 | 63.6125 | 14.6 | 2.67 | 2.446676 | 2.439581 | 4.104533 | 11.78717 | 65.17797 | [5 empty] | 161 | 91 | 44 | 15
B |  | 90# | 试件4 | 2.544 | 2.65409 | 4.2 | 4.03071 | 1221.6 | 723.4 | 1225.6 | 64.22 | 64.35 | 64.37 | 64.32 | 64.315 | 14.9 | 2.56 | 2.432497 | 2.425443 | 4.660268 | 12.29838 | 62.10666 | [5 empty] | 161 | 91 | 44 | 15
B |  | 90# | 试件5 | 2.544 | 2.65409 | 4.2 | 4.03071 | 1217.2 | 720.4 | 1220.6 | 64.3 | 64.27 | 64.22 | 64.16 | 64.2375 | 14.83 | 2.43 | 2.433427 | 2.42637 | 4.623833 | 12.26487 | 62.30018 | [5 empty] | 161 | 91 | 44 | 15
C | AC-20 | 90#-1 | 试件1 | 2.567 | 2.640428 | 4.2 | 4.03071 | 1243.9 | 743.2 | 1246.3 | 62.4 | 62.6 | 62.7 | 62.5 | 62.55 | 13.9 | 3.42 | 2.472471 | 2.465301 | 3.961803 | 10.39593 | 61.89081 | 2.453558 | 2.446443 | 4.696418 | 11.08133 | 57.68986 | 161 | 91 | 44 | 15
C |  | 90#-1 | 试件2 | 2.567 | 2.640428 | 4.2 | 4.03071 | 1243.6 | 737.9 | 1246.7 | 64.3 | 64.4 | 64.1 | 64.1 | 64.225 | 15.93 | 2.81 | 2.444182 | 2.437094 | 5.060605 | 11.42111 | 55.69079 | [5 empty] | 161 | 91 | 44 | 15
C |  | 90#-1 | 试件3 | 2.567 | 2.640428 | 4.2 | 4.03071 | 1240 | 736.9 | 1243.3 | 63.8 | 64 | 64 | 63.8 | 63.9 | 15.17 | 3.44 | 2.448657 | 2.441556 | 4.886791 | 11.25894 | 56.59637 | [5 empty] | 161 | 91 | 44 | 15
C |  | 90#-1 | 试件4 | 2.567 | 2.640428 | 4.2 | 4.03071 | 1232.9 | 733.5 | 1237 | 63.9 | 64 | 64.2 | 63.9 | 64 | 15.81 | 2.23 | 2.448659 | 2.441558 | 4.886705 | 11.25886 | 56.59682 | [5 empty] | 161 | 91 | 44 | 15
C |  | 90#-1 | 试件5 | 2.567 | 2.640428 | 4.2 | 4.03071 | 1232.8 | 733.6 | 1236 | 64.3 | 64.27 | 64.22 | 64.16 | 64.2375 | 14.83 | 2.43 | 2.453822 | 2.446706 | 4.686187 | 11.07178 | 57.67449 | [5 empty] | 161 | 91 | 44 | 15
C |  | 90#-2 | 试件1 | 2.567 | 2.640428 | 4.2 | 4.03071 | 1202.4 | 720.4 | 1204 | 62.4 | 62.6 | 62.7 | 62.5 | 62.55 | 13.9 | 3.42 | 2.486352 | 2.479142 | 3.422597 | 9.892845 | 65.40331 | 2.477578 | 2.470393 | 3.763401 | 10.21082 | 63.18072 | 161 | 91 | 44 | 15
C |  | 90#-2 | 试件2 | 2.567 | 2.640428 | 4.2 | 4.03071 | 1243.3 | 744.3 | 1245 | 64.3 | 64.4 | 64.1 | 64.1 | 64.225 | 15.93 | 2.81 | 2.483124 | 2.475923 | 3.548011 | 10.00986 | 64.55483 | [5 empty] | 161 | 91 | 44 | 15
C |  | 90#-2 | 试件3 | 2.567 | 2.640428 | 4.2 | 4.03071 | 1246.6 | 743.4 | 1248.5 | 63.8 | 64 | 64 | 63.8 | 63.9 | 15.17 | 3.44 | 2.468026 | 2.460869 | 4.134443 | 10.557 | 60.83696 | [5 empty] | 161 | 91 | 44 | 15
C |  | 90#-2 | 试件4 | 2.567 | 2.640428 | 4.2 | 4.03071 | 1248.4 | 745.3 | 1249.9 | 63.9 | 64 | 64.2 | 63.9 | 64 | 15.81 | 2.23 | 2.474039 | 2.466864 | 3.900891 | 10.3391 | 62.27048 | [5 empty] | 161 | 91 | 44 | 15
C |  | 90#-2 | 试件5 | 2.567 | 2.640428 | 4.2 | 4.03071 | 1246.1 | 744.5 | 1247.7 | 64.2 | 64.6 | 64.47 | 64.34 | 64.4025 | 15.14 | 2.29 | 2.476351 | 2.46917 | 3.811066 | 10.25529 | 62.83804 | [5 empty] | 161 | 91 | 44 | 15
D | AC-20 | 90#-1 | 试件1 | 2.567 | 2.699931 | 4.4 | 4.214559 | 1243.3 | 747.9 | 1244.6 | 62.4 | 62.6 | 62.7 | 62.5 | 62.55 | 13.9 | 3.42 | 2.503121 | 2.495862 | 2.771268 | 11.45435 | 75.80597 | 2.495377 | 2.488141 | 3.072036 | 11.72825 | 73.82532 | 161 | 91 | 44 | 15
D |  | 90#-1 | 试件2 | 2.567 | 2.699931 | 4.4 | 4.214559 | 1266 | 759.2 | 1267.1 | 64.3 | 64.4 | 64.1 | 64.1 | 64.225 | 15.93 | 2.81 | 2.492617 | 2.485388 | 3.179273 | 11.82591 | 73.11605 | [5 empty] | 161 | 91 | 44 | 15
D |  | 90#-1 | 试件3 | 2.567 | 2.699931 | 4.4 | 4.214559 | 1259.7 | 755.5 | 1261.5 | 63.8 | 64 | 64 | 63.8 | 63.9 | 15.17 | 3.44 | 2.489526 | 2.482306 | 3.299335 | 11.93525 | 72.35639 | [5 empty] | 161 | 91 | 44 | 15
D |  | 90#-1 | 试件4 | 2.567 | 2.699931 | 4.4 | 4.214559 | 1259 | 756.6 | 1260.4 | 63.9 | 64 | 64.2 | 63.9 | 64 | 15.81 | 2.23 | 2.499008 | 2.49176 | 2.931032 | 11.59984 | 74.73214 | [5 empty] | 161 | 91 | 44 | 15
D |  | 90#-1 | 试件5 | 2.567 | 2.699931 | 4.4 | 4.214559 | 1266 | 759.2 | 1267.1 | 64.3 | 64.4 | 64.1 | 64.1 | 64.225 | 15.93 | 2.81 | 2.492617 | 2.485388 | 3.179273 | 11.82591 | 73.11605 | [5 empty] | 161 | 91 | 44 | 15
D |  | 90#-2 | 试件1 | 2.567 | 2.699931 | 4.4 | 4.214559 | 1226.7 | 731.5 | 1229 | 63.1 | 63.2 | 63.1 | 62.9 | 63.075 | 14.26 | 3.37 | 2.465729 | 2.458578 | 4.223684 | 12.77705 | 66.94321 | 2.449873 | 2.442768 | 4.839577 | 13.33794 | 63.77073 | 161 | 91 | 44 | 15
D |  | 90#-2 | 试件2 | 2.567 | 2.699931 | 4.4 | 4.214559 | 1263.7 | 750.8 | 1267 | 66.5 | 66.4 | 65.8 | 66.4 | 66.275 | 16.39 | 3.41 | 2.448082 | 2.440983 | 4.909127 | 13.40128 | 63.36823 | [5 empty] | 161 | 91 | 44 | 15
D |  | 90#-2 | 试件3 | 2.567 | 2.699931 | 4.4 | 4.214559 | 1254 | 744.8 | 1255.9 | 64.7 | 64.8 | 64.5 | 64.6 | 64.65 | 16.74 | 2.71 | 2.453532 | 2.446416 | 4.697454 | 13.20851 | 64.43616 | [5 empty] | 161 | 91 | 44 | 15
D |  | 90#-2 | 试件4 | 2.567 | 2.699931 | 4.4 | 4.214559 | 1247.9 | 741.1 | 1250.8 | 65.3 | 64.8 | 65.2 | 64.8 | 65.025 | 15.21 | 3.39 | 2.448303 | 2.441203 | 4.900551 | 13.39347 | 63.4109 | [5 empty] | 161 | 91 | 44 | 15
D |  | 90#-2 | 试件5 | 2.567 | 2.699931 | 4.4 | 4.214559 | 1222.7 | 724.2 | 1226.6 | 64.6 | 64.5 | 64.7 | 64.2 | 64.5 | 14.89 | 3.42 | 2.433718 | 2.42666 | 5.467068 | 13.9094 | 60.69515 | [5 empty] | 161 | 91 | 44 | 15
D |  | 90# | 试件1 | 2.567 | 2.699931 | 4.4 | 4.214559 | 1220.4 | 724.6 | 1221.3 | 63.1 | 63.2 | 63.1 | 62.9 | 63.075 | 15.25 | 2.68 | 2.457016 | 2.449891 | 4.562097 | 13.08524 | 65.13556 | 2.457065 | 2.44994 | 4.560201 | 13.08352 | 65.1463 | 161 | 91 | 44 | 15
D |  | 90# | 试件2 | 2.567 | 2.699931 | 4.4 | 4.214559 | 1223.6 | 728.5 | 1226.2 | 66.5 | 66.4 | 65.8 | 66.4 | 66.275 | 15.06 | 5.53 | 2.458509 | 2.451379 | 4.504111 | 13.03244 | 65.43922 | [5 empty] | 161 | 91 | 44 | 15
D |  | 90# | 试件3 | 2.567 | 2.699931 | 4.4 | 4.214559 | 1234.4 | 733.1 | 1235.7 | 64.7 | 64.8 | 64.5 | 64.6 | 64.65 | 15.36 | 2.96 | 2.456029 | 2.448906 | 4.600461 | 13.12018 | 64.936 | [5 empty] | 161 | 91 | 44 | 15
D |  | 90# | 试件4 | 2.567 | 2.699931 | 4.4 | 4.214559 | 1237.8 | 736.3 | 1239.8 | 65.3 | 64.8 | 65.2 | 64.8 | 65.025 | 14.79 | 3.07 | 2.458391 | 2.451262 | 4.50869 | 13.03661 | 65.41516 | [5 empty] | 161 | 91 | 44 | 15
D |  | 90# | 试件5 | 2.567 | 2.699931 | 4.4 | 4.214559 | 1229.9 | 731.2 | 1232.1 | 64.6 | 64.5 | 64.7 | 64.2 | 64.5 | 16.5 | 5.21 | 2.45538 | 2.44826 | 4.625644 | 13.14312 | 64.80557 | [5 empty] | 161 | 91 | 44 | 15
D |  | 90#对比 | 试件1 | 2.567 | 2.699931 | 4.4 | 4.214559 | 1236.6 | 733.8 | 1237.5 | 63.1 | 63.2 | 63.1 | 62.9 | 63.075 | 15.45 | 4.29 | 2.455033 | 2.447913 | 4.639144 | 13.15541 | 64.73584 | 2.459597 | 2.452464 | 4.46186 | 12.99396 | 65.67396 | 161 | 91 | 44 | 15
D |  | 90#对比 | 试件2 | 2.567 | 2.699931 | 4.4 | 4.214559 | 1239.7 | 738.4 | 1240.9 | 66.5 | 66.4 | 65.8 | 66.4 | 66.275 | 16.86 | 3.6 | 2.467065 | 2.45991 | 4.171789 | 12.72979 | 67.22815 | [5 empty] | 161 | 91 | 44 | 15
D |  | 90#对比 | 试件3 | 2.567 | 2.699931 | 4.4 | 4.214559 | 1244.6 | 740.6 | 1246 | 64.7 | 64.8 | 64.5 | 64.6 | 64.65 | 18.5 | 4.59 | 2.462604 | 2.455462 | 4.345059 | 12.88759 | 66.28493 | [5 empty] | 161 | 91 | 44 | 15
D |  | 90#对比 | 试件4 | 2.567 | 2.699931 | 4.4 | 4.214559 | 1252.3 | 744.3 | 1254.3 | 65.3 | 64.8 | 65.2 | 64.8 | 65.025 | 17.27 | 2.87 | 2.45549 | 2.448369 | 4.621376 | 13.13923 | 64.82765 | [5 empty] | 161 | 91 | 44 | 15
D |  | 90#对比 | 试件5 | 2.567 | 2.699931 | 4.4 | 4.214559 | 1231.6 | 732.3 | 1233.4 | 64.6 | 64.5 | 64.7 | 64.2 | 64.5 | 14.89 | 3.69 | 2.457793 | 2.450665 | 4.531934 | 13.05777 | 65.29321 | [5 empty] | 161 | 91 | 44 | 15
D |  | 90#-3 | 试件1 | 2.567 | 2.699931 | 4.4 | 4.214559 | 1239.7 | 737.8 | 1236.6 | 744.8 | 1237.5 | 63.1 | 62.9 | 63.075 | 16.75 | 4.24 | 2.485365 | 2.478157 | 3.460954 | 12.08244 | 71.3555 | 2.446579 | 2.439484 | 4.967522 | 13.45446 | 63.54749 | 161 | 91 | 44 | 15
D |  | 90#-3 | 试件2 | 2.567 | 2.699931 | 4.4 | 4.214559 | 1234.2 | 733.7 | 1239.7 | 748.4 | 1240.9 | 65.8 | 66.4 | 66.275 | 16.8 | 5.58 | 2.43913 | 2.432057 | 5.256838 | 13.71794 | 61.6791 | [5 empty] | 161 | 91 | 44 | 15
D |  | 90#-3 | 试件3 | 2.567 | 2.699931 | 4.4 | 4.214559 | 1237.7 | 736.3 | 1244.6 | 750.6 | 1246 | 64.5 | 64.6 | 64.65 | 17.66 | 3.22 | 2.434979 | 2.427918 | 5.418079 | 13.86478 | 60.922 | [5 empty] | 161 | 91 | 44 | 15
D |  | 90#-3 | 试件4 | 2.567 | 2.699931 | 4.4 | 4.214559 | 1236.9 | 736.8 | 1252.3 | 754.3 | 1254.3 | 65.2 | 64.8 | 65.025 | 16.01 | 5.37 | 2.399418 | 2.39246 | 6.799387 | 15.12273 | 55.03863 | [5 empty] | 161 | 91 | 44 | 15
D |  | 90#-3 | 试件5 | 2.567 | 2.699931 | 4.4 | 4.214559 | 1232.3 | 733.5 | 1231.6 | 740.3 | 1233.4 | 64.7 | 64.2 | 64.5 | 16.98 | 4.59 | 2.474001 | 2.466827 | 3.902353 | 12.48442 | 68.74221 | [5 empty] | 161 | 91 | 44 | 15
D |  | 70# | 试件1 | 2.567 | 2.699931 | 4.4 | 4.214559 | 1226.6 | 728.6 | 1228.6 | 63.74 | 63.75 | 64 | 63.9 | 63.8475 | 15.45 | 4.29 | 2.4532 | 2.44608572 | 4.710334 | 13.22024 | 64.37029 | 2.452351 | 2.445239 | 4.743314 | 13.25028 | 64.20862 | 258 | 72.2 | 47.6 | 8.2
D |  | 70# | 试件2 | 2.567 | 2.699931 | 4.4 | 4.214559 | 1224.2 | 726.2 | 1226.1 | 63.58 | 63.75 | 63.76 | 63.77 | 63.715 | 16.86 | 3.6 | 2.44889 | 2.441788 | 4.877756 | 13.37271 | 63.52456 | [5 empty] | 258 | 72.2 | 47.6 | 8.2
D |  | 70# | 试件3 | 2.567 | 2.699931 | 4.4 | 4.214559 | 1229 | 729 | 1230.9 | 64.12 | 64.42 | 64.24 | 64.24 | 64.255 | 18.5 | 4.59 | 2.448695 | 2.441594 | 4.885324 | 13.3796 | 63.48679 | [5 empty] | 258 | 72.2 | 47.6 | 8.2
D |  | 70# | 试件4 | 2.567 | 2.699931 | 4.4 | 4.214559 | 1224.7 | 728.4 | 1226.6 | 64.38 | 64.46 | 64.61 | 64.42 | 64.4675 | 17.27 | 2.87 | 2.45825 | 2.451121 | 4.514189 | 13.04161 | 65.38627 | [5 empty] | 258 | 72.2 | 47.6 | 8.2
D |  | 70# | 试件5 | 2.567 | 2.699931 | 4.4 | 4.214559 | 1221.7 | 726.1 | 1224.2 | 64.01 | 63.94 | 64.21 | 64.33 | 64.1225 | 14.89 | 3.69 | 2.45272 | 2.445607 | 4.728966 | 13.23721 | 64.27521 | [5 empty] | 258 | 72.2 | 47.6 | 8.2
E | AC-20 | 90#方案一-1 | 试件1 | 2.544 | 2.650057 | 4.504128 | 4.31 | 1231.3 | 729.2 | 1232.1 | 63.42 | 63.34 | 63.35 | 63.44 | 63.3875 | 11.6 | 1.9 | 2.448399 | 2.441299 | 4.036992 | 11.84797 | 65.92671 | 2.435785 | 2.428721 | 4.531391 | 12.30212 | 63.26401 | 161 | 91 | 44 | 15
E |  | 90#方案一-1 | 试件2 | 2.544 | 2.650057 | 4.504128 | 4.31 | 1229.8 | 729.9 | 1231.7 | 63.78 | 64.16 | 63.99 | 63.77 | 63.925 | 12.79 | 2.62 | 2.450777 | 2.44367 | 3.943791 | 11.76235 | 66.47106 | [5 empty] | 161 | 91 | 44 | 15
E |  | 90#方案一-1 | 试件3 | 2.544 | 2.650057 | 4.504128 | 4.31 | 1228.8 | 725.1 | 1229.7 | 64.41 | 64.24 | 64.25 | 64.34 | 64.31 | 11.56 | 2.05 | 2.435196 | 2.428134 | 4.554476 | 12.32333 | 63.04183 | [5 empty] | 161 | 91 | 44 | 15
E |  | 90#方案一-1 | 试件4 | 2.544 | 2.650057 | 4.504128 | 4.31 | 1228.2 | 724 | 1230 | 64.63 | 64.84 | 64.8 | 64.62 | 64.7225 | 10.6 | 1.96 | 2.427273 | 2.420234 | 4.86503 | 12.6086 | 61.415 | [5 empty] | 161 | 91 | 44 | 15
E |  | 90#方案一-1 | 试件5 | 2.544 | 2.650057 | 4.504128 | 4.31 | 1214.2 | 716.5 | 1218.8 | 64.8 | 64.85 | 65.12 | 64.81 | 64.895 | 10.72 | 2.66 | 2.417281 | 2.41027 | 5.256667 | 12.96836 | 59.46546 | [5 empty] | 161 | 91 | 44 | 15
E |  | 90#方案一-2 | 试件1 | 2.544 | 2.650057 | 4.504128 | 4.31 | 1202.4 | 709.1 | 1204.3 | 63.34 | 63.38 | 63.32 | 63.42 | 63.365 | 9.75 | 2.43 | 2.42811 | 2.421068 | 4.832219 | 12.57846 | 61.58339 | 2.426713 | 2.419676 | 4.88695 | 12.62874 | 61.31236 | 161 | 91 | 44 | 15
E |  | 90#方案一-2 | 试件2 | 2.544 | 2.650057 | 4.504128 | 4.31 | 1202.2 | 710.2 | 1204.4 | 63.36 | 63.45 | 63 | 63.73 | 63.385 | 11.27 | 1.82 | 2.432618 | 2.425564 | 4.655512 | 12.41614 | 62.50436 | [5 empty] | 161 | 91 | 44 | 15
E |  | 90#方案一-2 | 试件3 | 2.544 | 2.650057 | 4.504128 | 4.31 | 1203.9 | 710.5 | 1206.4 | 63.33 | 63.34 | 63.43 | 63.16 | 63.315 | 11.76 | 2.45 | 2.427707 | 2.420667 | 4.848001 | 12.59296 | 61.5023 | [5 empty] | 161 | 91 | 44 | 15
E |  | 90#方案一-2 | 试件4 | 2.544 | 2.650057 | 4.504128 | 4.31 | 1200.7 | 706.3 | 1202.4 | 63.17 | 63.09 | 62.98 | 63.23 | 63.1175 | 11.03 | 2.85 | 2.420278 | 2.413259 | 5.139176 | 12.86044 | 60.03887 | [5 empty] | 161 | 91 | 44 | 15
E |  | 90#方案一-2 | 试件5 | 2.544 | 2.650057 | 4.504128 | 4.31 | 1202 | 709.5 | 1205.2 | 62.89 | 63.05 | 63.19 | 62.91 | 63.01 | 11.98 | 2.52 | 2.424854 | 2.417822 | 4.95984 | 12.6957 | 60.93291 | [5 empty] | 161 | 91 | 44 | 15
E |  | 90#方案二 | 试件1 | 2.544 | 2.650057 | 4.504128 | 4.31 | 1215.7 | 715.7 | 1217.4 | 64.33 | 64.23 | 64.2 | 64.38 | 64.285 | 10.95 | 2.62 | 2.423161 | 2.416134 | 5.026176 | 12.75663 | 60.59951 | 2.420348 | 2.413329 | 5.136441 | 12.85792 | 60.06614 | 161 | 91 | 44 | 15
E |  | 90#方案二 | 试件2 | 2.544 | 2.650057 | 4.504128 | 4.31 | 1210.7 | 710.6 | 1212.8 | 64.49 | 64.73 | 64.78 | 64.5 | 64.625 | 11.78 | 1.88 | 2.410793 | 2.403801 | 5.510959 | 13.20196 | 58.2565 | [5 empty] | 161 | 91 | 44 | 15
E |  | 90#方案二 | 试件3 | 2.544 | 2.650057 | 4.504128 | 4.31 | 1201.8 | 706.5 | 1202.9 | 63.97 | 64.24 | 63.87 | 63.92 | 64 | 10.8 | 2.22 | 2.421031 | 2.41401 | 5.109653 | 12.83332 | 60.18447 | [5 empty] | 161 | 91 | 44 | 15
E |  | 90#方案二 | 试件4 | 2.544 | 2.650057 | 4.504128 | 4.31 | 1200.8 | 707.3 | 1203.3 | 63.99 | 63.17 | 64.14 | 64.02 | 63.83 | 11.39 | 2.62 | 2.420968 | 2.413947 | 5.112149 | 12.83561 | 60.17214 | [5 empty] | 161 | 91 | 44 | 15
E |  | 90#方案二 | 试件5 | 2.544 | 2.650057 | 4.504128 | 4.31 | 1194.7 | 705.6 | 1198.1 | 63.61 | 63.06 | 63.31 | 63.29 | 63.3175 | 10.38 | 3.14 | 2.425787 | 2.418752 | 4.92327 | 12.6621 | 61.11808 | [5 empty] | 161 | 91 | 44 | 15
E |  | 90#方案三 | 试件1 | 2.544 | 2.650057 | 4.504128 | 4.31 | 1229.9 | 726.3 | 1231.8 | 64.33 | 64.38 | 64.39 | 64.43 | 64.3825 | 11.6 | 1.9 | 2.433037 | 2.425981 | 4.63912 | 12.40108 | 62.59101 | 2.425785 | 2.41875 | 4.923344 | 12.66217 | 61.13501 | 161 | 91 | 44 | 15
E |  | 90#方案三 | 试件2 | 2.544 | 2.650057 | 4.504128 | 4.31 | 1225.6 | 723.3 | 1227.5 | 64.84 | 65.42 | 65.13 | 64.87 | 65.065 | 12.79 | 2.62 | 2.430781 | 2.423732 | 4.727509 | 12.48228 | 62.12623 | [5 empty] | 161 | 91 | 44 | 15
E |  | 90#方案三 | 试件3 | 2.544 | 2.650057 | 4.504128 | 4.31 | 1219.9 | 719.3 | 1222.3 | 64.04 | 63.85 | 63.96 | 63.99 | 63.96 | 11.56 | 2.05 | 2.425249 | 2.418215 | 4.944368 | 12.68148 | 61.01113 | [5 empty] | 161 | 91 | 44 | 15
E |  | 90#方案三 | 试件4 | 2.544 | 2.650057 | 4.504128 | 4.31 | 1219.7 | 719.4 | 1223.8 | 65.18 | 65.41 | 65.31 | 65.03 | 65.2325 | 10.6 | 1.96 | 2.418121 | 2.411108 | 5.223743 | 12.93812 | 59.62518 | [5 empty] | 161 | 91 | 44 | 15
E |  | 90#方案三 | 试件5 | 2.544 | 2.650057 | 4.504128 | 4.31 | 1209.9 | 714 | 1213.6 | 64.62 | 64.18 | 64.32 | 64.53 | 64.4125 | 10.72 | 2.66 | 2.421737 | 2.414714 | 5.081983 | 12.8079 | 60.32149 | [5 empty] | 161 | 91 | 44 | 15
E |  | 直馏90#改性I-C | 试件1 | 2.544 | 2.650057 | 4.504128 | 4.31 | 1215.6 | 716.4 | 1217.7 | 63.76 | 64.08 | 63.89 | 63.79 | 63.88 | 13.58 | 2.95 | 2.424895 | 2.417863 | 4.958212 | 12.6942 | 60.94113 | 2.414166 | 2.407165 | 5.378731 | 13.08049 | 58.89728 | 161 | 91 | 44 | 15
E |  | 直馏90#改性I-C | 试件2 | 2.544 | 2.650057 | 4.504128 | 4.31 | 1214.8 | 714.3 | 1217.2 | 63.69 | 64 | 63.89 | 63.65 | 63.8075 | 12.37 | 3.27 | 2.41559 | 2.408584 | 5.322941 | 13.02924 | 59.1462 | [5 empty] | 161 | 91 | 44 | 15
E |  | 直馏90#改性I-C | 试件3 | 2.544 | 2.650057 | 4.504128 | 4.31 | 1212.3 | 712.1 | 1214.9 | 64.19 | 63.98 | 64.34 | 64.05 | 64.14 | 13.52 | 3.03 | 2.411098 | 2.404106 | 5.498991 | 13.19096 | 58.31244 | [5 empty] | 161 | 91 | 44 | 15
E |  | 直馏90#改性I-C | 试件4 | 2.544 | 2.650057 | 4.504128 | 4.31 | 1212.6 | 710.8 | 1214 | 64.24 | 63.94 | 64.09 | 64.16 | 64.1075 | 12.86 | 2.45 | 2.409777 | 2.402789 | 5.550744 | 13.2385 | 58.07122 | [5 empty] | 161 | 91 | 44 | 15
E |  | 直馏90#改性I-C | 试件5 | 2.544 | 2.650057 | 4.504128 | 4.31 | 1211 | 710.9 | 1213.5 | 64.69 | 65.24 | 65.19 | 64.94 | 65.015 | 14.6 | 3.24 | 2.409471 | 2.402483 | 5.562764 | 13.24955 | 58.01544 | [5 empty] | 161 | 91 | 44 | 15
E |  | 调和II改性I-C | 试件1 | 2.544 | 2.650057 | 4.504128 | 4.31 | 1212.6 | 715.3 | 1213.5 | 63.58 | 63.33 | 63.76 | 63.65 | 63.58 | 15.47 | 3.12 | 2.433962 | 2.426904 | 4.602839 | 12.36775 | 62.78355 | 2.418411 | 2.411398 | 5.212343 | 12.92765 | 59.80364 | 161 | 91 | 44 | 15
E |  | 调和II改性I-C | 试件2 | 2.544 | 2.650057 | 4.504128 | 4.31 | 1209.6 | 715 | 1211.3 | 63.8 | 63.4 | 63.37 | 63.48 | 63.5125 | 13.93 | 2.84 | 2.437236 | 2.430168 | 4.474546 | 12.2499 | 63.47281 | [5 empty] | 161 | 91 | 44 | 15
E |  | 调和II改性I-C | 试件3 | 2.544 | 2.650057 | 4.504128 | 4.31 | 1201.1 | 706.5 | 1203.4 | 63.33 | 63.38 | 63.91 | 63.65 | 63.5675 | 14.26 | 2.49 | 2.417187 | 2.410177 | 5.260349 | 12.97175 | 59.44764 | [5 empty] | 161 | 91 | 44 | 15
E |  | 调和II改性I-C | 试件4 | 2.544 | 2.650057 | 4.504128 | 4.31 | 1202.8 | 705.1 | 1205.6 | 64.08 | 63.71 | 64.22 | 63.99 | 64 | 14.01 | 2.17 | 2.403197 | 2.396228 | 5.808666 | 13.47543 | 56.8944 | [5 empty] | 161 | 91 | 44 | 15
E |  | 调和II改性I-C | 试件5 | 2.544 | 2.650057 | 4.504128 | 4.31 | 1210.8 | 710.2 | 1214.6 | 65.51 | 65.42 | 65.23 | 65.35 | 65.3775 | 13.92 | 2.68 | 2.400476 | 2.393514 | 5.915313 | 13.5734 | 56.41981 | [5 empty] | 161 | 91 | 44 | 15
E |  | 调和I改性I-C | 试件1 | 2.544 | 2.650057 | 4.504128 | 4.31 | 1214.2 | 716.7 | 1215.5 | 63.77 | 63.86 | 64.12 | 63.79 | 63.885 | 13.84 | 1.9 | 2.434242 | 2.427183 | 4.591868 | 12.35768 | 62.84198 | 2.420344 | 2.413325 | 5.13659 | 12.85806 | 60.15743 | 161 | 91 | 44 | 15
E |  | 调和I改性I-C | 试件2 | 2.544 | 2.650057 | 4.504128 | 4.31 | 1209.8 | 714.7 | 1211 | 62.56 | 62.95 | 62.91 | 62.68 | 62.775 | 14.79 | 2.62 | 2.437639 | 2.430569 | 4.458751 | 12.2354 | 63.55859 | [5 empty] | 161 | 91 | 44 | 15
E |  | 调和I改性I-C | 试件3 | 2.544 | 2.650057 | 4.504128 | 4.31 | 1210.9 | 713.1 | 1214.4 | 64.03 | 64.26 | 64.04 | 64.15 | 64.12 | 14.19 | 2.05 | 2.41552 | 2.408515 | 5.325682 | 13.03176 | 59.13306 | [5 empty] | 161 | 91 | 44 | 15
E |  | 调和I改性I-C | 试件4 | 2.544 | 2.650057 | 4.504128 | 4.31 | 1204.3 | 711.2 | 1213.1 | 64.25 | 64.26 | 63.94 | 64.45 | 64.225 | 14.47 | 1.96 | 2.399482 | 2.392523 | 5.954266 | 13.60918 | 56.24817 | [5 empty] | 161 | 91 | 44 | 15
E |  | 调和I改性I-C | 试件5 | 2.544 | 2.650057 | 4.504128 | 4.31 | 1210.8 | 705.8 | 1207.2 | 64.24 | 64.24 | 64.23 | 64.1 | 64.2025 | 13.59 | 2.66 | 2.414838 | 2.407835 | 5.352381 | 13.05629 | 59.00534 | [5 empty] | 161 | 91 | 44 | 15
F | AC-20-90# | 90#-1 | 试件1 | 2.593 | 2.739997 | 4.2 | 4.03071 | 1244.6 | 753.1 | 1247.3 | 63.43 | 63.71 | 63.48 | 63.48 | 63.525 | 17.37 | 3.06 | 2.518414 | 2.51111 | 3.15811 | 12.04753 | 73.78624 | 2.527302 | 2.519973 | 2.816302 | 11.7371 | 76.03728 | 161 | 91 | 44 | 15
F |  | 90#-1 | 试件2 | 2.593 | 2.739997 | 4.2 | 4.03071 | 1243.2 | 752 | 1245.2 | 63.44 | 63.12 | 63.26 | 63.26 | 63.27 | 16.49 | 3.5 | 2.520681 | 2.513371 | 3.070911 | 11.96834 | 74.34137 | [5 empty] | 161 | 91 | 44 | 15
F |  | 90#-1 | 试件3 | 2.593 | 2.739997 | 4.2 | 4.03071 | 1240.6 | 753 | 1242.7 | 62.51 | 62.54 | 62.68 | 62.35 | 62.52 | 16.29 | 2.96 | 2.533388 | 2.526041 | 2.5823 | 11.52458 | 77.5931 | [5 empty] | 161 | 91 | 44 | 15
F |  | 90#-1 | 试件4 | 2.593 | 2.739997 | 4.2 | 4.03071 | 1237.6 | 751.7 | 1240.1 | 62.01 | 62.34 | 62.54 | 62.28 | 62.2925 | 16.12 | 2.02 | 2.533989 | 2.52664 | 2.559199 | 11.5036 | 77.75305 | [5 empty] | 161 | 91 | 44 | 15
F |  | 90#-1 | 试件5 | 2.593 | 2.739997 | 4.2 | 4.03071 | 1229.6 | 746.6 | 1232.6 | 61.3 | 60.88 | 60.92 | 61.53 | 61.1575 | 15.77 | 2.99 | 2.530041 | 2.522704 | 2.71099 | 11.64145 | 76.71262 | [5 empty] | 161 | 91 | 44 | 15
F |  | 90#-2 | 试件1 | 2.603203 | 2.739997 | 4.00416 | 3.85 | 1236.7 | 747.6 | 1238.5 | 63.36 | 63.11 | 63.05 | 63.2 | 63.18 | 16.88 | 2.25 | 2.51925 | 2.511945 | 3.505621 | 11.85264 | 70.42328 | 2.511427 | 2.504144 | 3.805281 | 12.12638 | 68.63673 | 161 | 91 | 44 | 15
F |  | 90#-2 | 试件2 | 2.603203 | 2.739997 | 4.00416 | 3.85 | 1241.1 | 749.1 | 1243 | 63.34 | 63.34 | 63.44 | 63.55 | 63.4175 | 14.94 | 2.9 | 2.512857 | 2.50557 | 3.750511 | 12.07634 | 68.94333 | [5 empty] | 161 | 91 | 44 | 15
F |  | 90#-2 | 试件3 | 2.603203 | 2.739997 | 4.00416 | 3.85 | 1240 | 748.2 | 1242.5 | 63.03 | 63.03 | 63.24 | 63.2 | 63.125 | 16.18 | 2.04 | 2.508598 | 2.501323 | 3.913636 | 12.22536 | 67.98756 | [5 empty] | 161 | 91 | 44 | 15
F |  | 90#-2 | 试件4 | 2.603203 | 2.739997 | 4.00416 | 3.85 | 1237.9 | 746.7 | 1241.1 | 64.36 | 63.9 | 64.07 | 64.12 | 64.1125 | 16.8 | 2.34 | 2.503843 | 2.496582 | 4.095765 | 12.39173 | 66.9476 | [5 empty] | 161 | 91 | 44 | 15
F |  | 90#-2 | 试件5 | 2.603203 | 2.739997 | 4.00416 | 3.85 | 1237.7 | 747.7 | 1240.3 | 63.68 | 63.53 | 63.71 | 63.81 | 63.6825 | 16.7 | 2.4 | 2.512586 | 2.5053 | 3.760874 | 12.08581 | 68.8819 | [5 empty] | 161 | 91 | 44 | 15
F | AC-20-110# | 110# | 试件1 | 2.606 | 2.739997 | 4.2 | 4.03071 | 1217.6 | 734.1 | 1219.5 | 63.75 | 63.67 | 63.5 | 64.13 | 63.7625 | 15.55 | 2.23 | 2.508447 | 2.501172 | 4.022558 | 12.39561 | 67.54854 | 2.496671 | 2.489431 | 4.4731 | 12.80685 | 65.09969 | 144 | 107.8 | 43.95 | 60.3
F |  | 110# | 试件2 | 2.606 | 2.739997 | 4.2 | 4.03071 | 1233.8 | 741.2 | 1236.7 | 63.05 | 62.75 | 62.28 | 62.75 | 62.7075 | 15.82 | 2.11 | 2.49001 | 2.482789 | 4.727972 | 13.03949 | 63.74113 | [5 empty] | 144 | 107.8 | 43.95 | 60.3
F |  | 110# | 试件3 | 2.606 | 2.739997 | 4.2 | 4.03071 | 1236.1 | 744.2 | 1238.6 | 63.09 | 63.04 | 63.01 | 62.94 | 63.02 | 15.23 | 2.85 | 2.500202 | 2.492952 | 4.338002 | 12.68354 | 65.79818 | [5 empty] | 144 | 107.8 | 43.95 | 60.3
F |  | 110# | 试件4 | 2.606 | 2.739997 | 4.2 | 4.03071 | 1235.7 | 743.4 | 1238.8 | 63.19 | 63.5 | 63.14 | 63.38 | 63.3025 | 15.72 | 2.94 | 2.494348 | 2.487114 | 4.561996 | 12.88799 | 64.60274 | [5 empty] | 144 | 107.8 | 43.95 | 60.3
F |  | 110# | 试件5 | 2.606 | 2.739997 | 4.2 | 4.03071 | 1238.7 | 743.7 | 1241.1 | 63.43 | 62.96 | 63.42 | 63.09 | 63.225 | 15.37 | 2.84 | 2.49035 | 2.483128 | 4.714973 | 13.02762 | 63.80788 | [5 empty] | 144 | 107.8 | 43.95 | 60.3
F | AC-20-130# | 130# | 试件1 | 2.59075 | 2.739997 | 4.2 | 4.03071 | 1217.6 | 734.1 | 1219.5 | 62 | 61.91 | 61.75 | 61.69 | 61.8375 | 15.01 | 2.2 | 2.508447 | 2.501172 | 3.457586 | 12.39561 | 72.10638 | 2.496671 | 2.489431 | 3.91078 | 12.80685 | 69.49229 | 111 | 124 | 41.5 | 56
F |  | 130# | 试件2 | 2.59075 | 2.739997 | 4.2 | 4.03071 | 1233.8 | 741.2 | 1236.7 | 62.81 | 63.26 | 62.98 | 63.1 | 63.0375 | 14.96 | 2.3 | 2.49001 | 2.482789 | 4.167152 | 13.03949 | 68.04206 | [5 empty] | 111 | 124 | 41.5 | 56
F |  | 130# | 试件3 | 2.59075 | 2.739997 | 4.2 | 4.03071 | 1236.1 | 744.2 | 1238.6 | 63.42 | 63.79 | 63.25 | 63.58 | 63.51 | 14.3 | 3.53 | 2.500202 | 2.492952 | 3.774887 | 12.68354 | 70.23791 | [5 empty] | 111 | 124 | 41.5 | 56
F |  | 130# | 试件4 | 2.59075 | 2.739997 | 4.2 | 4.03071 | 1235.7 | 743.4 | 1238.8 | 64.68 | 64.43 | 63.97 | 64.49 | 64.3925 | 14.8 | 3.69 | 2.494348 | 2.487114 | 4.000199 | 12.88799 | 68.96181 | [5 empty] | 111 | 124 | 41.5 | 56
F |  | 130# | 试件5 | 2.59075 | 2.739997 | 4.2 | 4.03071 | 1238.7 | 743.7 | 1241.1 | 64.36 | 64.29 | 64.15 | 64.14 | 64.235 | 15 | 2.84 | 2.49035 | 2.483128 | 4.154077 | 13.02762 | 68.11332 | [5 empty] | 111 | 124 | 41.5 | 56
G | AC-20-1 | 90#-50% | 试件1 | 2.601429 | 2.713571 | 4.2 | 4.03071 | 1224.7 | 737.1 | 1227.2 | 63.29 | 63.59 | 63.39 | 63.25 | 63.38 | 13.81 | 1.32 | 2.498878 | 2.491631 | 4.220666 | 11.87994 | 64.47232 | 2.499288 | 2.49204 | 4.204949 | 11.86548 | 64.56598 | 161 | 91 | 44 | 15
G |  | 90#-50% | 试件2 | 2.601429 | 2.713571 | 4.2 | 4.03071 | 1220.1 | 735.3 | 1223 | 62.86 | 63.07 | 62.97 | 62.77 | 62.9175 | 14.48 | 1.3 | 2.501743 | 2.494488 | 4.11085 | 11.7789 | 65.09989 | [5 empty] | 161 | 91 | 44 | 15
G |  | 90#-50% | 试件3 | 2.601429 | 2.713571 | 4.2 | 4.03071 | 1215.9 | 733.7 | 1219.6 | 63.02 | 62.87 | 62.86 | 63.01 | 62.94 | 13.89 | 1.75 | 2.502367 | 2.49511 | 4.086938 | 11.7569 | 65.23797 | [5 empty] | 161 | 91 | 44 | 15
G |  | 90#-50% | 试件4 | 2.601429 | 2.713571 | 4.2 | 4.03071 | 1218.8 | 733.5 | 1222 | 63.12 | 62.92 | 63.1 | 63.14 | 63.07 | 15.98 | 1.52 | 2.494985 | 2.487749 | 4.369886 | 12.01722 | 63.63648 | [5 empty] | 161 | 91 | 44 | 15
G |  | 90#-50% | 试件5 | 2.601429 | 2.713571 | 4.2 | 4.03071 | 1222.5 | 736.5 | 1225.8 | 62.74 | 62.67 | 62.75 | 62.71 | 62.7175 | 14.12 | 2.54 | 2.498467 | 2.491222 | 4.236403 | 11.89442 | 64.38326 | [5 empty] | 161 | 91 | 44 | 15
G | AC-20-2 | 90#-40% | 试件1 | 2.563883 | 2.709475 | 4.2 | 4.03071 | 1235.5 | 738.6 | 1237.9 | 64.61 | 64.17 | 64.36 | 64.51 | 64.4125 | 13.66 | 2.32 | 2.474464 | 2.467288 | 3.767532 | 12.60893 | 70.12013 | 2.467099 | 2.459944 | 4.053985 | 12.86907 | 68.52869 | 161 | 91 | 44 | 15
G |  | 90#-40% | 试件2 | 2.563883 | 2.709475 | 4.2 | 4.03071 | 1220.8 | 728.3 | 1224.9 | 64.69 | 64.79 | 64.41 | 64.59 | 64.62 | 13.03 | 2.54 | 2.458317 | 2.451187 | 4.395519 | 13.17922 | 66.64811 | [5 empty] | 161 | 91 | 44 | 15
G |  | 90#-40% | 试件3 | 2.563883 | 2.709475 | 4.2 | 4.03071 | 1220.1 | 728.7 | 1222.8 | 64.26 | 64.01 | 64.06 | 64.22 | 64.1375 | 12.96 | 2.75 | 2.469338 | 2.462177 | 3.966885 | 12.78997 | 68.9844 | [5 empty] | 161 | 91 | 44 | 15
G |  | 90#-40% | 试件4 | 2.563883 | 2.709475 | 4.2 | 4.03071 | 1221.9 | 730.6 | 1224.4 | 63.51 | 64.75 | 63.76 | 63.47 | 63.8725 | 14.81 | 2.52 | 2.474484 | 2.467308 | 3.766779 | 12.60825 | 70.12448 | [5 empty] | 161 | 91 | 44 | 15
G |  | 90#-40% | 试件5 | 2.563883 | 2.709475 | 4.2 | 4.03071 | 1214.2 | 724.2 | 1218 | 64.21 | 64.32 | 64.3 | 64.17 | 64.25 | 13.68 | 2.3 | 2.45889 | 2.451759 | 4.373208 | 13.15896 | 66.76631 | [5 empty] | 161 | 91 | 44 | 15
B | AC-10 | 90# | 试件1 | 2.486715 | 2.724 | 6.255772 | 5.887465 | 1254 | 733.5 | 1255.8 | 65.97 | 65.95 | 66.07 | 66.1 | 66.0225 | 16.41 | 2.34 | 2.400919 | 2.393956 | 3.730151 | 17.29027 | 78.4263 | 2.414521 | 2.407519 | 3.184747 | 16.82169 | 81.10797 | 161 | 91 | 44 | 15
B |  | 90# | 试件2 | 2.486715 | 2.724 | 6.255772 | 5.887465 | 1228.3 | 722.9 | 1229.5 | 64.3 | 64.08 | 64.07 | 64.09 | 64.135 | 16.76 | 2.58 | 2.424595 | 2.417564 | 2.780799 | 16.47464 | 83.12073 | [5 empty] | 161 | 91 | 44 | 15
B |  | 90# | 试件3 | 2.486715 | 2.724 | 6.255772 | 5.887465 | 1224.5 | 719.3 | 1225.7 | 64.35 | 64.12 | 64.11 | 64.17 | 64.1875 | 15.5 | 2.73 | 2.418049 | 2.411037 | 3.043289 | 16.70016 | 81.77688 | [5 empty] | 161 | 91 | 44 | 15
H | AC-13-90# | 90#-1 | 试件1 | 2.602671 | 2.708539 | 4.8 | 4.580153 | 1280.5 | 777.6 | 1282 | 64.63 | 65.12 | 65.4 | 65.17 | 65.08 | 17.52 | 1.66 | 2.53866 | 2.531298 | 2.742301 | 10.82422 | 74.66514 | 2.556163 | 2.54875 | 2.071737 | 10.20938 | 79.79503 | 161 | 91 | 44 | 15
H |  | 90#-1 | 试件2 | 2.602671 | 2.708539 | 4.8 | 4.580153 | 1282.2 | 783.2 | 1283.1 | 64.71 | 64.76 | 64.62 | 64.9 | 64.7475 | 16.9 | 1.51 | 2.564913 | 2.557475 | 1.736525 | 9.902024 | 82.46293 | [5 empty] | 161 | 91 | 44 | 15
H |  | 90#-1 | 试件3 | 2.602671 | 2.708539 | 4.8 | 4.580153 | 1283 | 782.4 | 1284.3 | 63.33 | 63.28 | 63.96 | 64.13 | 63.675 | 16.66 | 3.39 | 2.556286 | 2.548873 | 2.067026 | 10.20506 | 79.74509 | [5 empty] | 161 | 91 | 44 | 15
H |  | 90#-1 | 试件4 | 2.602671 | 2.708539 | 4.8 | 4.580153 | 1280.6 | 781.9 | 1281.6 | 65.02 | 64.36 | 64.25 | 65.12 | 64.6875 | 16.94 | 1.7 | 2.562738 | 2.555306 | 1.819863 | 9.978437 | 81.76204 | [5 empty] | 161 | 91 | 44 | 15
H |  | 90#-1 | 试件5 | 2.602671 | 2.708539 | 4.8 | 4.580153 | 1269.9 | 774.4 | 1270.8 | 64.35 | 64.68 | 64.76 | 64.32 | 64.5275 | 16.13 | 1.19 | 2.558219 | 2.5508 | 1.992969 | 10.13716 | 80.33997 | [5 empty] | 161 | 91 | 44 | 15
H |  | 90#-2 | 试件1 | 2.602671 | 2.708539 | 4.8 | 4.580153 | 1271.2 | 772.1 | 1272.2 | 64.63 | 65.12 | 65.4 | 65.17 | 65.08 | 17.52 | 1.66 | 2.541892 | 2.53452 | 2.618488 | 10.7107 | 75.55259 | 2.558658 | 2.551238 | 1.976144 | 10.12173 | 80.61881 | 161 | 91 | 44 | 15
H |  | 90#-2 | 试件2 | 2.602671 | 2.708539 | 4.8 | 4.580153 | 1270.7 | 774.6 | 1271.8 | 64.71 | 64.76 | 64.62 | 64.9 | 64.7475 | 16.9 | 1.51 | 2.555712 | 2.5483 | 2.089021 | 10.22523 | 79.56994 | [5 empty] | 161 | 91 | 44 | 15
H |  | 90#-2 | 试件3 | 2.602671 | 2.708539 | 4.8 | 4.580153 | 1274.2 | 778.8 | 1275 | 63.33 | 63.28 | 63.96 | 64.13 | 63.675 | 16.66 | 3.39 | 2.567916 | 2.560469 | 1.621471 | 9.796531 | 83.44852 | [5 empty] | 161 | 91 | 44 | 15
H |  | 90#-2 | 试件4 | 2.602671 | 2.708539 | 4.8 | 4.580153 | 1266.7 | 775.6 | 1267.6 | 65.02 | 64.36 | 64.25 | 65.12 | 64.6875 | 16.94 | 1.7 | 2.574593 | 2.567127 | 1.365658 | 9.561976 | 85.71783 | [5 empty] | 161 | 91 | 44 | 15
H |  | 90#-2 | 试件5 | 2.602671 | 2.708539 | 4.8 | 4.580153 | 1253.1 | 764.2 | 1255 | 64.35 | 64.68 | 64.76 | 64.32 | 64.5275 | 16.13 | 1.19 | 2.553178 | 2.545774 | 2.186081 | 10.31422 | 78.80518 | [5 empty] | 161 | 91 | 44 | 15
H |  | 90#-3 | 试件1 | 2.579638 | 2.708539 | 4.6 | 4.397706 | 1262.9 | 765.9 | 1265 | 64.63 | 65.12 | 65.4 | 65.17 | 65.08 | 17.52 | 1.66 | 2.530355 | 2.523017 | 2.194919 | 10.94601 | 79.94777 | 2.533264 | 2.525918 | 2.296337 | 10.8436 | 78.96186 | 161 | 91 | 44 | 15
H |  | 90#-3 | 试件2 | 2.579638 | 2.708539 | 4.6 | 4.397706 | 1260.5 | 767.6 | 1261.5 | 64.71 | 64.76 | 64.62 | 64.9 | 64.7475 | 16.9 | 1.51 | 2.552136 | 2.544735 | 1.353008 | 10.17943 | 86.70841 | [5 empty] | 161 | 91 | 44 | 15
H |  | 90#-3 | 试件3 | 2.579638 | 2.708539 | 4.6 | 4.397706 | 1261.2 | 764.6 | 1262.6 | 63.33 | 63.28 | 63.96 | 64.13 | 63.675 | 16.66 | 3.39 | 2.53253 | 2.525186 | 2.110831 | 10.86944 | 80.58014 | [5 empty] | 161 | 91 | 44 | 15
H |  | 90#-3 | 试件4 | 2.579638 | 2.708539 | 4.6 | 4.397706 | 1258.9 | 762.1 | 1260.7 | 65.02 | 64.36 | 64.25 | 65.12 | 64.6875 | 16.94 | 1.7 | 2.52487 | 2.517548 | 2.406929 | 11.13905 | 78.39197 | [5 empty] | 161 | 91 | 44 | 15
H |  | 90#-3 | 试件5 | 2.608201 | 2.708539 | 4.6 | 4.397706 | 1261.7 | 763.9 | 1263.3 | 64.35 | 64.68 | 64.76 | 64.32 | 64.5275 | 16.13 | 1.19 | 2.526432 | 2.519105 | 3.415997 | 11.08407 | 69.18103 | [5 empty] | 161 | 91 | 44 | 15
H |  | 90#-4 | 试件1 | 2.608201 | 2.708539 | 4.6 | 4.397706 | 1224.2 | 737.1 | 1227.3 | 62.62 | 63.03 | 62.56 | 62.66 | 62.7175 | 19.81 | 1.67 | 2.497348 | 2.490106 | 4.52785 | 12.10765 | 62.6034 | 2.490681 | 2.483458 | 4.782737 | 12.3423 | 61.25883 | 161 | 91 | 44 | 15
H |  | 90#-4 | 试件2 | 2.608201 | 2.708539 | 4.6 | 4.397706 | 1234.1 | 742.7 | 1238.6 | 63.05 | 63.18 | 63.44 | 63.11 | 63.195 | 20.59 | 2.13 | 2.488607 | 2.48139 | 4.86203 | 12.4153 | 60.8384 | [5 empty] | 161 | 91 | 44 | 15
H |  | 90#-4 | 试件3 | 2.608201 | 2.708539 | 4.6 | 4.397706 | 1230.6 | 739.8 | 1234.4 | 63.77 | 63.43 | 63.45 | 63.58 | 63.5575 | 20.74 | 1.67 | 2.488071 | 2.480856 | 4.882498 | 12.43414 | 60.73314 | [5 empty] | 161 | 91 | 44 | 15
H |  | 90#-4 | 试件4 | 2.608201 | 2.708539 | 4.6 | 4.397706 | 1231.2 | 740.4 | 1234.2 | 63.37 | 63.2 | 63.52 | 63.48 | 63.3925 | 19.3 | 1.94 | 2.493317 | 2.486087 | 4.681948 | 12.24952 | 61.77851 | [5 empty] | 161 | 91 | 44 | 15
H |  | 90#-4 | 试件5 | 2.608201 | 2.708539 | 4.6 | 4.397706 | 1230.6 | 739 | 1234 | 64.02 | 64.11 | 64.36 | 64.14 | 64.1575 | 18.1 | 1.86 | 2.486061 | 2.478851 | 4.959361 | 12.5049 | 60.34067 | [5 empty] | 161 | 91 | 44 | 15
H | AC-13-110# | 110#-1 | 试件1 | 2.574414 | 2.712968 | 4.8 | 4.580153 | 1280.5 | 777.6 | 1282 | 63.44 | 63.32 | 63.46 | 63.21 | 63.3575 | 17.52 | 1.66 | 2.53866 | 2.531298 | 1.674789 | 10.96983 | 84.73277 | 2.556163 | 2.54875 | 0.9968638 | 10.35599 | 90.47036 | 144 | 107.8 | 43.95 | 60.3
H |  | 110#-1 | 试件2 | 2.574414 | 2.712968 | 4.8 | 4.580153 | 1282.2 | 783.2 | 1283.1 | 63.15 | 63.24 | 63.21 | 63.37 | 63.2425 | 16.9 | 1.51 | 2.564913 | 2.557475 | 0.6579724 | 10.04913 | 93.45245 | [5 empty] | 144 | 107.8 | 43.95 | 60.3
H |  | 110#-1 | 试件3 | 2.574414 | 2.712968 | 4.8 | 4.580153 | 1283 | 782.4 | 1284.3 | 63.9 | 63.64 | 63.67 | 63.65 | 63.715 | 16.66 | 3.39 | 2.556286 | 2.548873 | 0.992101 | 10.35167 | 90.41603 | [5 empty] | 144 | 107.8 | 43.95 | 60.3
H |  | 110#-1 | 试件4 | 2.574414 | 2.712968 | 4.8 | 4.580153 | 1280.6 | 781.9 | 1281.6 | 62.95 | 63.25 | 63.26 | 62.96 | 63.105 | 16.94 | 1.7 | 2.562738 | 2.555306 | 0.7422258 | 10.12542 | 92.66968 | [5 empty] | 144 | 107.8 | 43.95 | 60.3
H |  | 110#-1 | 试件5 | 2.574414 | 2.712968 | 4.8 | 4.580153 | 1269.9 | 774.4 | 1270.8 | 62.85 | 62.73 | 62.77 | 62.83 | 62.795 | 16.13 | 1.19 | 2.558219 | 2.5508 | 0.9172311 | 10.28388 | 91.08089 | [5 empty] | 144 | 107.8 | 43.95 | 60.3
H |  | 110#-2 | 试件1 | 2.574414 | 2.712968 | 4.6 | 4.397706 | 1275.4 | 771.1 | 1277.7 | 64.53 | 64.56 | 64.49 | 64.54 | 64.53 | 14.82 | 1.6 | 2.517568 | 2.510267 | 2.491694 | 11.54069 | 78.40949 | 2.522582 | 2.515267 | 2.297492 | 11.36451 | 79.82934 | 144 | 107.8 | 43.95 | 60.3
H |  | 110#-2 | 试件2 | 2.574414 | 2.712968 | 4.6 | 4.397706 | 1254.5 | 757.4 | 1256.9 | 62.44 | 62.36 | 62.6 | 62.65 | 62.5125 | 15.31 | 2.19 | 2.511512 | 2.504228 | 2.726273 | 11.7535 | 76.80459 | [5 empty] | 144 | 107.8 | 43.95 | 60.3
H |  | 110#-2 | 试件3 | 2.574414 | 2.712968 | 4.6 | 4.397706 | 1261.2 | 764.6 | 1262.6 | 63.77 | 63.01 | 62.82 | 62.9 | 63.125 | 13.2 | 1.75 | 2.53253 | 2.525186 | 1.912198 | 11.01497 | 82.64001 | [5 empty] | 144 | 107.8 | 43.95 | 60.3
H |  | 110#-2 | 试件4 | 2.574414 | 2.712968 | 4.6 | 4.397706 | 1258.9 | 762.1 | 1260.7 | 62.9 | 63.14 | 63.11 | 63.38 | 63.1325 | 14.59 | 1.6 | 2.52487 | 2.517548 | 2.208897 | 11.28414 | 80.42476 | [5 empty] | 144 | 107.8 | 43.95 | 60.3
H |  | 110#-2 | 试件5 | 2.574414 | 2.712968 | 4.6 | 4.397706 | 1261.7 | 763.9 | 1263.3 | 63.09 | 63.05 | 62.97 | 63.17 | 63.07 | 13.06 | 1.63 | 2.526432 | 2.519105 | 2.148396 | 11.22925 | 80.86786 | [5 empty] | 144 | 107.8 | 43.95 | 60.3
H |  | 110#-3 | 试件1 | 2.536686 | 2.712968 | 4.6 | 4.397706 | 1221.8 | 728.3 | 1228.9 | 64.75 | 64.6 | 64.52 | 64.68 | 64.6375 | 14.82 | 1.6 | 2.440671 | 2.433593 | 4.064086 | 14.2426 | 71.46529 | 2.437257 | 2.430189 | 4.198274 | 14.36255 | 70.78217 | 144 | 107.8 | 43.95 | 60.3
H |  | 110#-3 | 试件2 | 2.536686 | 2.712968 | 4.6 | 4.397706 | 1211.3 | 721.6 | 1218.1 | 64.28 | 64.35 | 64.37 | 64.22 | 64.305 | 15.31 | 2.19 | 2.439678 | 2.432603 | 4.103136 | 14.27751 | 71.26154 | [5 empty] | 144 | 107.8 | 43.95 | 60.3
H |  | 110#-3 | 试件3 | 2.536686 | 2.712968 | 4.6 | 4.397706 | 1211.5 | 724 | 1219.8 | 64.65 | 64.2 | 64.16 | 64.36 | 64.3425 | 14.2 | 1.75 | 2.443526 | 2.436439 | 3.951887 | 14.14231 | 72.05628 | [5 empty] | 144 | 107.8 | 43.95 | 60.3
H |  | 110#-3 | 试件4 | 2.536686 | 2.712968 | 4.6 | 4.397706 | 1204.7 | 718.2 | 1213.8 | 64.55 | 64.11 | 64.27 | 64.37 | 64.325 | 14.59 | 1.6 | 2.430791 | 2.423742 | 4.45245 | 14.58976 | 69.48237 | [5 empty] | 144 | 107.8 | 43.95 | 60.3
H |  | 110#-3 | 试件5 | 2.536686 | 2.712968 | 4.6 | 4.397706 | 1207.3 | 719.3 | 1215.8 | 64.27 | 64.35 | 6446 | 64.15 | 1659.6925 | 13.06 | 1.63 | 2.431621 | 2.42457 | 4.41981 | 14.56059 | 69.64538 | [5 empty] | 144 | 107.8 | 43.95 | 60.3
H | AC-13-130# | 130#-1 | 试件1 | 2.608201 | 2.712968 | 4.2 | 4.03071 | 1280.5 | 777.6 | 1282 | 63.44 | 63.32 | 63.46 | 63.21 | 63.3575 | 17.52 | 1.66 | 2.53866 | 2.531298 | 2.948525 | 10.45718 | 71.80381 | 2.556163 | 2.54875 | 2.279382 | 9.839803 | 76.92616 | 161 | 124 | 41.5 | 56
H |  | 130#-1 | 试件2 | 2.608201 | 2.712968 | 4.2 | 4.03071 | 1282.2 | 783.2 | 1283.1 | 63.15 | 63.24 | 63.21 | 63.37 | 63.2425 | 16.9 | 1.51 | 2.564913 | 2.557475 | 1.944881 | 9.531182 | 79.59455 | [5 empty] | 161 | 124 | 41.5 | 56
H |  | 130#-1 | 试件3 | 2.608201 | 2.712968 | 4.2 | 4.03071 | 1283 | 782.4 | 1284.3 | 63.9 | 63.64 | 63.67 | 63.65 | 63.715 | 16.66 | 3.39 | 2.556286 | 2.548873 | 2.274681 | 9.835466 | 76.87267 | [5 empty] | 161 | 124 | 41.5 | 56
H |  | 130#-1 | 试件4 | 2.608201 | 2.712968 | 4.2 | 4.03071 | 1280.6 | 781.9 | 1281.6 | 62.95 | 63.25 | 63.26 | 62.96 | 63.105 | 16.94 | 1.7 | 2.562738 | 2.555306 | 2.028043 | 9.607909 | 78.89195 | [5 empty] | 161 | 124 | 41.5 | 56
H |  | 130#-1 | 试件5 | 2.608201 | 2.712968 | 4.2 | 4.03071 | 1269.9 | 774.4 | 1270.8 | 62.85 | 62.73 | 62.77 | 62.83 | 62.795 | 16.13 | 1.19 | 2.558219 | 2.5508 | 2.200781 | 9.767283 | 77.46783 | [5 empty] | 161 | 124 | 41.5 | 56
H |  | 130#-2 | 试件1 | 2.536686 | 2.712968 | 4.6 | 4.397706 | 1275.4 | 771.1 | 1277.7 | 64.63 | 65.12 | 65.4 | 65.17 | 65.08 | 15.55 | 1.88 | 2.517568 | 2.510267 | 1.041485 | 11.54069 | 90.97554 | 2.522582 | 2.515267 | 0.8443943 | 11.36451 | 92.62294 | 111 | 124 | 41.5 | 56
H |  | 130#-2 | 试件2 | 2.536686 | 2.712968 | 4.6 | 4.397706 | 1254.5 | 757.4 | 1256.9 | 64.71 | 64.76 | 64.62 | 64.9 | 64.7475 | 15.02 | 1.53 | 2.511512 | 2.504228 | 1.279553 | 11.7535 | 89.11343 | [5 empty] | 111 | 124 | 41.5 | 56
H |  | 130#-2 | 试件3 | 2.536686 | 2.712968 | 4.6 | 4.397706 | 1261.2 | 764.6 | 1262.6 | 63.33 | 63.28 | 63.96 | 64.13 | 63.675 | 14.9 | 2.16 | 2.53253 | 2.525186 | 0.4533702 | 11.01497 | 95.88406 | [5 empty] | 111 | 124 | 41.5 | 56
H |  | 130#-2 | 试件4 | 2.536686 | 2.712968 | 4.6 | 4.397706 | 1258.9 | 762.1 | 1260.7 | 65.02 | 64.36 | 64.25 | 65.12 | 64.6875 | 15 | 1.59 | 2.52487 | 2.517548 | 0.7544824 | 11.28414 | 93.31378 | [5 empty] | 111 | 124 | 41.5 | 56
H |  | 130#-2 | 试件5 | 2.536686 | 2.712968 | 4.6 | 4.397706 | 1261.7 | 763.9 | 1263.3 | 64.35 | 64.68 | 64.76 | 64.32 | 64.5275 | 16.13 | 1.19 | 2.526432 | 2.519105 | 0.6930813 | 11.22925 | 93.82789 | [5 empty] | 111 | 124 | 41.5 | 56
H |  | 130#-3 | 试件1 | 2.536686 | 2.712968 | 4.8 | 4.580153 | 1253.1 | 748.7 | 1259.3 | 65.26 | 65.54 | 65.26 | 65.32 | 65.345 | 13.15 | 2 | 2.454172 | 2.447054 | 3.533425 | 13.93281 | 74.63954 | 2.443562 | 2.436476 | 3.950441 | 14.30487 | 72.42164 | 111 | 124 | 41.5 | 56
H |  | 130#-3 | 试件2 | 2.536686 | 2.712968 | 4.8 | 4.580153 | 1232.5 | 737.5 | 1241 | 64.41 | 64.51 | 64.8 | 64.53 | 64.5625 | 13.65 | 1.83 | 2.447865 | 2.440766 | 3.78132 | 14.15398 | 73.2844 | [5 empty] | 111 | 124 | 41.5 | 56
H |  | 130#-3 | 试件3 | 2.536686 | 2.712968 | 4.8 | 4.580153 | 1220.6 | 730.6 | 1230.6 | 65.31 | 65 | 64.99 | 65.3 | 65.15 | 13.45 | 2.22 | 2.4412 | 2.43412052 | 4.0433 | 14.38772 | 71.89755 | [5 empty] | 111 | 124 | 41.5 | 56
H |  | 130#-3 | 试件4 | 2.536686 | 2.712968 | 4.8 | 4.580153 | 1210.9 | 724 | 1219 | 64.18 | 64.16 | 64.17 | 63.82 | 64.0825 | 15.17 | 1.64 | 2.446263 | 2.439168 | 3.844303 | 14.21017 | 72.94683 | [5 empty] | 111 | 124 | 41.5 | 56
H |  | 130#-3 | 试件5 | 2.536686 | 2.712968 | 4.8 | 4.580153 | 1207.6 | 722.5 | 1219.8 | 67.03 | 67.13 | 67.35 | 67.29 | 67.2 | 13.5 | 2.41 | 2.428313 | 2.421271 | 4.549856 | 14.83966 | 69.3399 | [5 empty] | 111 | 124 | 41.5 | 56
I | AC-20-90# | 90# | 试件1 | 2.54932 | 2.714079 | 4.2 | 4.03071 | 1200.9 | 712.8 | 1207.9 | 64.63 | 65.12 | 65.4 | 65.17 | 65.08 | 17.52 | 1.66 | 2.425571 | 2.418536 | 5.13015 | 14.48102 | 64.57329 | 2.421154 | 2.414132 | 5.302905 | 14.63675 | 64.15159 | 161 | 91 | 44 | 15
I |  | 90# | 试件2 | 2.54932 | 2.714079 | 4.2 | 4.03071 | 1200.9 | 714.5 | 1205.3 | 64.71 | 64.76 | 64.62 | 64.9 | 64.7475 | 16.9 | 1.51 | 2.446822 | 2.439726 | 4.298975 | 13.73177 | 68.69322 | [5 empty] | 161 | 91 | 44 | 15
I |  | 90# | 试件3 | 2.54932 | 2.714079 | 4.2 | 4.03071 | 1202.4 | 717.2 | 1206.3 | 63.33 | 63.28 | 63.96 | 64.13 | 63.675 | 16.66 | 3.39 | 2.458393 | 2.451264 | 3.846388 | 13.32379 | 71.13143 | [5 empty] | 161 | 91 | 44 | 15
I |  | 90# | 试件4 | 2.54932 | 2.714079 | 4.2 | 4.03071 | 1199 | 704.5 | 1205.4 | 65.02 | 64.36 | 64.25 | 65.12 | 64.6875 | 16.94 | 1.7 | 2.393691 | 2.38675 | 6.377023 | 15.605 | 59.13474 | [5 empty] | 161 | 91 | 44 | 15
I |  | 90# | 试件5 | 2.54932 | 2.714079 | 4.2 | 4.03071 | 1201.6 | 701.3 | 1205.9 | 64.35 | 64.68 | 64.76 | 64.32 | 64.5275 | 16.13 | 1.19 | 2.381292 | 2.374386 | 6.861987 | 16.04216 | 57.22529 | [5 empty] | 161 | 91 | 44 | 15
I | AC-20-110# | 110#-1 | 试件1 | 2.536686 | 2.714079 | 4.2 | 4.03071 | 1201 | 710.6 | 1204.6 | 64.56 | 64.4 | 63.87 | 64.62 | 64.3625 | 16.43 | 1.41 | 2.431174 | 2.424124 | 4.43739 | 14.28346 | 68.93336 | 2.429392 | 2.422347 | 4.507426 | 14.34628 | 68.59896 | 144 | 107.8 | 43.95 | 60.3
I |  | 110#-1 | 试件2 | 2.536686 | 2.714079 | 4.2 | 4.03071 | 1195.9 | 706.8 | 1200.3 | 64.3 | 64.58 | 64.86 | 64.47 | 64.5525 | 15.97 | 1.44 | 2.423303 | 2.416275 | 4.746783 | 14.56097 | 67.40064 | [5 empty] | 144 | 107.8 | 43.95 | 60.3
I |  | 110#-1 | 试件3 | 2.536686 | 2.714079 | 4.2 | 4.03071 | 1206 | 712.8 | 1210.8 | 65.98 | 65.61 | 65.37 | 66.35 | 65.8275 | 15.73 | 1.67 | 2.421687 | 2.414664 | 4.810311 | 14.61795 | 67.09313 | [5 empty] | 144 | 107.8 | 43.95 | 60.3
I |  | 110#-1 | 试件4 | 2.536686 | 2.714079 | 4.2 | 4.03071 | 1207 | 713.8 | 1209.9 | 64.57 | 65.03 | 65.62 | 65.38 | 65.15 | 16.77 | 1.86 | 2.432977 | 2.425922 | 4.366514 | 14.21988 | 69.2929 | [5 empty] | 144 | 107.8 | 43.95 | 60.3
I |  | 110#-1 | 试件5 | 2.536686 | 2.714079 | 4.2 | 4.03071 | 1235 | 732.4 | 1239 | 65.84 | 66.15 | 66.52 | 66.65 | 66.29 | 15.87 | 1.97 | 2.437821 | 2.430751 | 4.176128 | 14.04911 | 70.27479 | [5 empty] | 144 | 107.8 | 43.95 | 60.3
I |  | 110#-2 | 试件1 | 2.536686 | 2.714079 | 4.2 | 4.03071 | 1192.2 | 707.8 | 1195 | 62.67 | 62.8 | 63 | 62.68 | 62.7875 | 16.43 | 1.41 | 2.447044 | 2.439948 | 3.813576 | 13.72392 | 72.21219 | 2.443224 | 2.436138 | 3.963749 | 13.85862 | 71.42774 | 144 | 107.8 | 43.95 | 60.3
I |  | 110#-2 | 试件2 | 2.536686 | 2.714079 | 4.2 | 4.03071 | 1189.3 | 705.8 | 1193.9 | 64.8 | 64.72 | 64.67 | 64.74 | 64.7325 | 15.97 | 1.44 | 2.436591 | 2.429525 | 4.224472 | 14.09248 | 70.02321 | [5 empty] | 144 | 107.8 | 43.95 | 60.3
I |  | 110#-2 | 试件3 | 2.536686 | 2.714079 | 4.2 | 4.03071 | 1188.4 | 707.8 | 1192.8 | 63.04 | 62.82 | 63.02 | 62.83 | 62.9275 | 15.73 | 1.67 | 2.450309 | 2.443203 | 3.68524 | 13.6088 | 72.92017 | [5 empty] | 144 | 107.8 | 43.95 | 60.3
I |  | 110#-2 | 试件4 | 2.536686 | 2.714079 | 4.2 | 4.03071 | 1190.6 | 704.6 | 1194.1 | 63.71 | 63.5 | 63.61 | 63.7 | 63.63 | 16.77 | 1.86 | 2.432278 | 2.425224 | 4.394005 | 14.24454 | 69.15306 | [5 empty] | 144 | 107.8 | 43.95 | 60.3
I |  | 110#-2 | 试件5 | 2.536686 | 2.714079 | 4.2 | 4.03071 | 1188.2 | 707 | 1192 | 63.51 | 63.57 | 63.71 | 63.82 | 63.6525 | 15.87 | 1.97 | 2.449897 | 2.442792 | 3.701449 | 13.62334 | 72.83009 | [5 empty] | 144 | 107.8 | 43.95 | 60.3
I |  | 110#-1 | 试件1 | 2.536686 | 2.714079 | 4.2 | 4.03071 | 1191 | 708.3 | 1193.8 | 62.67 | 62.8 | 63 | 62.68 | 62.7875 | 12.38 | 1.89 | 2.453141 | 2.446027 | 3.573929 | 13.50896 | 73.54401 | 2.441103 | 2.434023 | 4.047126 | 13.9334 | 70.98992 | 144 | 107.8 | 43.95 | 60.3
I |  | 110#-1 | 试件2 | 2.536686 | 2.714079 | 4.2 | 4.03071 | 1192.3 | 709.1 | 1196.4 | 64.8 | 64.72 | 64.67 | 64.74 | 64.7325 | 12.29 | 1.47 | 2.446747 | 2.439652 | 3.825248 | 13.73439 | 72.14839 | [5 empty] | 144 | 107.8 | 43.95 | 60.3
I |  | 110#-1 | 试件3 | 2.536686 | 2.714079 | 4.2 | 4.03071 | 1192.1 | 706.6 | 1195 | 63.04 | 62.82 | 63.02 | 62.83 | 62.9275 | 12.92 | 1.51 | 2.440827 | 2.433749 | 4.057954 | 13.94312 | 70.89636 | [5 empty] | 144 | 107.8 | 43.95 | 60.3
I |  | 110#-1 | 试件4 | 2.536686 | 2.714079 | 4.2 | 4.03071 | 1189.9 | 703.7 | 1193.4 | 63.71 | 63.5 | 63.61 | 63.7 | 63.63 | 14.31 | 1.83 | 2.429855 | 2.422808 | 4.48924 | 14.32996 | 68.67236 | [5 empty] | 144 | 107.8 | 43.95 | 60.3
I |  | 110#-1 | 试件5 | 2.536686 | 2.714079 | 4.2 | 4.03071 | 1190.2 | 705.3 | 1194.1 | 63.51 | 63.57 | 63.71 | 63.82 | 63.6525 | 12.56 | 2.11 | 2.434943 | 2.427881 | 4.289256 | 14.15059 | 69.68849 | [5 empty] | 144 | 107.8 | 43.95 | 60.3
I |  | 110#-2 | 试件1 | 2.536686 | 2.714079 | 4.2 | 4.03071 | 1190.8 | 707.3 | 1192.8 | 62.67 | 62.8 | 63 | 62.68 | 62.7875 | 14.86 | 1.95 | 2.452729 | 2.445616 | 3.590122 | 13.52348 | 73.45269 | 2.452338 | 2.445226 | 3.605492 | 13.53727 | 73.36681 | 144 | 107.8 | 43.95 | 60.3
I |  | 110#-2 | 试件2 | 2.536686 | 2.714079 | 4.2 | 4.03071 | 1191.1 | 707.2 | 1193.1 | 64.8 | 64.72 | 64.67 | 64.74 | 64.7325 | 16.18 | 1.35 | 2.451327 | 2.444219 | 3.645219 | 13.57291 | 73.14341 | [5 empty] | 144 | 107.8 | 43.95 | 60.3
I |  | 110#-2 | 试件3 | 2.536686 | 2.714079 | 4.2 | 4.03071 | 1187 | 706.1 | 1190.1 | 63.04 | 62.82 | 63.02 | 62.83 | 62.9275 | 15.56 | 1.1 | 2.452479 | 2.445367 | 3.599941 | 13.53229 | 73.3974 | [5 empty] | 144 | 107.8 | 43.95 | 60.3
I |  | 110#-2 | 试件4 | 2.536686 | 2.714079 | 4.2 | 4.03071 | 1190.2 | 707.7 | 1192.7 | 63.71 | 63.5 | 63.61 | 63.7 | 63.63 | 15.62 | 1.33 | 2.454021 | 2.446904 | 3.539358 | 13.47795 | 73.73965 | [5 empty] | 144 | 107.8 | 43.95 | 60.3
I |  | 110#-2 | 试件5 | 2.536686 | 2.714079 | 4.2 | 4.03071 | 1188.8 | 707.2 | 1192.2 | 63.51 | 63.57 | 63.71 | 63.82 | 63.6525 | 15.46 | 1.27 | 2.451134 | 2.444026 | 3.652822 | 13.57972 | 73.10091 | [5 empty] | 144 | 107.8 | 43.95 | 60.3
J | AC-13 | 90#-1 | 试件1 | 2.504654 | 2.645872 | 4.8 | 4.580153 | 1214.7 | 715.8 | 1219.1 | 64.63 | 65.12 | 65.4 | 65.17 | 65.08 | 17.52 | 1.66 | 2.413471 | 2.406472 | 3.91998 | 13.21379 | 70.33416 | 2.419873 | 2.412855 | 3.665121 | 12.98358 | 71.78625 | 161 | 91 | 44 | 15
J |  | 90#-1 | 试件2 | 2.504654 | 2.645872 | 4.8 | 4.580153 | 1212.7 | 714.3 | 1216.5 | 64.71 | 64.76 | 64.62 | 64.9 | 64.7475 | 16.9 | 1.51 | 2.414775 | 2.407772 | 3.868072 | 13.1669 | 70.62276 | [5 empty] | 161 | 91 | 44 | 15
J |  | 90#-1 | 试件3 | 2.504654 | 2.645872 | 4.8 | 4.580153 | 1212.9 | 715.9 | 1216.6 | 63.33 | 63.28 | 63.96 | 64.13 | 63.675 | 16.66 | 3.39 | 2.422409 | 2.415384 | 3.564178 | 12.8924 | 72.35443 | [5 empty] | 161 | 91 | 44 | 15
J |  | 90#-1 | 试件4 | 2.504654 | 2.645872 | 4.8 | 4.580153 | 1213.8 | 717.7 | 1218 | 65.02 | 64.36 | 64.25 | 65.12 | 64.6875 | 16.94 | 1.7 | 2.426144 | 2.419108 | 3.415461 | 12.75807 | 73.22902 | [5 empty] | 161 | 91 | 44 | 15
J |  | 90#-1 | 试件5 | 2.504654 | 2.645872 | 4.8 | 4.580153 | 1221.7 | 720.7 | 1225 | 64.35 | 64.68 | 64.76 | 64.32 | 64.5275 | 16.13 | 1.19 | 2.422566 | 2.41554 | 3.557916 | 12.88674 | 72.39089 | [5 empty] | 161 | 91 | 44 | 15
J |  | 90#-2 | 试件1 | 2.504654 | 2.645872 | 4.8 | 4.580153 | 1214.8 | 712.5 | 1218.2 | 64.63 | 65.12 | 65.4 | 65.17 | 65.08 | 23.81 | 1.31 | 2.402215 | 2.395248 | 4.368094 | 13.61855 | 67.92542 | 2.413807 | 2.406807 | 3.906605 | 13.20171 | 70.43878 | 161 | 91 | 44 | 15
J |  | 90#-2 | 试件2 | 2.504654 | 2.645872 | 4.8 | 4.580153 | 1208.2 | 710.8 | 1211.9 | 64.71 | 64.76 | 64.62 | 64.9 | 64.7475 | 23.07 | 1.8 | 2.411096 | 2.404103 | 4.014549 | 13.29921 | 69.81362 | [5 empty] | 161 | 91 | 44 | 15
J |  | 90#-2 | 试件3 | 2.504654 | 2.645872 | 4.8 | 4.580153 | 1217.8 | 716.6 | 1219.9 | 63.33 | 63.28 | 63.96 | 64.13 | 63.675 | 22.96 | 1.86 | 2.41963 | 2.412614 | 3.674777 | 12.9923 | 71.71573 | [5 empty] | 161 | 91 | 44 | 15
J |  | 90#-2 | 试件4 | 2.504654 | 2.645872 | 4.8 | 4.580153 | 1216.6 | 716.7 | 1220.8 | 65.02 | 64.36 | 64.25 | 65.12 | 64.6875 | 20.49 | 1.86 | 2.41341 | 2.406411 | 3.922411 | 13.21598 | 70.3207 | [5 empty] | 161 | 91 | 44 | 15
J |  | 90#-2 | 试件5 | 2.504654 | 2.645872 | 4.8 | 4.580153 | 1211.1 | 713.1 | 1213 | 64.35 | 64.68 | 64.76 | 64.32 | 64.5275 | 23.24 | 1.83 | 2.422685 | 2.415659 | 3.553194 | 12.88248 | 72.4184 | [5 empty] | 161 | 91 | 44 | 15
K | AC-13 | 90#-1 | 试件1 | 2.58 | 2.71955 | 4.6 | 4.397706 | 1269 | 750.6 | 1272.7 | 64.63 | 65.12 | 65.4 | 65.17 | 65.08 | 17.52 | 1.66 | 2.430569 | 2.42352 | 6.065108 | 14.80426 | 59.03132 | 2.434108 | 2.427049 | 5.928325 | 14.6802 | 59.63773 | 161 | 91 | 44 | 15
K |  | 90#-1 | 试件2 | 2.58 | 2.71955 | 4.6 | 4.397706 | 1230.3 | 731.2 | 1235.1 | 64.71 | 64.76 | 64.62 | 64.9 | 64.7475 | 16.9 | 1.51 | 2.441556 | 2.434475 | 5.64049 | 14.41914 | 60.88193 | [5 empty] | 161 | 91 | 44 | 15
K |  | 90#-1 | 试件3 | 2.58 | 2.71955 | 4.6 | 4.397706 | 1214.5 | 722.6 | 1219.6 | 63.33 | 63.28 | 63.96 | 64.13 | 63.675 | 16.66 | 3.39 | 2.443662 | 2.436575 | 5.559095 | 14.34532 | 61.24802 | [5 empty] | 161 | 91 | 44 | 15
K |  | 90#-1 | 试件4 | 2.58 | 2.71955 | 4.6 | 4.397706 | 1216.4 | 720 | 1221.6 | 65.02 | 64.36 | 64.25 | 65.12 | 64.6875 | 16.94 | 1.7 | 2.42504 | 2.418007 | 6.278788 | 14.99806 | 58.13599 | [5 empty] | 161 | 91 | 44 | 15
K |  | 90#-1 | 试件5 | 2.58 | 2.71955 | 4.6 | 4.397706 | 1215.1 | 721.7 | 1221.8 | 64.35 | 64.68 | 64.76 | 64.32 | 64.5275 | 16.13 | 1.19 | 2.429714 | 2.422668 | 6.098144 | 14.83422 | 58.89137 | [5 empty] | 161 | 91 | 44 | 15
K |  | 90#-2 | 试件1 | 2.57 | 2.71955 | 4.9 | 4.671115 | 1212.7 | 720.5 | 1222 | 64.63 | 65.12 | 65.4 | 65.17 | 65.08 | 17.52 | 1.66 | 2.418146 | 2.411133 | 6.181598 | 15.48212 | 60.07266 | 2.430533 | 2.423485 | 5.700977 | 15.04914 | 62.1616 | 161 | 91 | 44 | 15
K |  | 90#-2 | 试件2 | 2.57 | 2.71955 | 4.9 | 4.671115 | 1215.6 | 717.9 | 1218.6 | 64.71 | 64.76 | 64.62 | 64.9 | 64.7475 | 16.9 | 1.51 | 2.427801 | 2.42076 | 5.806986 | 15.14464 | 61.6565 | [5 empty] | 161 | 91 | 44 | 15
K |  | 90#-2 | 试件3 | 2.57 | 2.71955 | 4.9 | 4.671115 | 1216.5 | 718.9 | 1219.5 | 63.33 | 63.28 | 63.96 | 64.13 | 63.675 | 16.66 | 3.39 | 2.430084 | 2.423037 | 5.718418 | 15.06486 | 62.04133 | [5 empty] | 161 | 91 | 44 | 15
K |  | 90#-2 | 试件4 | 2.57 | 2.71955 | 4.9 | 4.671115 | 1214.6 | 722.3 | 1218.1 | 65.02 | 64.36 | 64.25 | 65.12 | 64.6875 | 16.94 | 1.7 | 2.449778 | 2.442674 | 4.954328 | 14.37651 | 65.53874 | [5 empty] | 161 | 91 | 44 | 15
K |  | 90#-2 | 试件5 | 2.57 | 2.71955 | 4.9 | 4.671115 | 1214.4 | 719.4 | 1219.8 | 64.35 | 64.68 | 64.76 | 64.32 | 64.5275 | 16.13 | 1.19 | 2.426859 | 2.419821 | 5.843556 | 15.17759 | 61.49879 | [5 empty] | 161 | 91 | 44 | 15
K |  | 90#-3 | 试件1 | 2.59 | 2.71955 | 4.8 | 4.580153 | 1211.3 | 719.2 | 1214.2 | 64.63 | 65.12 | 65.4 | 65.17 | 65.08 | 17.52 | 1.66 | 2.447071 | 2.439974 | 5.792502 | 14.38953 | 59.74502 | 2.43857 | 2.431499 | 6.119746 | 14.68691 | 58.35785 | 161 | 91 | 44 | 15
K |  | 90#-3 | 试件2 | 2.59 | 2.71955 | 4.8 | 4.580153 | 1216.1 | 722.2 | 1218.6 | 64.71 | 64.76 | 64.62 | 64.9 | 64.7475 | 16.9 | 1.51 | 2.449839 | 2.442734 | 5.685934 | 14.29269 | 60.21788 | [5 empty] | 161 | 91 | 44 | 15
K |  | 90#-3 | 试件3 | 2.59 | 2.71955 | 4.8 | 4.580153 | 1215.2 | 718.2 | 1217.7 | 63.33 | 63.28 | 63.96 | 64.13 | 63.675 | 16.66 | 3.39 | 2.432833 | 2.425778 | 6.340633 | 14.88764 | 57.41009 | [5 empty] | 161 | 91 | 44 | 15
K |  | 90#-3 | 试件4 | 2.59 | 2.71955 | 4.8 | 4.580153 | 1217.9 | 719.5 | 1220.4 | 65.02 | 64.36 | 64.25 | 65.12 | 64.6875 | 16.94 | 1.7 | 2.431423 | 2.424372 | 6.394892 | 14.93695 | 57.18742 | [5 empty] | 161 | 91 | 44 | 15
K |  | 90#-3 | 试件5 | 2.59 | 2.71955 | 4.8 | 4.580153 | 1215.6 | 719.6 | 1219.5 | 64.35 | 64.68 | 64.76 | 64.32 | 64.5275 | 16.13 | 1.19 | 2.431686 | 2.424634 | 6.38477 | 14.92775 | 57.22885 | [5 empty] | 161 | 91 | 44 | 15
K |  | 90#-4 | 试件1 | 2.59 | 2.71955 | 4.8 | 4.580153 | 1224.1 | 732.4 | 1225.3 | 64.63 | 65.12 | 65.4 | 65.17 | 65.08 | 17.52 | 1.66 | 2.483465 | 2.476263 | 4.391384 | 13.11627 | 66.51957 | 2.484258 | 2.477054 | 4.360867 | 13.08854 | 66.68243 | 161 | 91 | 44 | 15
K |  | 90#-4 | 试件2 | 2.59 | 2.71955 | 4.8 | 4.580153 | 1217.6 | 728.9 | 1218.9 | 64.71 | 64.76 | 64.62 | 64.9 | 64.7475 | 16.9 | 1.51 | 2.484898 | 2.477692 | 4.336226 | 13.06615 | 66.81328 | [5 empty] | 161 | 91 | 44 | 15
K |  | 90#-4 | 试件3 | 2.59 | 2.71955 | 4.8 | 4.580153 | 1223.8 | 733.3 | 1225.6 | 63.33 | 63.28 | 63.96 | 64.13 | 63.675 | 16.66 | 3.39 | 2.485883 | 2.478674 | 4.298319 | 13.0317 | 67.01643 | [5 empty] | 161 | 91 | 44 | 15
K |  | 90#-4 | 试件4 | 2.59 | 2.71955 | 4.8 | 4.580153 | 1223.5 | 733.8 | 1226.3 | 65.02 | 64.36 | 64.25 | 65.12 | 64.6875 | 16.94 | 1.7 | 2.484264 | 2.47706 | 4.360633 | 13.08833 | 66.68303 | [5 empty] | 161 | 91 | 44 | 15
K |  | 90#-4 | 试件5 | 2.59 | 2.71955 | 4.8 | 4.580153 | 1218.3 | 729.2 | 1219.9 | 64.35 | 64.68 | 64.76 | 64.32 | 64.5275 | 16.13 | 1.19 | 2.48278 | 2.47558 | 4.417774 | 13.14025 | 66.37984 | [5 empty] | 161 | 91 | 44 | 15
L | AC-13 | 90#-1 | 试件1 | 2.535156 | 2.653409 | 4.8 | 4.580153 | 1208.7 | 711.7 | 1210.5 | 63.5 | 63.27 | 63.24 | 63.35 | 63.34 | 14.6 | 1.82 | 2.423216 | 2.416188 | 4.692711 | 13.11088 | 64.20751 | 2.421293 | 2.414271 | 4.768347 | 13.17984 | 63.84205 | 161 | 91 | 44 | 15
L |  | 90#-1 | 试件2 | 2.535156 | 2.653409 | 4.8 | 4.580153 | 1212.1 | 714.9 | 1213.9 | 63.94 | 64.04 | 63.98 | 64.11 | 64.0175 | 13.99 | 1.85 | 2.429058 | 2.422014 | 4.462924 | 12.90139 | 65.40742 | [5 empty] | 161 | 91 | 44 | 15
L |  | 90#-1 | 试件3 | 2.535156 | 2.653409 | 4.8 | 4.580153 | 1206.4 | 708 | 1208.5 | 63.92 | 63.88 | 64.13 | 64 | 63.9825 | 13.25 | 1.54 | 2.41039 | 2.403399 | 5.197174 | 13.57079 | 61.70323 | [5 empty] | 161 | 91 | 44 | 15
L |  | 90#-1 | 试件4 | 2.535156 | 2.653409 | 4.8 | 4.580153 | 1206.3 | 710.6 | 1209.2 | 63.56 | 63.64 | 63.91 | 63.9 | 63.7525 | 13.92 | 1.5 | 2.419374 | 2.412358 | 4.8438 | 13.24863 | 63.43923 | [5 empty] | 161 | 91 | 44 | 15
L |  | 90#-1 | 试件5 | 2.535156 | 2.653409 | 4.8 | 4.580153 | 1203 | 708.7 | 1204.9 | 63.1 | 62.76 | 62.94 | 62.94 | 62.935 | 13.5 | 1.6 | 2.424426 | 2.417395 | 4.645124 | 13.0675 | 64.45285 | [5 empty] | 161 | 91 | 44 | 15
L |  | 90#-2 | 试件1 | 2.504119 | 2.653409 | 4.9 | 4.671115 | 1207.7 | 706.7 | 1209.4 | 64.44 | 64.21 | 64.66 | 64.24 | 64.3875 | 13.42 | 2 | 2.402427 | 2.39546 | 4.339221 | 13.93843 | 68.86865 | 2.410991 | 2.403999 | 3.998201 | 13.63163 | 70.68373 | 161 | 91 | 44 | 15
L |  | 90#-2 | 试件2 | 2.504119 | 2.653409 | 4.9 | 4.671115 | 1213.3 | 713 | 1216.1 | 64.79 | 64.55 | 64.53 | 64.52 | 64.5975 | 15.34 | 1.84 | 2.411648 | 2.404654 | 3.97206 | 13.60811 | 70.81108 | [5 empty] | 161 | 91 | 44 | 15
L |  | 90#-2 | 试件3 | 2.504119 | 2.653409 | 4.9 | 4.671115 | 1211.3 | 711.4 | 1214.2 | 63.84 | 64.09 | 64.16 | 63.76 | 63.9625 | 13.24 | 1.54 | 2.409109 | 2.402123 | 4.073151 | 13.69906 | 70.26692 | [5 empty] | 161 | 91 | 44 | 15
L |  | 90#-2 | 试件4 | 2.504119 | 2.653409 | 4.9 | 4.671115 | 1210.5 | 711.9 | 1212.9 | 64.24 | 64.15 | 63.95 | 63.58 | 63.98 | 14.56 | 1.68 | 2.416168 | 2.409161 | 3.792086 | 13.4462 | 71.79808 | [5 empty] | 161 | 91 | 44 | 15
L |  | 90#-2 | 试件5 | 2.504119 | 2.653409 | 4.9 | 4.671115 | 1213.6 | 713.6 | 1216 | 64.63 | 64.24 | 64.79 | 64.85 | 64.6275 | 12.62 | 1.47 | 2.415605 | 2.4086 | 3.814486 | 13.46635 | 71.67394 | [5 empty] | 161 | 91 | 44 | 15
M | AC-13 | 90#-1 | 试件1 | 2.515437 | 2.690775 | 4.9 | 4.671115 | 1239.6 | 738.9 | 1240.9 | 63.6 | 63.33 | 63.58 | 63.67 | 63.545 | 14.84 | 3.4 | 2.469323 | 2.462162 | 2.117917 | 12.77044 | 83.41548 | 2.48218 | 2.474982 | 1.608264 | 12.31626 | 87.00474 | 161 | 91 | 44 | 15
M |  | 90#-1 | 试件2 | 2.515437 | 2.690775 | 4.9 | 4.671115 | 1232.6 | 738.6 | 1233.9 | 63.93 | 63.36 | 62.36 | 62.38 | 63.0075 | 16.7 | 3.68 | 2.488593 | 2.481376 | 1.354066 | 12.08972 | 88.79986 | [5 empty] | 161 | 91 | 44 | 15
M |  | 90#-1 | 试件3 | 2.515437 | 2.690775 | 4.9 | 4.671115 | 1241.4 | 744.8 | 1242.5 | 63.1 | 63.07 | 63.26 | 62.87 | 63.075 | 16.14 | 3.42 | 2.494274 | 2.48704 | 1.12888 | 11.88904 | 90.50487 | [5 empty] | 161 | 91 | 44 | 15
M |  | 90#-1 | 试件4 | 2.515437 | 2.690775 | 4.9 | 4.671115 | 1216.3 | 727.8 | 1217.8 | 63.31 | 62.28 | 62.25 | 62.49 | 62.5825 | 13.35 | 2.74 | 2.482245 | 2.475046 | 1.605691 | 12.31396 | 86.9604 | [5 empty] | 161 | 91 | 44 | 15
M |  | 90#-1 | 试件5 | 2.515437 | 2.690775 | 4.9 | 4.671115 | 1241.7 | 741.6 | 1243 | 62.13 | 63.18 | 63.48 | 63.21 | 63 | 15.12 | 3.63 | 2.476466 | 2.469284 | 1.834767 | 12.51811 | 85.3431 | [5 empty] | 161 | 91 | 44 | 15
M |  | 90#-2 | 试件1 | 2.553274 | 2.690775 | 4.9 | 4.671115 | 1262.6 | 756.4 | 1263.1 | 63.75 | 63.56 | 63.52 | 63.71 | 63.635 | 14.82 | 3.4 | 2.49181 | 2.484584 | 2.690307 | 11.97608 | 77.53599 | 2.495984 | 2.488745 | 2.527301 | 11.82863 | 78.6505 | 161 | 91 | 44 | 15
M |  | 90#-2 | 试件2 | 2.553274 | 2.690775 | 4.9 | 4.671115 | 1250.9 | 749.8 | 1252.2 | 63.04 | 63.17 | 63.39 | 63.19 | 63.1975 | 15.31 | 3.68 | 2.489849 | 2.482628 | 2.766889 | 12.04535 | 77.02941 | [5 empty] | 161 | 91 | 44 | 15
M |  | 90#-2 | 试件3 | 2.553274 | 2.690775 | 4.9 | 4.671115 | 1240.4 | 745.3 | 1241.3 | 62.29 | 62.21 | 62.39 | 62.88 | 62.4425 | 14.2 | 3.42 | 2.500806 | 2.493554 | 2.33897 | 11.65827 | 79.93725 | [5 empty] | 161 | 91 | 44 | 15
M |  | 90#-2 | 试件4 | 2.553274 | 2.690775 | 4.9 | 4.671115 | 1250 | 750.8 | 1250.6 | 62.2 | 62.37 | 62.26 | 62.09 | 62.23 | 14.59 | 2.74 | 2.501 | 2.493747 | 2.331396 | 11.65142 | 79.99045 | [5 empty] | 161 | 91 | 44 | 15
M |  | 90#-2 | 试件5 | 2.553274 | 2.690775 | 4.9 | 4.671115 | 1232 | 739.6 | 1233.1 | 62.26 | 62.21 | 61.99 | 62.18 | 62.16 | 13.06 | 3.63 | 2.496454 | 2.489214 | 2.508945 | 11.81203 | 78.7594 | [5 empty] | 161 | 91 | 44 | 15
M |  | 90#-3 | 试件1 | 2.519398 | 2.690775 | 4.8 | 4.580153 | 1262.6 | 756.4 | 1263.1 | 63.75 | 63.56 | 63.52 | 63.71 | 63.635 | 14.84 | 3.4 | 2.49181 | 2.484584 | 1.381854 | 11.89209 | 88.38006 | 2.495984 | 2.488745 | 1.216656 | 11.7445 | 89.65969 | 161 | 91 | 44 | 15
M |  | 90#-3 | 试件2 | 2.519398 | 2.690775 | 4.8 | 4.580153 | 1250.9 | 749.8 | 1252.2 | 63.04 | 63.17 | 63.39 | 63.19 | 63.1975 | 16.7 | 3.68 | 2.489849 | 2.482628 | 1.459465 | 11.96143 | 87.79857 | [5 empty] | 161 | 91 | 44 | 15
M |  | 90#-3 | 试件3 | 2.519398 | 2.690775 | 4.8 | 4.580153 | 1240.4 | 745.3 | 1241.3 | 62.29 | 62.21 | 62.39 | 62.88 | 62.4425 | 16.14 | 3.42 | 2.500806 | 2.493554 | 1.025792 | 11.57397 | 91.13708 | [5 empty] | 161 | 91 | 44 | 15
M |  | 90#-3 | 试件4 | 2.519398 | 2.690775 | 4.8 | 4.580153 | 1250 | 750.8 | 1250.6 | 62.2 | 62.37 | 62.26 | 62.09 | 62.23 | 13.35 | 2.74 | 2.501 | 2.493747 | 1.018116 | 11.56712 | 91.19818 | [5 empty] | 161 | 91 | 44 | 15
M |  | 90#-3 | 试件5 | 2.519398 | 2.690775 | 4.8 | 4.580153 | 1232 | 739.6 | 1233.1 | 62.26 | 62.21 | 61.99 | 62.18 | 62.16 | 15.12 | 3.63 | 2.496454 | 2.489214 | 1.198053 | 11.72788 | 89.78457 | [5 empty] | 161 | 91 | 44 | 15
M |  | 90#-4 | 试件1 | 2.53318 | 2.690775 | 4.8 | 4.580153 | 1247.9 | 740.6 | 1248.6 | 63.27 | 63.31 | 63.41 | 63.5 | 63.3725 | 11.94 | 2.69 | 2.456496 | 2.449372 | 3.308403 | 13.14075 | 74.82333 | 2.458842 | 2.451712 | 3.216054 | 13.05779 | 75.37571 | 161 | 91 | 44 | 15
M |  | 90#-4 | 试件2 | 2.53318 | 2.690775 | 4.8 | 4.580153 | 1246.6 | 740.5 | 1248.1 | 63.21 | 63.22 | 63.09 | 63.14 | 63.165 | 13.23 | 2.06 | 2.455871 | 2.448749 | 3.333015 | 13.16286 | 74.67863 | [5 empty] | 161 | 91 | 44 | 15
M |  | 90#-4 | 试件3 | 2.53318 | 2.690775 | 4.8 | 4.580153 | 1241.7 | 738.8 | 1242.8 | 62.26 | 62.2 | 62.38 | 62.45 | 62.3225 | 14.12 | 2.59 | 2.46369 | 2.456546 | 3.025219 | 12.88636 | 76.52386 | [5 empty] | 161 | 91 | 44 | 15
M |  | 90#-4 | 试件4 | 2.53318 | 2.690775 | 4.8 | 4.580153 | 1241.6 | 738.4 | 1243.1 | 62.66 | 62.68 | 62.53 | 62.55 | 62.605 | 13.12 | 2.28 | 2.460075 | 2.452941 | 3.167519 | 13.01419 | 75.66104 | [5 empty] | 161 | 91 | 44 | 15
M |  | 90#-4 | 试件5 | 2.53318 | 2.690775 | 4.8 | 4.580153 | 1246 | 740.7 | 1247.6 | 63.23 | 63.1 | 63.17 | 63.23 | 63.1825 | 12.18 | 2.35 | 2.458079 | 2.45095 | 3.246115 | 13.08479 | 75.1917 | [5 empty] | 161 | 91 | 44 | 15
N | AC-20 | 90# | 试件1 | 2.52677 | 2.671935 | 4.6 | 4.397706 | 1215.1 | 718.8 | 1217.2 | 63.99 | 63.86 | 64.03 | 63.92 | 63.95 | 15.62 | 1.12 | 2.438002 | 2.430931 | 3.792918 | 13.02084 | 70.87041 | 2.446062 | 2.438968 | 3.474855 | 12.73329 | 72.80901 | 161 | 91 | 44 | 15
N |  | 90# | 试件2 | 2.52677 | 2.671935 | 4.6 | 4.397706 | 1213.4 | 718 | 1216.1 | 64.57 | 64.58 | 64.78 | 64.62 | 64.6375 | 17 | 2.45 | 2.436057 | 2.428992 | 3.869654 | 13.09022 | 70.43858 | [5 empty] | 161 | 91 | 44 | 15
N |  | 90# | 试件3 | 2.52677 | 2.671935 | 4.6 | 4.397706 | 1213.3 | 722.9 | 1214.4 | 62.98 | 62.82 | 63.1 | 63.41 | 63.0775 | 18.94 | 1.3 | 2.468566 | 2.461407 | 2.586817 | 11.93043 | 78.31748 | [5 empty] | 161 | 91 | 44 | 15
N |  | 90# | 试件4 | 2.52677 | 2.671935 | 4.6 | 4.397706 | 1215.7 | 719.6 | 1218 | 64.01 | 63.67 | 64.18 | 63.58 | 63.86 | 17.17 | 2.11 | 2.439205 | 2.432132 | 3.745412 | 12.97789 | 71.14006 | [5 empty] | 161 | 91 | 44 | 15
N |  | 90# | 试件5 | 2.52677 | 2.671935 | 4.6 | 4.397706 | 1207.1 | 715.4 | 1208.4 | 63.24 | 63.45 | 63.14 | 63.2 | 63.2575 | 18.65 | 1.18 | 2.448479 | 2.441378 | 3.379476 | 12.64705 | 73.27855 | [5 empty] | 161 | 91 | 44 | 15
O | AC-13-1 | 90#-1 | 试件1 | 2.562423 | 2.681561 | 4.8 | 4.580153 | 1196.7 | 712.8 | 1205.2 | 64.63 | 65.12 | 65.4 | 65.17 | 65.08 | 17.52 | 1.66 | 2.430341 | 2.423293 | 5.429637 | 13.77027 | 60.56986 | 2.424678 | 2.417646 | 5.510048 | 13.98827 | 60.67131 | 161 | 91 | 44 | 15
O |  | 90#-1 | 试件2 | 2.562423 | 2.681561 | 4.8 | 4.580153 | 1215 | 724 | 1224.4 | 64.71 | 64.76 | 64.62 | 64.9 | 64.7475 | 16.9 | 1.51 | 2.428058 | 2.421016 | 5.518499 | 13.8513 | 60.15897 | [5 empty] | 161 | 91 | 44 | 15
O |  | 90#-1 | 试件3 | 2.562423 | 2.681561 | 4.8 | 4.580153 | 1211.6 | 718.9 | 1223.2 | 63.33 | 63.28 | 63.96 | 64.13 | 63.675 | 16.66 | 3.39 | 2.402538 | 2.395571 | 6.511519 | 14.75674 | 55.87426 | [5 empty] | 161 | 91 | 44 | 15
O |  | 90#-1 | 试件4 | 2.562423 | 2.681561 | 4.8 | 4.580153 | 1197.6 | 716.9 | 1207.1 | 65.02 | 64.36 | 64.25 | 65.12 | 64.6875 | 16.94 | 1.7 | 2.443084 | 2.436 | 4.933766 | 13.31813 | 62.95452 | [5 empty] | 161 | 91 | 44 | 15
O | AC-13-2 | 90#-2 | 试件1 | 2.543516 | 2.68167 | 4.9 | 4.671115 | 1201.7 | 710.2 | 1206.9 | 64.78 | 65 | 64.72 | 64.73 | 64.8075 | 11.23 | 1.82 | 2.419368 | 2.412352 | 5.156818 | 14.24492 | 63.79891 | 2.426351 | 2.419315 | 4.883051 | 13.99739 | 65.17194 | 161 | 91 | 44 | 15
O |  | 90#-2 | 试件2 | 2.543516 | 2.68167 | 4.9 | 4.671115 | 1200.5 | 708.3 | 1205.2 | 63.43 | 63.72 | 64.34 | 64.01 | 63.875 | 12.22 | 3.94 | 2.415979 | 2.408973 | 5.289662 | 14.36504 | 63.17683 | [5 empty] | 161 | 91 | 44 | 15
O |  | 90#-2 | 试件3 | 2.543516 | 2.68167 | 4.9 | 4.671115 | 1200.6 | 710.5 | 1205.7 | 63.53 | 63.4 | 63.54 | 63.56 | 63.5075 | 12.72 | 1.87 | 2.424475 | 2.417444 | 4.95661 | 14.0639 | 64.7565 | [5 empty] | 161 | 91 | 44 | 15
O |  | 90#-2 | 试件4 | 2.543516 | 2.68167 | 4.9 | 4.671115 | 1207.8 | 715.6 | 1213.6 | 64.59 | 64.5 | 64.67 | 64.68 | 64.61 | 13.93 | 2.32 | 2.425301 | 2.418268 | 4.924219 | 14.03461 | 64.91375 | [5 empty] | 161 | 91 | 44 | 15
O |  | 90#-2 | 试件5 | 2.543516 | 2.68167 | 4.9 | 4.671115 | 1192 | 708.4 | 1195.6 | 61.95 | 62.23 | 62.26 | 62.29 | 62.1825 | 11.34 | 2.22 | 2.446634 | 2.439539 | 4.087946 | 13.27847 | 69.21373 | [5 empty] | 161 | 91 | 44 | 15
O |  | 90#-3 | 试件1 | 2.565412 | 2.68167 | 4.9 | 4.671115 | 1205.1 | 717.4 | 1208 | 64.78 | 65 | 64.72 | 64.73 | 64.8075 | 15.62 | 1.12 | 2.45638 | 2.449256 | 4.527763 | 12.93302 | 64.99067 | 2.456287 | 2.449164 | 4.531373 | 12.93631 | 64.97322 | 161 | 91 | 44 | 15
O |  | 90#-3 | 试件2 | 2.565412 | 2.68167 | 4.9 | 4.671115 | 1212.1 | 722.1 | 1215 | 63.43 | 63.72 | 64.34 | 64.01 | 63.875 | 17 | 2.45 | 2.459119 | 2.451988 | 4.421285 | 12.83591 | 65.55536 | [5 empty] | 161 | 91 | 44 | 15
O |  | 90#-3 | 试件3 | 2.565412 | 2.68167 | 4.9 | 4.671115 | 1210.6 | 721.8 | 1215 | 63.53 | 63.4 | 63.54 | 63.56 | 63.5075 | 18.94 | 1.3 | 2.454582 | 2.447464 | 4.597632 | 12.99674 | 64.62472 | [5 empty] | 161 | 91 | 44 | 15
O |  | 90#-3 | 试件4 | 2.565412 | 2.68167 | 4.9 | 4.671115 | 1214.1 | 724.4 | 1218.6 | 64.59 | 64.5 | 64.67 | 64.68 | 64.61 | 17.17 | 2.11 | 2.456698 | 2.449573 | 4.515413 | 12.92176 | 65.05573 | [5 empty] | 161 | 91 | 44 | 15
O |  | 90#-3 | 试件5 | 2.565412 | 2.68167 | 4.9 | 4.671115 | 1212.6 | 722.6 | 1216.6 | 61.95 | 62.23 | 62.26 | 62.29 | 62.1825 | 18.65 | 1.8 | 2.454656 | 2.447537 | 4.594773 | 12.99413 | 64.63962 | [5 empty] | 161 | 91 | 44 | 15
P | AC-13 | 90#-1 | 试件1 | 2.570312 | 2.674955 | 4.9 | 4.671115 | 1268.2 | 764.7 | 1268.9 | 63.6 | 63.33 | 64.02 | 63.72 | 63.6675 | 13.64 | 4.41 | 2.515272 | 2.507977 | 2.425165 | 10.62178 | 77.168 | 2.51564 | 2.508345 | 2.410863 | 10.60868 | 77.28145 | 161 | 91 | 44 | 15
P |  | 90#-1 | 试件2 | 2.570312 | 2.674955 | 4.9 | 4.671115 | 1267.4 | 764.4 | 1268 | 63.93 | 63.36 | 63.35 | 63.4 | 63.51 | 13.81 | 3.52 | 2.51668 | 2.509382 | 2.370537 | 10.57174 | 77.57667 | [5 empty] | 161 | 91 | 44 | 15
P |  | 90#-1 | 试件3 | 2.570312 | 2.674955 | 4.9 | 4.671115 | 1268 | 764.6 | 1268.6 | 63.1 | 63.07 | 63.17 | 63.03 | 63.0925 | 13.01 | 3.08 | 2.515873 | 2.508577 | 2.401839 | 10.60041 | 77.34203 | [5 empty] | 161 | 91 | 44 | 15
P |  | 90#-1 | 试件4 | 2.570312 | 2.674955 | 4.9 | 4.671115 | 1268.6 | 763.9 | 1269.1 | 63.31 | 63.15 | 63.33 | 63.44 | 63.3075 | 12.26 | 3.08 | 2.511085 | 2.503803 | 2.587591 | 10.77056 | 75.97534 | [5 empty] | 161 | 91 | 44 | 15
P |  | 90#-1 | 试件5 | 2.570312 | 2.674955 | 4.9 | 4.671115 | 1253.6 | 756.5 | 1254.1 | 62.13 | 62.5 | 62.47 | 62.34 | 62.36 | 12.86 | 3.87 | 2.519293 | 2.511987 | 2.269183 | 10.4789 | 78.34523 | [5 empty] | 161 | 91 | 44 | 15
P |  | 90#-2 | 试件1 | 2.535739 | 2.674955 | 4.8 | 4.580153 | 1251 | 753.1 | 1252 | 63.6 | 63.33 | 64.02 | 63.72 | 63.6675 | 13.64 | 4.41 | 2.507517 | 2.500245 | 1.399753 | 10.81233 | 87.05411 | 2.505221 | 2.497956 | 1.490028 | 10.89399 | 86.32737 | 161 | 91 | 44 | 15
P |  | 90#-2 | 试件2 | 2.535739 | 2.674955 | 4.8 | 4.580153 | 1247.8 | 751.1 | 1248.7 | 63.93 | 63.36 | 63.35 | 63.4 | 63.51 | 13.81 | 3.52 | 2.507637 | 2.500365 | 1.39503 | 10.80806 | 87.09269 | [5 empty] | 161 | 91 | 44 | 15
P |  | 90#-2 | 试件3 | 2.535739 | 2.674955 | 4.8 | 4.580153 | 1246.9 | 749.7 | 1247.9 | 63.1 | 63.07 | 63.17 | 63.03 | 63.0925 | 13.01 | 3.08 | 2.50281 | 2.495552 | 1.584818 | 10.97973 | 85.56597 | [5 empty] | 161 | 91 | 44 | 15
P |  | 90#-2 | 试件4 | 2.535739 | 2.674955 | 4.8 | 4.580153 | 1235.8 | 743.3 | 1237.1 | 63.31 | 63.15 | 63.33 | 63.44 | 63.3075 | 12.26 | 3.08 | 2.502633 | 2.495375 | 1.591797 | 10.98604 | 85.51074 | [5 empty] | 161 | 91 | 44 | 15
P |  | 90#-2 | 试件5 | 2.535739 | 2.674955 | 4.8 | 4.580153 | 1251 | 752.9 | 1252.2 | 62.13 | 62.5 | 62.47 | 62.34 | 62.36 | 12.86 | 3.87 | 2.505508 | 2.498242 | 1.478744 | 10.88378 | 86.41333 | [5 empty] | 161 | 91 | 44 | 15
P |  | 90#-3 | 试件1 | 2.551048 | 2.674955 | 4.8 | 4.580153 | 1249.8 | 743.5 | 1252.8 | 64.38 | 64.01 | 64.41 | 64.79 | 64.3975 | 12.75 | 2.27 | 2.453956 | 2.44684 | 4.084894 | 12.71737 | 67.8794 | 2.447917 | 2.440818 | 4.320963 | 12.93219 | 66.61813 | 161 | 91 | 44 | 15
P |  | 90#-3 | 试件2 | 2.551048 | 2.674955 | 4.8 | 4.580153 | 1234.4 | 732.7 | 1238.3 | 64.19 | 64.14 | 63.78 | 63.9 | 64.0025 | 10.23 | 2.37 | 2.441456 | 2.434375 | 4.573496 | 13.16199 | 65.25226 | [5 empty] | 161 | 91 | 44 | 15
P |  | 90#-3 | 试件3 | 2.551048 | 2.674955 | 4.8 | 4.580153 | 1217.8 | 724.3 | 1219.9 | 63.49 | 63.44 | 63.83 | 63.58 | 63.585 | 11.33 | 2.19 | 2.457224 | 2.450098 | 3.957195 | 12.60116 | 68.59659 | [5 empty] | 161 | 91 | 44 | 15
P |  | 90#-3 | 试件4 | 2.551048 | 2.674955 | 4.8 | 4.580153 | 1226.3 | 726 | 1229 | 63.61 | 63.99 | 63.72 | 64.17 | 63.8725 | 12.47 | 2.46 | 2.437972 | 2.430902 | 4.709653 | 13.2859 | 64.55149 | [5 empty] | 161 | 91 | 44 | 15
P |  | 90#-3 | 试件5 | 2.551048 | 2.674955 | 4.8 | 4.580153 | 1219.1 | 724.2 | 1222 | 64.86 | 64.93 | 64.63 | 64.67 | 64.7725 | 12.35 | 2.62 | 2.448975 | 2.441873 | 4.279578 | 12.89453 | 66.8109 | [5 empty] | 161 | 91 | 44 | 15
Q | AC-13 | 90#-1 | 试件1 | 2.528602 | 2.663009 | 4.9 | 4.671115 | 1223.2 | 730.5 | 1225 | 63.6 | 63.33 | 64.02 | 63.72 | 63.6675 | 13.64 | 4.41 | 2.47361 | 2.466436 | 2.458493 | 11.70791 | 79.00145 | 2.469224 | 2.462063 | 2.631435 | 11.86446 | 77.85304 | 161 | 91 | 44 | 15
Q |  | 90#-1 | 试件2 | 2.528602 | 2.663009 | 4.9 | 4.671115 | 1231.9 | 736.1 | 1233.5 | 63.93 | 63.36 | 63.35 | 63.4 | 63.51 | 13.81 | 3.52 | 2.476679 | 2.469496 | 2.337472 | 11.59837 | 79.84654 | [5 empty] | 161 | 91 | 44 | 15
Q |  | 90#-1 | 试件3 | 2.528602 | 2.663009 | 4.9 | 4.671115 | 1233.2 | 735.8 | 1234.6 | 63.1 | 63.07 | 63.17 | 63.03 | 63.0925 | 13.01 | 3.08 | 2.472334 | 2.465164 | 2.508813 | 11.75346 | 78.65469 | [5 empty] | 161 | 91 | 44 | 15
Q |  | 90#-1 | 试件4 | 2.528602 | 2.663009 | 4.9 | 4.671115 | 1229.8 | 732.2 | 1231.4 | 63.31 | 63.15 | 63.33 | 63.44 | 63.3075 | 12.26 | 3.08 | 2.463542 | 2.456397 | 2.855504 | 12.06728 | 76.3368 | [5 empty] | 161 | 91 | 44 | 15
Q |  | 90#-1 | 试件5 | 2.528602 | 2.663009 | 4.9 | 4.671115 | 1231.7 | 733.6 | 1234.3 | 62.13 | 62.5 | 62.47 | 62.34 | 62.36 | 12.86 | 3.87 | 2.459956 | 2.452822 | 2.996895 | 12.19526 | 75.42574 | [5 empty] | 161 | 91 | 44 | 15
Q |  | 90#-2 | 试件1 | 2.539529 | 2.663009 | 4.8 | 4.580153 | 1235.9 | 732.7 | 1237.6 | 63.19 | 63.5 | 63.5 | 63.37 | 63.39 | 12.56 | 2.51 | 2.447811 | 2.440713 | 3.89113 | 12.54538 | 68.98356 | 2.450827 | 2.443719 | 3.772748 | 12.43766 | 69.68011 | 161 | 91 | 44 | 15
Q |  | 90#-2 | 试件2 | 2.539529 | 2.663009 | 4.8 | 4.580153 | 1235.8 | 732.1 | 1237.5 | 63.5 | 63.26 | 62.93 | 63.03 | 63.18 | 13.08 | 2.22 | 2.445192 | 2.438101 | 3.993981 | 12.63897 | 68.39947 | [5 empty] | 161 | 91 | 44 | 15
Q |  | 90#-2 | 试件3 | 2.539529 | 2.663009 | 4.8 | 4.580153 | 1236.9 | 735.4 | 1238.5 | 63.12 | 63.01 | 63.22 | 63.29 | 63.16 | 13.62 | 2.11 | 2.458557 | 2.451427 | 3.469227 | 12.16147 | 71.47361 | [5 empty] | 161 | 91 | 44 | 15
Q |  | 90#-2 | 试件4 | 2.539529 | 2.663009 | 4.8 | 4.580153 | 1234.1 | 732.1 | 1235.6 | 62.74 | 62.78 | 62.88 | 62.8 | 62.8 | 11.99 | 2.91 | 2.451043 | 2.443935 | 3.764261 | 12.42993 | 69.71616 | [5 empty] | 161 | 91 | 44 | 15
Q |  | 90#-2 | 试件5 | 2.539529 | 2.663009 | 4.8 | 4.580153 | 1234.1 | 732 | 1235.4 | 62.6 | 62.23 | 62.26 | 62.58 | 62.4175 | 12.16 | 2.28 | 2.45153 | 2.44442 | 3.745143 | 12.41254 | 69.82774 | [5 empty] | 161 | 91 | 44 | 15
M-1 | AC-13-1 | 90#-1 | 试件1 | 2.53922 | 2.711974 | 4.9 | 4.671115 | 1251.7 | 751.3 | 1252.8 | 63.6 | 63.33 | 63.58 | 63.67 | 63.545 | 15.42 | 3.12 | 2.495912 | 2.488674 | 1.990618 | 12.52034 | 84.10093 | 2.502171 | 2.494915 | 1.744838 | 12.30097 | 85.82683 | 161 | 91 | 44 | 15
M-1 |  | 90#-1 | 试件2 | 2.53922 | 2.711974 | 4.9 | 4.671115 | 1239.7 | 746.2 | 1241 | 63.93 | 63.36 | 62.36 | 62.38 | 63.0075 | 17.19 | 3.19 | 2.505457 | 2.498191 | 1.615826 | 12.18582 | 86.74011 | [5 empty] | 161 | 91 | 44 | 15
M-1 |  | 90#-1 | 试件3 | 2.53922 | 2.711974 | 4.9 | 4.671115 | 1211.5 | 729.1 | 1212.6 | 63.1 | 63.07 | 63.26 | 62.87 | 63.075 | 14.12 | 3.13 | 2.505688 | 2.498421 | 1.606757 | 12.17772 | 86.80577 | [5 empty] | 161 | 91 | 44 | 15
M-1 |  | 90#-1 | 试件4 | 2.53922 | 2.711974 | 4.9 | 4.671115 | 1252.3 | 753.9 | 1254 | 63.31 | 62.28 | 62.25 | 62.49 | 62.5825 | 17.21 | 3.04 | 2.504099 | 2.496837 | 1.669135 | 12.2334 | 86.35592 | [5 empty] | 161 | 91 | 44 | 15
M-1 |  | 90#-1 | 试件5 | 2.53922 | 2.711974 | 4.9 | 4.671115 | 1252.6 | 753 | 1254.1 | 62.13 | 63.18 | 63.48 | 63.21 | 63 | 15.39 | 3.36 | 2.499701 | 2.492452 | 1.841855 | 12.38756 | 85.13142 | [5 empty] | 161 | 91 | 44 | 15
M-1 | AC-13-2 | 90#-2 | 试件1 | 2.560392 | 2.711974 | 4.9 | 4.671115 | 1239.8 | 742.8 | 1242.4 | 63.6 | 63.33 | 63.58 | 63.67 | 63.545 | 14.65 | 2.25 | 2.481585 | 2.474389 | 3.359006 | 13.02249 | 74.20612 | 2.479178 | 2.471988 | 3.452766 | 13.10688 | 73.73037 | 161 | 91 | 44 | 15
M-1 |  | 90#-2 | 试件2 | 2.560392 | 2.711974 | 4.9 | 4.671115 | 1239.1 | 740.3 | 1242.1 | 63.93 | 63.36 | 62.36 | 62.38 | 63.0075 | 14.27 | 2.34 | 2.46931 | 2.462149 | 3.837026 | 13.45271 | 71.47768 | [5 empty] | 161 | 91 | 44 | 15
M-1 |  | 90#-2 | 试件3 | 2.560392 | 2.711974 | 4.9 | 4.671115 | 1241.6 | 741.9 | 1245.3 | 63.1 | 63.07 | 63.26 | 62.87 | 63.075 | 12.86 | 3.27 | 2.466428 | 2.459276 | 3.949268 | 13.55373 | 70.86214 | [5 empty] | 161 | 91 | 44 | 15
M-1 |  | 90#-2 | 试件4 | 2.560392 | 2.711974 | 4.9 | 4.671115 | 1237.4 | 743.9 | 1239.4 | 63.31 | 62.28 | 62.25 | 62.49 | 62.5825 | 13.87 | 2.28 | 2.497275 | 2.490033 | 2.747978 | 12.47256 | 77.96782 | [5 empty] | 161 | 91 | 44 | 15
M-1 |  | 90#-2 | 试件5 | 2.560392 | 2.711974 | 4.9 | 4.671115 | 1239.9 | 743.4 | 1243.1 | 62.13 | 63.18 | 63.48 | 63.21 | 63 | 12.34 | 2.36 | 2.481289 | 2.474093 | 3.370552 | 13.03289 | 74.1381 | [5 empty] | 161 | 91 | 44 | 15
M-1 | AC-13-3 | 90#-3 | 试件1 | 2.538 | 2.711974 | 4.9 | 4.671115 | 1233.9 | 732.1 | 1236.1 | 64.9 | 65.36 | 65.08 | 64.86 | 65.05 | 14.03 | 3.1 | 2.448214 | 2.441114 | 3.817397 | 14.19212 | 73.10199 | 2.436243 | 2.429178 | 4.287723 | 14.61171 | 70.69209 | 161 | 91 | 44 | 15
M-1 |  | 90#-3 | 试件2 | 2.538 | 2.711974 | 4.9 | 4.671115 | 1219.1 | 721 | 1221.8 | 64.86 | 65.16 | 65.36 | 65.01 | 65.0975 | 12.79 | 3.54 | 2.434305 | 2.427246 | 4.363844 | 14.67962 | 70.27278 | [5 empty] | 161 | 91 | 44 | 15
M-1 |  | 90#-3 | 试件3 | 2.538 | 2.711974 | 4.9 | 4.671115 | 1209.7 | 718 | 1213.3 | 64.29 | 64.47 | 64.08 | 64.16 | 64.25 | 12.89 | 2.93 | 2.442358 | 2.435275 | 4.047465 | 14.39737 | 71.88747 | [5 empty] | 161 | 91 | 44 | 15
M-1 |  | 90#-3 | 试件4 | 2.538 | 2.711974 | 4.9 | 4.671115 | 1209.5 | 716.2 | 1213.1 | 64.13 | 64.11 | 63.78 | 63.94 | 63.99 | 13.28 | 2.84 | 2.434091 | 2.427033 | 4.372242 | 14.68712 | 70.23077 | [5 empty] | 161 | 91 | 44 | 15
M-1 |  | 90#-3 | 试件5 | 2.538 | 2.711974 | 4.9 | 4.671115 | 1208.7 | 713.6 | 1212.6 | 65.21 | 64.78 | 65.11 | 65.04 | 65.035 | 13 | 2.5 | 2.422244 | 2.41522 | 4.837668 | 15.10234 | 67.96742 | [5 empty] | 161 | 91 | 44 | 15
I-1 | AC-20-90#-1 | 90#-1 | 试件1 | 2.523747 | 2.71141 | 4.2 | 4.03071 | 1227.8 | 734.8 | 1229.4 | 62.98 | 63.27 | 62.99 | 62.81 | 63.0125 | 17.52 | 1.66 | 2.48241 | 2.475211 | 1.923172 | 12.39089 | 84.47915 | 2.483534 | 2.476332 | 1.878762 | 12.35122 | 84.79532 | 161 | 91 | 44 | 15
I-1 |  | 90#-1 | 试件2 | 2.523747 | 2.71141 | 4.2 | 4.03071 | 1224.1 | 733 | 1225.8 | 62.52 | 62.74 | 62.89 | 62.73 | 62.72 | 16.9 | 1.51 | 2.483969 | 2.476766 | 1.861573 | 12.33587 | 84.90927 | [5 empty] | 161 | 91 | 44 | 15
I-1 |  | 90#-1 | 试件3 | 2.523747 | 2.71141 | 4.2 | 4.03071 | 1227.4 | 734 | 1228.8 | 62.98 | 63.34 | 63.32 | 62.89 | 63.1325 | 16.66 | 3.39 | 2.480598 | 2.473404 | 1.994754 | 12.45484 | 83.9841 | [5 empty] | 161 | 91 | 44 | 15
I-1 |  | 90#-1 | 试件4 | 2.523747 | 2.71141 | 4.2 | 4.03071 | 1211.8 | 726.1 | 1213 | 61.57 | 61.41 | 61.54 | 61.73 | 61.5625 | 16.94 | 1.7 | 2.488807 | 2.481589 | 1.670446 | 12.16514 | 86.26858 | [5 empty] | 161 | 91 | 44 | 15
I-1 |  | 90#-1 | 试件5 | 2.523747 | 2.71141 | 4.2 | 4.03071 | 1226.3 | 734.3 | 1228.4 | 62.31 | 62.81 | 62.78 | 62.94 | 62.71 | 16.13 | 1.19 | 2.481886 | 2.474689 | 1.943865 | 12.40938 | 84.33551 | [5 empty] | 161 | 91 | 44 | 15
I-1 |  | 90#-1 | 试件1 | 2.550629 | 2.71141 | 4.2 | 4.03071 | 1215.8 | 720.8 | 1215.4 | 64.77 | 64.8 | 64.78 | 64.61 | 64.74 | 19.9 | 1.95 | 2.458148 | 2.451019 | 3.905298 | 13.24715 | 70.51971 | 2.448692 | 2.441591 | 4.274962 | 13.58088 | 68.53757 | 161 | 91 | 44 | 15
I-1 |  | 90#-1 | 试件2 | 2.550629 | 2.71141 | 4.2 | 4.03071 | 1197.5 | 710.6 | 1199.9 | 64.19 | 64.06 | 64.12 | 64.37 | 64.185 | 14.07 | 2.24 | 2.447374 | 2.440276 | 4.326486 | 13.62739 | 68.25154 | [5 empty] | 161 | 91 | 44 | 15
I-1 |  | 90#-1 | 试件3 | 2.550629 | 2.71141 | 4.2 | 4.03071 | 1208.5 | 718.3 | 1211.6 | 64.03 | 63.9 | 64.13 | 64.16 | 64.055 | 14.16 | 2.54 | 2.449828 | 2.442723 | 4.230558 | 13.54079 | 68.75693 | [5 empty] | 161 | 91 | 44 | 15
I-1 |  | 90#-1 | 试件4 | 2.550629 | 2.71141 | 4.2 | 4.03071 | 1215.6 | 720.9 | 1217.9 | 64.29 | 64.18 | 64.25 | 64.23 | 64.2375 | 19.81 | 2.49 | 2.445875 | 2.438782 | 4.385068 | 13.68028 | 67.94606 | [5 empty] | 161 | 91 | 44 | 15
I-1 |  | 90#-1 | 试件5 | 2.550629 | 2.71141 | 4.2 | 4.03071 | 1215.5 | 720.4 | 1218.1 | 64.26 | 64.54 | 64.48 | 64.32 | 64.4 | 14.99 | 3.25 | 2.442234 | 2.435152 | 4.527402 | 13.80877 | 67.21359 | [5 empty] | 161 | 91 | 44 | 15
I-1 |  | 90#-1 | 试件1 | 2.550629 | 2.71141 | 4.2 | 4.03071 | 1199.1 | 715.4 | 1202.2 | 63.18 | 62.88 | 62.95 | 63.15 | 63.04 | 17.52 | 1.66 | 2.463229 | 2.456086 | 3.70666 | 13.06782 | 71.63521 | 2.459107 | 2.451976 | 3.86781 | 13.2133 | 70.75325 | 161 | 91 | 44 | 15
I-1 |  | 90#-1 | 试件2 | 2.550629 | 2.71141 | 4.2 | 4.03071 | 1203.1 | 715.9 | 1205.8 | 62.95 | 62.79 | 62.97 | 63.06 | 62.9425 | 16.9 | 1.51 | 2.455807 | 2.448685 | 3.996801 | 13.32976 | 70.01595 | [5 empty] | 161 | 91 | 44 | 15
I-1 |  | 90#-1 | 试件3 | 2.550629 | 2.71141 | 4.2 | 4.03071 | 1204.4 | 717.7 | 1206.7 | 64.3 | 64.27 | 64.31 | 64.19 | 64.2675 | 16.66 | 3.39 | 2.462986 | 2.455843 | 3.716181 | 13.07642 | 71.58104 | [5 empty] | 161 | 91 | 44 | 15
I-1 |  | 90#-1 | 试件4 | 2.550629 | 2.71141 | 4.2 | 4.03071 | 1199.9 | 715.9 | 1202.5 | 62.37 | 62.93 | 62.88 | 62.81 | 62.7475 | 16.94 | 1.7 | 2.465886 | 2.458735 | 3.602812 | 12.97407 | 72.23067 | [5 empty] | 161 | 91 | 44 | 15
I-1 |  | 90#-1 | 试件5 | 2.550629 | 2.71141 | 4.2 | 4.03071 | 1196.4 | 710.7 | 1199.5 | 62.77 | 62.49 | 62.6 | 63.16 | 62.755 | 16.13 | 1.19 | 2.447627 | 2.440529 | 4.316594 | 13.61846 | 68.30336 | [5 empty] | 161 | 91 | 44 | 15
I-1 |  | 90#-1 | 试件1 | 2.554214 | 2.71141 | 4.4 | 4.214559 | 1206.9 | 719.3 | 1209.9 | 64.77 | 64.8 | 64.78 | 64.61 | 64.74 | 19.9 | 1.95 | 2.460049 | 2.452915 | 3.965982 | 13.34638 | 70.28422 | 2.457716 | 2.450589 | 4.057056 | 13.42856 | 69.79722 | 161 | 91 | 44 | 15
I-1 |  | 90#-1 | 试件2 | 2.554214 | 2.71141 | 4.4 | 4.214559 | 1210 | 720 | 1212.6 | 64.19 | 64.06 | 64.12 | 64.37 | 64.185 | 14.07 | 2.24 | 2.456354 | 2.449231 | 4.110221 | 13.47653 | 69.5009 | [5 empty] | 161 | 91 | 44 | 15
I-1 |  | 90#-1 | 试件3 | 2.554214 | 2.71141 | 4.4 | 4.214559 | 1203.9 | 716.9 | 1206.3 | 64.03 | 63.9 | 64.13 | 64.16 | 64.055 | 14.16 | 2.54 | 2.459951 | 2.452817 | 3.969806 | 13.34983 | 70.26325 | [5 empty] | 161 | 91 | 44 | 15
I-1 |  | 90#-1 | 试件4 | 2.554214 | 2.71141 | 4.4 | 4.214559 | 1206.1 | 719.5 | 1209.4 | 64.29 | 64.18 | 64.25 | 64.23 | 64.2375 | 19.81 | 2.49 | 2.461931 | 2.454791 | 3.89251 | 13.28009 | 70.68912 | [5 empty] | 161 | 91 | 44 | 15
I-1 |  | 90#-1 | 试件5 | 2.554214 | 2.71141 | 4.4 | 4.214559 | 1205.3 | 716.9 | 1208.8 | 64.26 | 64.54 | 64.48 | 64.32 | 64.4 | 14.99 | 3.25 | 2.450295 | 2.443189 | 4.346759 | 13.68997 | 68.24858 | [5 empty] | 161 | 91 | 44 | 15
I-1 | AC-20-90#-2 | 90#-2 | 试件1 | 2.535515 | 2.7133 | 4.2 | 4.03071 | 1217.1 | 720.4 | 1219.6 | 64.77 | 64.8 | 64.78 | 64.61 | 64.74 | 17.52 | 1.66 | 2.438101 | 2.43103 | 4.120831 | 14.01456 | 70.59607 | 2.448894 | 2.441792 | 3.696386 | 13.63391 | 72.92135 | 161 | 91 | 44 | 15
I-1 |  | 90#-2 | 试件2 | 2.535515 | 2.7133 | 4.2 | 4.03071 | 1220.7 | 727.1 | 1223.3 | 64.19 | 64.06 | 64.12 | 64.37 | 64.185 | 16.9 | 1.51 | 2.460097 | 2.452962 | 3.255839 | 13.23882 | 75.40689 | [5 empty] | 161 | 91 | 44 | 15
I-1 |  | 90#-2 | 试件3 | 2.535515 | 2.7133 | 4.2 | 4.03071 | 1218.5 | 724.9 | 1221.4 | 64.03 | 63.9 | 64.13 | 64.16 | 64.055 | 16.66 | 3.39 | 2.454179 | 2.447062 | 3.488546 | 13.44752 | 74.05807 | [5 empty] | 161 | 91 | 44 | 15
I-1 |  | 90#-2 | 试件4 | 2.535515 | 2.7133 | 4.2 | 4.03071 | 1213.6 | 720.2 | 1216 | 64.29 | 64.18 | 64.25 | 64.23 | 64.2375 | 16.94 | 1.7 | 2.447761 | 2.440663 | 3.740939 | 13.67387 | 72.64169 | [5 empty] | 161 | 91 | 44 | 15
I-1 |  | 90#-2 | 试件5 | 2.535515 | 2.7133 | 4.2 | 4.03071 | 1211.9 | 719 | 1214.8 | 64.26 | 64.54 | 64.48 | 64.32 | 64.4 | 16.13 | 1.19 | 2.444332 | 2.437244 | 3.875777 | 13.79479 | 71.90405 | [5 empty] | 161 | 91 | 44 | 15
I-1 |  | 90#-2 | 试件1 | 2.525596 | 2.7133 | 4.2 | 4.03071 | 1214.1 | 719.3 | 1217 | 64.38 | 64.75 | 64.75 | 64.55 | 64.6075 | 17.52 | 1.66 | 2.439421 | 2.432347 | 3.692149 | 13.96799 | 73.56707 | 2.428574 | 2.421531 | 4.120399 | 14.35055 | 71.32538 | 161 | 91 | 44 | 15
I-1 |  | 90#-2 | 试件2 | 2.525596 | 2.7133 | 4.2 | 4.03071 | 1210.4 | 712.9 | 1212.9 | 64.08 | 63.96 | 64.19 | 64.09 | 64.08 | 16.9 | 1.51 | 2.4208 | 2.41377968 | 4.427316 | 14.62472 | 69.72717 | [5 empty] | 161 | 91 | 44 | 15
I-1 |  | 90#-2 | 试件3 | 2.525596 | 2.7133 | 4.2 | 4.03071 | 1198.7 | 708 | 1201.6 | 64.22 | 64.08 | 64 | 64.1 | 64.1 | 16.66 | 3.39 | 2.428485 | 2.421442 | 4.123929 | 14.3537 | 71.26923 | [5 empty] | 161 | 91 | 44 | 15
I-1 |  | 90#-2 | 试件4 | 2.525596 | 2.7133 | 4.2 | 4.03071 | 1207.5 | 714 | 1209.5 | 63.58 | 63.88 | 63.77 | 63.36 | 63.6475 | 16.94 | 1.7 | 2.436932 | 2.429865 | 3.790412 | 14.05577 | 73.03305 | [5 empty] | 161 | 91 | 44 | 15
I-1 |  | 90#-2 | 试件5 | 2.525596 | 2.7133 | 4.2 | 4.03071 | 1212 | 713.2 | 1214.6 | 64.98 | 65.18 | 65.46 | 65.09 | 65.1775 | 16.13 | 1.19 | 2.417232 | 2.410222 | 4.56819 | 14.75056 | 69.0304 | [5 empty] | 161 | 91 | 44 | 15
I-1 | AC-20-90#-3 | 90#-3 | 试件1 | 2.540437 | 2.701399 | 4.2 | 4.03071 | 1207.5 | 722.5 | 1210.1 | 62.71 | 63.16 | 63.07 | 62.81 | 62.9375 | 17.52 | 1.66 | 2.476415 | 2.469233 | 2.802814 | 12.27857 | 77.17312 | 2.466429 | 2.459276 | 3.194761 | 12.6323 | 74.74854 | 161 | 91 | 44 | 15
I-1 |  | 90#-3 | 试件2 | 2.540437 | 2.701399 | 4.2 | 4.03071 | 1201.4 | 717.3 | 1203.7 | 63.61 | 63.84 | 63.71 | 63.39 | 63.6375 | 16.9 | 1.51 | 2.469984 | 2.462821 | 3.055247 | 12.50639 | 75.57051 | [5 empty] | 161 | 91 | 44 | 15
I-1 |  | 90#-3 | 试件3 | 2.540437 | 2.701399 | 4.2 | 4.03071 | 1210.5 | 722.7 | 1212.9 | 63.02 | 62.73 | 62.72 | 62.94 | 62.8525 | 16.66 | 3.39 | 2.4694 | 2.462239 | 3.078141 | 12.52705 | 75.42805 | [5 empty] | 161 | 91 | 44 | 15
I-1 |  | 90#-3 | 试件4 | 2.540437 | 2.701399 | 4.2 | 4.03071 | 1209 | 720.5 | 1211.5 | 63.01 | 63.48 | 63.41 | 63.25 | 63.2875 | 16.94 | 1.7 | 2.462322 | 2.455181 | 3.355965 | 12.77779 | 73.73596 | [5 empty] | 161 | 91 | 44 | 15
I-1 |  | 90#-3 | 试件5 | 2.540437 | 2.701399 | 4.2 | 4.03071 | 1198.3 | 712.2 | 1200.5 | 62.28 | 62.57 | 62.61 | 62.52 | 62.495 | 16.13 | 1.19 | 2.454024 | 2.446907 | 3.681639 | 13.07172 | 71.83507 | [5 empty] | 161 | 91 | 44 | 15
I-1 |  | 90#-3 | 试件1 | 2.543577 | 2.701399 | 4.2 | 4.03071 | 1208.4 | 724.7 | 1210 | 61.95 | 61.73 | 61.75 | 61.91 | 61.835 | 17.52 | 1.66 | 2.490006 | 2.482785 | 2.390023 | 11.79713 | 79.74065 | 2.469526 | 2.462364 | 3.19287 | 12.52261 | 74.67721 | 161 | 91 | 44 | 15
I-1 |  | 90#-3 | 试件2 | 2.543577 | 2.701399 | 4.2 | 4.03071 | 1204.4 | 714.6 | 1207.6 | 63.69 | 63.78 | 63.97 | 63.78 | 63.805 | 16.9 | 1.51 | 2.443002 | 2.435917 | 4.232618 | 13.46215 | 68.55912 | [5 empty] | 161 | 91 | 44 | 15
I-1 |  | 90#-3 | 试件3 | 2.543577 | 2.701399 | 4.2 | 4.03071 | 1210.1 | 724.6 | 1212.6 | 63.36 | 63.33 | 63.17 | 63.17 | 63.2575 | 16.66 | 3.39 | 2.479713 | 2.472522 | 2.793518 | 12.16174 | 77.03028 | [5 empty] | 161 | 91 | 44 | 15
I-1 |  | 90#-3 | 试件4 | 2.543577 | 2.701399 | 4.2 | 4.03071 | 1207.6 | 722 | 1210.3 | 63.03 | 63.02 | 63.15 | 63.35 | 63.1375 | 16.94 | 1.7 | 2.47307 | 2.465898 | 3.053939 | 12.39707 | 75.36563 | [5 empty] | 161 | 91 | 44 | 15
I-1 |  | 90#-3 | 试件5 | 2.543577 | 2.701399 | 4.2 | 4.03071 | 1203.1 | 717.8 | 1206.5 | 64.37 | 64.26 | 64.07 | 63.93 | 64.1575 | 16.13 | 1.19 | 2.461838 | 2.454698 | 3.494253 | 12.79494 | 72.69036 | [5 empty] | 161 | 91 | 44 | 15
I-1 |  | 90#-3 | 试件1 | 2.543025 | 2.701399 | 4.2 | 4.03071 | 1205.6 | 712.3 | 1208.1 | 63.87 | 64.21 | 64.25 | 63.89 | 64.055 | 12 | 1.76 | 2.431626 | 2.424574 | 4.657893 | 13.86513 | 66.40571 | 2.443499 | 2.436413 | 4.192334 | 13.44453 | 68.85911 | 161 | 91 | 44 | 15
I-1 |  | 90#-3 | 试件2 | 2.543025 | 2.701399 | 4.2 | 4.03071 | 1208.3 | 717.7 | 1211.7 | 64.27 | 64.61 | 64.52 | 64.27 | 64.4175 | 15.46 | 3.7 | 2.445951 | 2.438858 | 4.096191 | 13.35767 | 69.33455 | [5 empty] | 161 | 91 | 44 | 15
I-1 |  | 90#-3 | 试件3 | 2.543025 | 2.701399 | 4.2 | 4.03071 | 1205.6 | 714.4 | 1209.4 | 64.79 | 64.8 | 64.63 | 64.64 | 64.715 | 12.98 | 2.79 | 2.435556 | 2.428492 | 4.503805 | 13.72592 | 67.1876 | [5 empty] | 161 | 91 | 44 | 15
I-1 |  | 90#-3 | 试件4 | 2.543025 | 2.701399 | 4.2 | 4.03071 | 1206.9 | 718 | 1209.6 | 64.27 | 64.38 | 64.71 | 64.55 | 64.4775 | 14.54 | 3.37 | 2.455045 | 2.447925 | 3.739649 | 13.03556 | 71.31195 | [5 empty] | 161 | 91 | 44 | 15
I-1 |  | 90#-3 | 试件5 | 2.543025 | 2.701399 | 4.2 | 4.03071 | 1205.8 | 716.6 | 1208.9 | 64.66 | 64.22 | 64.11 | 64.36 | 64.3375 | 13.01 | 3.36 | 2.44932 | 2.442216 | 3.964131 | 13.23837 | 70.05574 | [5 empty] | 161 | 91 | 44 | 15
I-1 | AC-20-90#-4 | 90#-4 | 试件1 | 2.547875 | 2.701693 | 4.2 | 4.03071 | 1203.1 | 712.1 | 1205.4 | 64.16 | 63.88 | 63.68 | 63.77 | 63.8725 | 15.14 | 2.32 | 2.438881 | 2.431808 | 4.555432 | 13.61753 | 66.54729 | 2.448679 | 2.441577 | 4.172007 | 13.27051 | 68.58006 | 161 | 91 | 44 | 15
I-1 |  | 90#-4 | 试件2 | 2.547875 | 2.701693 | 4.2 | 4.03071 | 1204.3 | 715.2 | 1207.3 | 63.14 | 62.73 | 62.55 | 62.7 | 62.78 | 13.91 | 1.63 | 2.447267 | 2.44017 | 4.227257 | 13.32051 | 68.26505 | [5 empty] | 161 | 91 | 44 | 15
I-1 |  | 90#-4 | 试件3 | 2.547875 | 2.701693 | 4.2 | 4.03071 | 1206.6 | 718.2 | 1209.8 | 62.88 | 62.62 | 62.87 | 63.13 | 62.875 | 15.88 | 2.24 | 2.454434 | 2.447317 | 3.946753 | 13.06664 | 69.7952 | [5 empty] | 161 | 91 | 44 | 15
I-1 |  | 90#-4 | 试件4 | 2.547875 | 2.701693 | 4.2 | 4.03071 | 1204.6 | 717 | 1207.8 | 63.15 | 63 | 62.91 | 63.05 | 63.0275 | 14.96 | 2.38 | 2.45436 | 2.447243 | 3.94966 | 13.06927 | 69.77904 | [5 empty] | 161 | 91 | 44 | 15
I-1 |  | 90#-4 | 试件5 | 2.547875 | 2.701693 | 4.2 | 4.03071 | 1208.8 | 718.5 | 1212.2 | 64.55 | 64.52 | 64.41 | 64.45 | 64.4825 | 15.84 | 3.05 | 2.44845 | 2.44135 | 4.180935 | 13.27859 | 68.51371 | [5 empty] | 161 | 91 | 44 | 15
R | AC-13 | 90# | 试件1 | 2.490106 | 2.692283 | 5.2 | 4.942966 | 1217.3 | 710.7 | 1219.1 | 63.75 | 63.56 | 63.52 | 63.71 | 63.635 | 19.3 | 1.88 | 2.394375 | 2.387431 | 4.123337 | 15.70645 | 73.74748 | 2.39507 | 2.388124 | 4.095484 | 15.68196 | 73.89513 | 161 | 91 | 44 | 15
R |  | 90# | 试件2 | 2.490106 | 2.692283 | 5.2 | 4.942966 | 1211.2 | 709 | 1213.1 | 63.04 | 63.17 | 63.39 | 63.19 | 63.1975 | 18.65 | 2.37 | 2.402698 | 2.39573 | 3.790049 | 15.41342 | 75.41073 | [5 empty] | 161 | 91 | 44 | 15
R |  | 90# | 试件3 | 2.490106 | 2.692283 | 5.2 | 4.942966 | 1213.1 | 707.5 | 1215.7 | 63.29 | 63.21 | 63.39 | 63.88 | 63.4425 | 17.74 | 1.78 | 2.387052 | 2.38013 | 4.416535 | 15.96422 | 72.33479 | [5 empty] | 161 | 91 | 44 | 15
R |  | 90# | 试件4 | 2.490106 | 2.692283 | 5.2 | 4.942966 | 1210.8 | 707.8 | 1213.4 | 63.2 | 63.37 | 63.26 | 63.09 | 63.23 | 20.36 | 1.62 | 2.394778 | 2.387834 | 4.107161 | 15.69222 | 73.82678 | [5 empty] | 161 | 91 | 44 | 15
R |  | 90# | 试件5 | 2.490106 | 2.692283 | 5.2 | 4.942966 | 1187.2 | 694.4 | 1189.8 | 62.56 | 62.45 | 62.45 | 62.76 | 62.555 | 17.56 | 2.62 | 2.396447 | 2.389498 | 4.040337 | 15.63347 | 74.15586 | [5 empty] | 161 | 91 | 44 | 15
R |  | 70# | 试件1 | 2.492895 | 2.692283 | 5.2 | 4.942966 | 1213.8 | 712.9 | 1216.1 | 63.6 | 63.33 | 63.58 | 63.67 | 63.545 | 18.01 | 1.86 | 2.412162 | 2.405167 | 3.519117 | 15.08023 | 76.66404 | 2.408378 | 2.401394 | 3.670468 | 15.21345 | 75.88233 | 258 | 72.2 | 47.6 | 8.2
R |  | 70# | 试件2 | 2.492895 | 2.692283 | 5.2 | 4.942966 | 1218.4 | 714.9 | 1221.2 | 63.93 | 63.36 | 62.36 | 62.38 | 63.0075 | 18.05 | 2.19 | 2.406478 | 2.3995 | 3.746455 | 15.28033 | 75.48184 | [5 empty] | 258 | 72.2 | 47.6 | 8.2
R |  | 70# | 试件3 | 2.492895 | 2.692283 | 5.2 | 4.942966 | 1215.7 | 713.6 | 1217.6 | 63.1 | 63.07 | 63.26 | 62.87 | 63.075 | 20.71 | 2.19 | 2.412103 | 2.405108 | 3.521476 | 15.08231 | 76.65161 | [5 empty] | 258 | 72.2 | 47.6 | 8.2
R |  | 70# | 试件4 | 2.492895 | 2.692283 | 5.2 | 4.942966 | 1215.3 | 712 | 1218.2 | 63.31 | 62.28 | 62.25 | 62.49 | 62.5825 | 16.86 | 1.45 | 2.40083 | 2.393867 | 3.972389 | 15.47919 | 74.33723 | [5 empty] | 258 | 72.2 | 47.6 | 8.2
R |  | 70# | 试件5 | 2.492895 | 2.692283 | 5.2 | 4.942966 | 1214.8 | 713 | 1217 | 63.13 | 63.18 | 63.48 | 63.21 | 63.25 | 18.55 | 2.36 | 2.410317 | 2.403328 | 3.592901 | 15.14518 | 76.27693 | [5 empty] | 258 | 72.2 | 47.6 | 8.2
S | AC-13 | 70# | 试件1 | 2.529477 | 2.602509 | 5.5 | 5.21327 | 1236.1 | 731.8 | 1238.7 | 62.92 | 63.16 | 62.83 | 62.81 | 62.93 | 25.31 | 2.75 | 2.438548 | 2.431476 | 3.87436 | 11.44249 | 66.1406 | 2.434959 | 2.427897 | 3.952659 | 11.57285 | 65.87294 | 258 | 72.2 | 47.6 | 8.2
S |  | 70# | 试件2 | 2.529477 | 2.602509 | 5.5 | 5.21327 | 1237.8 | 733.3 | 1240.1 | 62.97 | 63.06 | 63.08 | 62.87 | 62.995 | 26.88 | 2.36 | 2.442384 | 2.435301 | 3.723166 | 11.3032 | 67.06097 | [5 empty] | 258 | 72.2 | 47.6 | 8.2
S |  | 70# | 试件3 | 2.529477 | 2.602509 | 5.5 | 5.21327 | 1234.8 | 730.7 | 1236.9 | 63.11 | 63.52 | 64.12 | 63.7 | 63.6125 | 22.68 | 3.37 | 2.439352 | 2.432278 | 3.842667 | 11.4133 | 66.33167 | [5 empty] | 258 | 72.2 | 47.6 | 8.2
S |  | 70# | 试件4 | 2.529477 | 2.602509 | 5.5 | 5.21327 | 1233.9 | 729.6 | 1235.9 | 62.96 | 62.6 | 63.13 | 62.63 | 62.83 | 23.82 | 3.26 | 2.437093 | 2.430025 | 3.931731 | 11.49535 | 65.7972 | [5 empty] | 258 | 72.2 | 47.6 | 8.2
S |  | 110#-1 | 试件1 | 2.521118 | 2.602509 | 5.5 | 5.21327 | 1235.3 | 728.5 | 1239.5 | 64.6 | 63.15 | 64.59 | 64.08 | 64.105 | 18.4 | 2.52 | 2.417417 | 2.410406 | 4.391374 | 12.20989 | 64.03428 | 2.428173 | 2.421131 | 3.950546 | 11.81929 | 66.60201 | 144 | 107.8 | 43.95 | 60.3
S |  | 110#-1 | 试件2 | 2.521118 | 2.602509 | 5.5 | 5.21327 | 1230.3 | 727.7 | 1232.9 | 64.15 | 63.85 | 64.24 | 64.74 | 64.245 | 16.96 | 2.99 | 2.435273 | 2.428211 | 3.685158 | 11.56142 | 68.1254 | [5 empty] | 144 | 107.8 | 43.95 | 60.3
S |  | 110#-1 | 试件3 | 2.521118 | 2.602509 | 5.5 | 5.21327 | 1232.9 | 728.3 | 1235.1 | 63.97 | 63.85 | 63.91 | 64.34 | 64.0175 | 18.22 | 2.68 | 2.432715 | 2.42566 | 3.78633 | 11.65432 | 67.51137 | [5 empty] | 144 | 107.8 | 43.95 | 60.3
S |  | 110#-1 | 试件4 | 2.521118 | 2.602509 | 5.5 | 5.21327 | 1234.6 | 728.4 | 1237.1 | 64.66 | 64.22 | 64.11 | 64.36 | 64.3375 | 17.16 | 2.77 | 2.426971 | 2.419932 | 4.013519 | 11.86293 | 66.16756 | [5 empty] | 144 | 107.8 | 43.95 | 60.3
S |  | 110#-2 | 试件1 | 2.519093 | 2.602509 | 5.5 | 5.21327 | 1232.7 | 727.8 | 1235.4 | 62.41 | 62.69 | 62.35 | 62.33 | 62.445 | 18.17 | 1.99 | 2.428487 | 2.421444 | 3.87635 | 11.80787 | 67.17146 | 2.41079 | 2.403799 | 4.189476 | 12.24033 | 65.79834 | 144 | 107.8 | 43.95 | 60.3
S |  | 110#-2 | 试件2 | 2.519093 | 2.602509 | 5.5 | 5.21327 | 1227.4 | 724.6 | 1231.2 | 62.6 | 61.82 | 62.26 | 62.39 | 62.2675 | 16.46 | 2.32 | 2.422819 | 2.415793 | 4.100707 | 12.01371 | 65.86644 | [5 empty] | 144 | 107.8 | 43.95 | 60.3
S |  | 110#-2 | 试件3 | 2.519093 | 2.602509 | 5.5 | 5.21327 | 1229.6 | 724.7 | 1231.8 | 63.12 | 63.8 | 63.42 | 63.82 | 63.54 | 16.23 | 2.65 | 2.424768 | 2.417736 | 4.023543 | 11.94292 | 66.31021 | [5 empty] | 144 | 107.8 | 43.95 | 60.3
S |  | 110#-2 | 试件4 | 2.519093 | 2.602509 | 5.5 | 5.21327 | 1225.4 | 721.1 | 1228 | 63.73 | 63.7 | 63.35 | 62.94 | 63.43 | 15.66 | 2.31 | 2.417439 | 2.410429 | 4.313635 | 12.20907 | 64.6686 | [5 empty] | 144 | 107.8 | 43.95 | 60.3
T | AC-20-90# | 90# | 试件1 | 2.467936 | 2.593107 | 4.6 | 4.397706 | 1207.6 | 699.2 | 1210.8 | 66.2 | 66.66 | 66.14 | 66.15 | 66.2875 | 17.52 | 1.66 | 2.360438 | 2.353593 | 4.633145 | 13.2281 | 64.97497 | 2.364379 | 2.357522 | 4.473933 | 13.08323 | 65.81558 | 161 | 91 | 44 | 15
T |  | 90# | 试件2 | 2.467936 | 2.593107 | 4.6 | 4.397706 | 1191.5 | 689.4 | 1194.3 | 64.77 | 64.69 | 64.56 | 64.46 | 64.62 | 16.9 | 1.51 | 2.359873 | 2.35303 | 4.655956 | 13.24885 | 64.85766 | [5 empty] | 161 | 91 | 44 | 15
T |  | 90# | 试件3 | 2.467936 | 2.593107 | 4.6 | 4.397706 | 1190 | 689.4 | 1191.7 | 63.71 | 63.65 | 63.44 | 63.31 | 63.5275 | 16.66 | 3.39 | 2.369102 | 2.362232 | 4.283089 | 12.90959 | 66.82242 | [5 empty] | 161 | 91 | 44 | 15
T |  | 90# | 试件4 | 2.467936 | 2.593107 | 4.6 | 4.397706 | 1171 | 678.4 | 1174.1 | 63.55 | 63.65 | 63.57 | 63.63 | 63.6 | 16.94 | 1.7 | 2.362316 | 2.355465 | 4.557267 | 13.15906 | 65.36783 | [5 empty] | 161 | 91 | 44 | 15
T |  | 90# | 试件5 | 2.467936 | 2.593107 | 4.6 | 4.397706 | 1188.4 | 688.9 | 1190.3 | 64.52 | 64.29 | 64.05 | 64.15 | 64.2525 | 16.13 | 1.19 | 2.370164 | 2.36329 | 4.240206 | 12.87057 | 67.05503 | [5 empty] | 161 | 91 | 44 | 15
U | AC-20-1 | 70# | 试件1 | 2.518849 | 2.581199 | 4.6 | 4.397706 | 1212.3 | 714.3 | 1215.6 | 64.92 | 64.12 | 64.83 | 64.81 | 64.67 | 17.52 | 1.66 | 2.418312 | 2.411299 | 4.269796 | 10.69044 | 60.0597 | 2.406928 | 2.399948 | 4.720447 | 11.11087 | 57.54992 | 258 | 72.2 | 47.6 | 8.2
U |  | 70# | 试件2 | 2.518849 | 2.581199 | 4.6 | 4.397706 | 1208.7 | 710.4 | 1214 | 64.77 | 64.69 | 64.56 | 64.46 | 64.62 | 16.9 | 1.51 | 2.400119 | 2.393159 | 4.989986 | 11.36233 | 56.08308 | [5 empty] | 258 | 72.2 | 47.6 | 8.2
U |  | 70# | 试件3 | 2.518849 | 2.581199 | 4.6 | 4.397706 | 1193.3 | 702.8 | 1200.1 | 63.71 | 63.65 | 63.44 | 63.31 | 63.5275 | 16.66 | 3.39 | 2.399558 | 2.392599 | 5.012214 | 11.38307 | 55.96781 | [5 empty] | 258 | 72.2 | 47.6 | 8.2
U |  | 70# | 试件4 | 2.518849 | 2.581199 | 4.6 | 4.397706 | 1199.3 | 708.5 | 1206.1 | 63.55 | 63.65 | 63.57 | 63.63 | 63.6 | 16.94 | 1.7 | 2.410169 | 2.403179 | 4.592164 | 10.99119 | 58.2196 | [5 empty] | 258 | 72.2 | 47.6 | 8.2
U |  | 70# | 试件5 | 2.518849 | 2.581199 | 4.6 | 4.397706 | 1195.3 | 703.9 | 1200.6 | 64.52 | 64.29 | 64.05 | 64.15 | 64.2525 | 16.13 | 1.19 | 2.406483 | 2.399504 | 4.738077 | 11.12732 | 57.41941 | [5 empty] | 258 | 72.2 | 47.6 | 8.2
U |  | 90# | 试件1 | 2.516021 | 2.57802 | 4.6 | 4.397706 | 1217.3 | 717.1 | 1219.1 | 64.48 | 64.87 | 64.23 | 64.76 | 64.585 | 16.25 | 3.07 | 2.4249 | 2.417868 | 3.901104 | 10.33671 | 62.25971 | 2.413563 | 2.406564 | 4.350397 | 10.75591 | 59.72354 | 161 | 91 | 44 | 15
U |  | 90# | 试件2 | 2.516021 | 2.57802 | 4.6 | 4.397706 | 1209.4 | 710.1 | 1214.2 | 63.3 | 63.98 | 64.03 | 62.97 | 63.57 | 19.22 | 2.97 | 2.399127 | 2.39217 | 4.922499 | 11.2897 | 56.39833 | [5 empty] | 161 | 91 | 44 | 15
U |  | 90# | 试件3 | 2.516021 | 2.57802 | 4.6 | 4.397706 | 1217.6 | 719.6 | 1219.4 | 63.14 | 63.5 | 63.54 | 63.18 | 63.34 | 16.68 | 2.63 | 2.436174 | 2.42911 | 3.454313 | 9.91984 | 65.17774 | [5 empty] | 161 | 91 | 44 | 15
U |  | 90# | 试件4 | 2.516021 | 2.57802 | 4.6 | 4.397706 | 1201.6 | 707 | 1207.3 | 64.62 | 64.63 | 64.35 | 64.72 | 64.58 | 17.55 | 2.23 | 2.401759 | 2.394794 | 4.818201 | 11.19239 | 56.9511 | [5 empty] | 161 | 91 | 44 | 15
U |  | 90# | 试件5 | 2.516021 | 2.57802 | 4.6 | 4.397706 | 1199.8 | 706.7 | 1205.4 | 64.61 | 64.07 | 64.78 | 64.67 | 64.5325 | 17.94 | 3.41 | 2.405855 | 2.398878 | 4.655865 | 11.04093 | 57.83084 | [5 empty] | 161 | 91 | 44 | 15
V | AC-13 | 110# | 试件1 | 2.546487 | 2.649484 | 4.8 | 4.580153 | 1226.7 | 723.4 | 1228.1 | 63.67 | 63.48 | 63.42 | 63.62 | 63.5475 | 14.6 | 2.98 | 2.430553 | 2.423504 | 4.829496 | 12.71871 | 62.02841 | 2.449389 | 2.442286 | 4.091936 | 12.04229 | 66.53577 | 144 | 107.8 | 43.95 | 60.3
V |  | 110# | 试件2 | 2.546487 | 2.649484 | 4.8 | 4.580153 | 1235.1 | 724.2 | 1238.3 | 65.94 | 65.62 | 65.01 | 64.84 | 65.3525 | 15.69 | 2.67 | 2.402451 | 2.395484 | 5.929852 | 13.72785 | 56.80422 | [5 empty] | 144 | 107.8 | 43.95 | 60.3
V |  | 110# | 试件3 | 2.546487 | 2.649484 | 4.8 | 4.580153 | 1231.4 | 733.4 | 1232.6 | 62.95 | 62.94 | 62.75 | 62.97 | 62.9025 | 14.95 | 3.23 | 2.466747 | 2.459593 | 3.412287 | 11.41898 | 70.11741 | [5 empty] | 144 | 107.8 | 43.95 | 60.3
V |  | 110# | 试件4 | 2.546487 | 2.649484 | 4.8 | 4.580153 | 1232 | 734.5 | 1233 | 62.6 | 62.65 | 62.89 | 62.78 | 62.73 | 15.32 | 2.01 | 2.471414 | 2.464247 | 3.229529 | 11.25137 | 71.29658 | [5 empty] | 144 | 107.8 | 43.95 | 60.3
V |  | 110# | 试件5 | 2.546487 | 2.649484 | 4.8 | 4.580153 | 1211.4 | 723.1 | 1212.4 | 61.82 | 61.59 | 61.62 | 61.93 | 61.74 | 13.16 | 3.61 | 2.475782 | 2.468602 | 3.058516 | 11.09454 | 72.43223 | [5 empty] | 144 | 107.8 | 43.95 | 60.3
W | AC-13-1 | 90#-1 | 试件1 | 2.488835 | 2.645933 | 4.6 | 4.397706 | 1211 | 707.2 | 1213.8 | 63.98 | 63.87 | 64.15 | 64.16 | 64.04 | 14.6 | 2.18 | 2.390446 | 2.383514 | 4.231749 | 13.87939 | 69.51055 | 2.393304 | 2.386363 | 4.117256 | 13.77643 | 70.11773 | 161 | 91 | 44 | 15
W |  | 90#-1 | 试件2 | 2.488835 | 2.645933 | 4.6 | 4.397706 | 1210.9 | 707.3 | 1212.4 | 63.26 | 63.57 | 63.59 | 63.51 | 63.4825 | 13.99 | 2.26 | 2.397347 | 2.390395 | 3.955277 | 13.63077 | 70.98273 | [5 empty] | 161 | 91 | 44 | 15
W |  | 90#-1 | 试件3 | 2.488835 | 2.645933 | 4.6 | 4.397706 | 1208.1 | 705.1 | 1209.8 | 63.85 | 63.72 | 63.86 | 63.9 | 63.8325 | 13.25 | 3.01 | 2.393699 | 2.386757 | 4.101419 | 13.76219 | 70.19791 | [5 empty] | 161 | 91 | 44 | 15
W |  | 90#-1 | 试件4 | 2.488835 | 2.645933 | 4.6 | 4.397706 | 1214.6 | 709.3 | 1216.5 | 64.05 | 64.03 | 64.14 | 63.98 | 64.05 | 13.92 | 3.24 | 2.394716 | 2.387771 | 4.060681 | 13.72555 | 70.41517 | [5 empty] | 161 | 91 | 44 | 15
W |  | 90#-1 | 试件5 | 2.488835 | 2.645933 | 4.6 | 4.397706 | 1213.8 | 706.8 | 1214.6 | 64.26 | 64.31 | 64.35 | 64.25 | 64.2925 | 13.5 | 2.88 | 2.390311 | 2.383379 | 4.237156 | 13.88425 | 69.48228 | [5 empty] | 161 | 91 | 44 | 15
W |  | 70#-1 | 试件1 | 2.451732 | 2.645933 | 4.6 | 4.397706 | 1202.5 | 698 | 1204.6 | 64.44 | 64.21 | 64.66 | 64.24 | 64.3875 | 13.42 | 2.61 | 2.373668 | 2.366784 | 3.464812 | 14.48387 | 76.07813 | 2.356321 | 2.349488 | 4.170266 | 15.1088 | 72.51619 | 258 | 72.2 | 47.6 | 8.2
W |  | 70#-1 | 试件2 | 2.451732 | 2.645933 | 4.6 | 4.397706 | 1192.4 | 687.9 | 1198 | 64.79 | 64.55 | 64.53 | 64.52 | 64.5975 | 15.34 | 2.03 | 2.337581 | 2.330802 | 4.93243 | 15.78396 | 68.75037 | [5 empty] | 258 | 72.2 | 47.6 | 8.2
W |  | 70#-1 | 试件3 | 2.451732 | 2.645933 | 4.6 | 4.397706 | 1203 | 696.9 | 1207.1 | 63.84 | 64.09 | 64.16 | 63.76 | 63.9625 | 13.24 | 2.44 | 2.357899 | 2.351061 | 4.106113 | 15.05197 | 72.72042 | [5 empty] | 258 | 72.2 | 47.6 | 8.2
W |  | 70#-1 | 试件4 | 2.451732 | 2.645933 | 4.6 | 4.397706 | 1205 | 699 | 1206.8 | 64.24 | 64.15 | 63.95 | 63.58 | 63.98 | 14.56 | 2.18 | 2.372981 | 2.3661 | 3.492715 | 14.50858 | 75.92656 | [5 empty] | 258 | 72.2 | 47.6 | 8.2
W |  | 70#-1 | 试件5 | 2.451732 | 2.645933 | 4.6 | 4.397706 | 1192.9 | 689.6 | 1199.5 | 64.63 | 64.24 | 64.79 | 64.85 | 64.6275 | 12.62 | 2.86 | 2.339478 | 2.332694 | 4.855262 | 15.7156 | 69.10547 | [5 empty] | 258 | 72.2 | 47.6 | 8.2
W | AC-13-2 | 130#-2 | 试件1 | 2.514525 | 2.639 | 4.6 | 4.397706 | 1211 | 714 | 1212.4 | 63.98 | 63.87 | 64.15 | 64.16 | 64.04 | 18.22 | 2.18 | 2.429775 | 2.422729 | 3.650637 | 12.23251 | 70.15627 | 2.416527 | 2.40952 | 4.17596 | 12.71104 | 67.20932 | 111 | 124 | 41.5 | 56
W |  | 130#-2 | 试件2 | 2.514525 | 2.639 | 4.6 | 4.397706 | 1222.1 | 720 | 1223.7 | 63.26 | 63.57 | 63.59 | 63.51 | 63.4825 | 17.62 | 2.55 | 2.426246 | 2.41921 | 3.790594 | 12.36 | 69.33176 | [5 empty] | 111 | 124 | 41.5 | 56
W |  | 130#-2 | 试件3 | 2.514525 | 2.639 | 4.6 | 4.397706 | 1222.3 | 716.8 | 1225.4 | 63.85 | 63.72 | 63.86 | 63.9 | 63.8325 | 17.69 | 1.79 | 2.403264 | 2.396294 | 4.70191 | 13.19015 | 64.35286 | [5 empty] | 111 | 124 | 41.5 | 56
W |  | 130#-2 | 试件4 | 2.514525 | 2.639 | 4.6 | 4.397706 | 1219.4 | 716.3 | 1222.3 | 64.05 | 64.03 | 64.14 | 63.98 | 64.05 | 19.68 | 3.11 | 2.409881 | 2.402893 | 4.4395 | 12.95111 | 65.72108 | [5 empty] | 111 | 124 | 41.5 | 56
W |  | 130#-2 | 试件5 | 2.514525 | 2.639 | 4.6 | 4.397706 | 1214.7 | 714 | 1217.3 | 64.26 | 64.31 | 64.35 | 64.25 | 64.2925 | 17.88 | 2.88 | 2.413471 | 2.406472 | 4.297157 | 12.82144 | 66.48461 | [5 empty] | 111 | 124 | 41.5 | 56
W |  | 70#-2 | 试件1 | 2.494429 | 2.639 | 4.6 | 4.397706 | 1215.6 | 710.6 | 1217.9 | 64.44 | 64.21 | 64.66 | 64.24 | 64.3875 | 21.86 | 1.62 | 2.396215 | 2.389266 | 4.215912 | 13.44475 | 68.6427 | 2.39727 | 2.390318 | 4.173764 | 13.40667 | 69.08472 | 258 | 72.2 | 47.6 | 8.2
W |  | 70#-2 | 试件2 | 2.494429 | 2.639 | 4.6 | 4.397706 | 1213.2 | 712.5 | 1215 | 64.79 | 64.55 | 64.53 | 64.52 | 64.5975 | 22.78 | 2.03 | 2.414328 | 2.407327 | 3.491875 | 12.79048 | 72.69942 | [5 empty] | 258 | 72.2 | 47.6 | 8.2
W |  | 70#-2 | 试件3 | 2.494429 | 2.639 | 4.6 | 4.397706 | 1208.1 | 710.1 | 1209.3 | 63.84 | 64.09 | 64.16 | 63.76 | 63.9625 | 21.39 | 1.96 | 2.420072 | 2.413054 | 3.26228 | 12.583 | 74.07392 | [5 empty] | 258 | 72.2 | 47.6 | 8.2
W |  | 70#-2 | 试件4 | 2.494429 | 2.639 | 4.6 | 4.397706 | 1209.9 | 707.9 | 1213.9 | 64.24 | 64.15 | 63.95 | 63.58 | 63.98 | 20.68 | 1.67 | 2.391107 | 2.384173 | 4.420116 | 13.62928 | 67.56898 | [5 empty] | 258 | 72.2 | 47.6 | 8.2
W |  | 70#-2 | 试件5 | 2.494429 | 2.639 | 4.6 | 4.397706 | 1216.6 | 709.2 | 1223.7 | 64.63 | 64.24 | 64.79 | 64.85 | 64.6275 | 21.89 | 2.86 | 2.364626 | 2.357768 | 5.478637 | 14.58581 | 62.43859 | [5 empty] | 258 | 72.2 | 47.6 | 8.2
X | AC-13 | 90#-1 | 试件1 | 2.554 | 2.655194 | 4.6 | 4.397706 | 1218.3 | 724.3 | 1219.6 | 63.98 | 63.87 | 64.15 | 64.16 | 64.04 | 14.6 | 2.18 | 2.459721 | 2.452588 | 3.970705 | 11.6927 | 66.04116 | 2.455562 | 2.44844 | 4.133107 | 11.84204 | 65.10505 | 161 | 91 | 44 | 15
X |  | 90#-1 | 试件2 | 2.554 | 2.655194 | 4.6 | 4.397706 | 1226 | 728 | 1227.5 | 63.26 | 63.57 | 63.59 | 63.51 | 63.4825 | 13.99 | 2.26 | 2.454454 | 2.447337 | 4.17633 | 11.88179 | 64.851 | [5 empty] | 161 | 91 | 44 | 15
X |  | 90#-1 | 试件3 | 2.554 | 2.655194 | 4.6 | 4.397706 | 1235.3 | 735 | 1237.4 | 63.85 | 63.72 | 63.86 | 63.9 | 63.8325 | 13.25 | 3.01 | 2.458798 | 2.451667 | 4.006764 | 11.72586 | 65.82968 | [5 empty] | 161 | 91 | 44 | 15
X |  | 90#-1 | 试件4 | 2.554 | 2.655194 | 4.6 | 4.397706 | 1230.5 | 730.6 | 1232.1 | 64.05 | 64.03 | 64.14 | 63.98 | 64.05 | 13.92 | 3.24 | 2.453639 | 2.446524 | 4.208163 | 11.91106 | 64.67013 | [5 empty] | 161 | 91 | 44 | 15
X |  | 90#-1 | 试件5 | 2.554 | 2.655194 | 4.6 | 4.397706 | 1230.5 | 730.9 | 1232.9 | 64.26 | 64.31 | 64.35 | 64.25 | 64.2925 | 13.5 | 2.88 | 2.451195 | 2.444087 | 4.303573 | 11.9988 | 64.13331 | [5 empty] | 161 | 91 | 44 | 15
Y | AC-25-1 | 90#-1 | 试件1 | 2.572 | 2.643195 | 4 | 3.846154 | 1191.6 | 716.6 | 1192.5 | 62.69 | 62.59 | 62.33 | 62.47 | 62.52 | 16.44 | 3 | 2.503887 | 2.496626 | 2.930556 | 9.178011 | 68.06981 | 2.49158 | 2.484354 | 3.407691 | 9.624438 | 64.6604 | 161 | 91 | 44 | 15
Y |  | 90#-1 | 试件2 | 2.572 | 2.643195 | 4 | 3.846154 | 1213.1 | 727.3 | 1214 | 63.3 | 63.75 | 63.4 | 63.18 | 63.4075 | 15.49 | 2.64 | 2.492501 | 2.485272 | 3.371996 | 9.59104 | 64.84223 | [5 empty] | 161 | 91 | 44 | 15
Y |  | 90#-1 | 试件3 | 2.572 | 2.643195 | 4 | 3.846154 | 1212.7 | 728 | 1214 | 64.02 | 64.11 | 64.34 | 64.32 | 64.1975 | 15.97 | 2.32 | 2.495267 | 2.488031 | 3.264727 | 9.490675 | 65.60068 | [5 empty] | 161 | 91 | 44 | 15
Y |  | 90#-1 | 试件4 | 2.572 | 2.643195 | 4 | 3.846154 | 1213.2 | 724.7 | 1213.9 | 63.37 | 63.71 | 63.45 | 63.47 | 63.5 | 13.86 | 1.88 | 2.479967 | 2.472775 | 3.857878 | 10.04565 | 61.59654 | [5 empty] | 161 | 91 | 44 | 15
Y |  | 90#-1 | 试件5 | 2.572 | 2.643195 | 4 | 3.846154 | 1213.8 | 726.1 | 1214.3 | 63.72 | 63.86 | 63.97 | 63.65 | 63.8 | 14.61 | 2.41 | 2.486276 | 2.479066 | 3.6133 | 9.816814 | 63.19274 | [5 empty] | 161 | 91 | 44 | 15
Y | AC-13-2 | 90#-2 | 试件1 | 2.516 | 2.640003 | 4.8 | 4.580153 | 1219.1 | 717.8 | 1221.2 | 62.69 | 62.59 | 62.33 | 62.47 | 62.52 | 15.97 | 1.81 | 2.421732 | 2.414709 | 4.025867 | 12.72314 | 68.35792 | 2.422996 | 2.415969 | 3.975798 | 12.67761 | 68.64043 | 161 | 91 | 44 | 15
Y |  | 90#-2 | 试件2 | 2.516 | 2.640003 | 4.8 | 4.580153 | 1218.4 | 719.3 | 1222.1 | 63.3 | 63.75 | 63.4 | 63.18 | 63.4075 | 14.48 | 2.84 | 2.42323 | 2.416203 | 3.966512 | 12.66917 | 68.69161 | [5 empty] | 161 | 91 | 44 | 15
Y |  | 90#-2 | 试件3 | 2.516 | 2.640003 | 4.8 | 4.580153 | 1226.1 | 721.6 | 1228 | 64.02 | 64.11 | 64.34 | 64.32 | 64.1975 | 14.39 | 2.12 | 2.421209 | 2.414187 | 4.046621 | 12.74202 | 68.24191 | [5 empty] | 161 | 91 | 44 | 15
Y |  | 90#-2 | 试件4 | 2.516 | 2.640003 | 4.8 | 4.580153 | 1224.5 | 722.3 | 1227.5 | 63.37 | 63.71 | 63.45 | 63.47 | 63.5 | 15.19 | 2.63 | 2.423793 | 2.416764 | 3.944215 | 12.64889 | 68.8177 | [5 empty] | 161 | 91 | 44 | 15
Y |  | 90#-2 | 试件5 | 2.516 | 2.640003 | 4.8 | 4.580153 | 1227.3 | 724.5 | 1230.6 | 63.72 | 63.86 | 63.97 | 63.65 | 63.8 | 17.52 | 1.66 | 2.425015 | 2.417982 | 3.895776 | 12.60484 | 69.09302 | [5 empty] | 161 | 91 | 44 | 15
Z | AC-13-1 | 90#-1 | 试件1 | 2.55 | 2.647933 | 4.6 | 4.397706 | 1220.4 | 724.9 | 1222.5 | 63.98 | 63.87 | 64.15 | 64.16 | 64.04 | 16.9 | 1.51 | 2.452572 | 2.44546 | 4.099612 | 11.7079 | 64.98421 | 2.445701 | 2.438608 | 4.368311 | 11.95528 | 63.5192 | 161 | 91 | 44 | 15
Z |  | 90#-1 | 试件2 | 2.55 | 2.647933 | 4.6 | 4.397706 | 1207.1 | 715.1 | 1208.9 | 63.26 | 63.57 | 63.59 | 63.51 | 63.4825 | 16.66 | 3.39 | 2.444512 | 2.437423 | 4.41479 | 11.99807 | 63.20417 | [5 empty] | 161 | 91 | 44 | 15
Z |  | 90#-1 | 试件3 | 2.55 | 2.647933 | 4.6 | 4.397706 | 1217.3 | 719.8 | 1219.5 | 63.85 | 63.72 | 63.86 | 63.9 | 63.8325 | 16.94 | 1.7 | 2.436062 | 2.428997 | 4.745213 | 12.30228 | 61.42818 | [5 empty] | 161 | 91 | 44 | 15
Z |  | 90#-1 | 试件4 | 2.55 | 2.647933 | 4.6 | 4.397706 | 1216.6 | 719.2 | 1218.7 | 64.05 | 64.03 | 64.14 | 63.98 | 64.05 | 16.13 | 1.19 | 2.435636 | 2.428572 | 4.761871 | 12.31761 | 61.34097 | [5 empty] | 161 | 91 | 44 | 15
Z |  | 90#-1 | 试件5 | 2.55 | 2.647933 | 4.6 | 4.397706 | 1218.3 | 724.3 | 1219.6 | 64.26 | 64.31 | 64.35 | 64.25 | 64.2925 | 19.9 | 1.95 | 2.459721 | 2.452588 | 3.820071 | 11.45053 | 66.63849 | [5 empty] | 161 | 91 | 44 | 15
Z | AC-13-2 | 90#-2 | 试件1 | 2.561 | 2.646736 | 4.8 | 4.580153 | 1226.7 | 730.4 | 1228.1 | 64.66 | 64.22 | 64.11 | 64.36 | 64.3375 | 14.07 | 2.24 | 2.464738 | 2.45759 | 4.037874 | 11.39921 | 64.5776 | 2.466439 | 2.459287 | 3.971626 | 11.33804 | 65.01183 | 161 | 91 | 44 | 15
Z |  | 90#-2 | 试件2 | 2.561 | 2.646736 | 4.8 | 4.580153 | 1235.1 | 734.9 | 1238.3 | 62.41 | 62.69 | 62.35 | 62.33 | 62.445 | 14.16 | 2.54 | 2.453516 | 2.446401 | 4.47478 | 11.8026 | 62.08649 | [5 empty] | 161 | 91 | 44 | 15
Z |  | 90#-2 | 试件3 | 2.561 | 2.646736 | 4.8 | 4.580153 | 1231.4 | 733.4 | 1232.6 | 62.6 | 61.82 | 62.26 | 62.39 | 62.2675 | 19.81 | 2.49 | 2.466747 | 2.459593 | 3.959655 | 11.32699 | 65.0423 | [5 empty] | 161 | 91 | 44 | 15
Z |  | 90#-2 | 试件4 | 2.561 | 2.646736 | 4.8 | 4.580153 | 1232 | 734.5 | 1233 | 63.12 | 63.8 | 63.42 | 63.82 | 63.54 | 14.99 | 3.25 | 2.471414 | 2.464247 | 3.777933 | 11.15921 | 66.14515 | [5 empty] | 161 | 91 | 44 | 15
Z |  | 90#-2 | 试件5 | 2.561 | 2.646736 | 4.8 | 4.580153 | 1211.4 | 723.1 | 1212.4 | 63.73 | 63.7 | 63.35 | 62.94 | 63.43 | 18.36 | 2.78 | 2.475782 | 2.468602 | 3.607889 | 11.00221 | 67.20759 | [5 empty] | 161 | 91 | 44 | 15
1A | AC-13 | 130# | 试件1 | 2.502078 | 2.634906 | 4.8 | 4.580153 | 1210.4 | 707.7 | 1211.9 | 63.98 | 64.44 | 63.97 | 63.92 | 64.13 | 15.12 | 2.47 | 2.400635 | 2.393673 | 4.332608 | 12.81696 | 66.19629 | 2.419933 | 2.412915 | 3.859577 | 11.98444 | 68.20372 | 111 | 124 | 41.5 | 56
1A | AC-13 | 130# | 试件2 | 2.502078 | 2.634906 | 4.8 | 4.580153 | 1211.6 | 706 | 1213 | 64.1 | 64.36 | 64.67 | 64.45 | 64.37667 | 13.81 | 2.07 | 2.389744 | 2.382813 | 4.766627 | 13.21249 | 63.92332 | [5 empty] | 111 | 124 | 41.5 | 56
1A | AC-13 | 130# | 试件3 | 2.502078 | 2.634906 | 4.8 | 4.580153 | 1220.6 | 716.9 | 1222.1 | 64.08 | 64.16 | 64.31 | 64.16 | 64.18333 | 13.8 | 2.25 | 2.416073 | 2.409066 | 3.717383 | 12.2563 | 69.66961 | [5 empty] | 111 | 124 | 41.5 | 56
1A | AC-13 | 130# | 试件4 | 2.502078 | 2.634906 | 4.8 | 4.580153 | 1237.1 | 724.2 | 1238.5 | 64.87 | 65.29 | 65.24 | 65.12 | 65.13333 | 14.08 | 2.56 | 2.405405 | 2.39843 | 4.14249 | 12.6437 | 67.23674 | [5 empty] | 111 | 124 | 41.5 | 56
1B | AC-13-1 | AC-13-1（90#） | 试件1 | 2.54 | 2.60087 | 4.8 | 4.580153 | 1244.9 | 745.5 | 1245.9 | 62.86 | 63.16 | 63.32 | 62.76 | 63.11333 | 15.12 | 2.47 | 2.48781 | 2.480595 | 2.338775 | 8.992750386 | 73.99266 | 2.49092 | 2.483696 | 2.216696 | 8.878989 | 75.04423 | 161 | 91 | 44 | 15
1B | AC-13-1 | AC-13-1（90#） | 试件2 | 2.54 | 2.60087 | 4.8 | 4.580153 | 1232.5 | 739.6 | 1233.5 | 62.43 | 61.85 | 62.46 | 62.13 | 62.24667 | 13.81 | 2.07 | 2.495444 | 2.488208 | 2.03907 | 8.713464 | 76.59864 | [5 empty] | 161 | 91 | 44 | 15
1B | AC-13-1 | AC-13-1（90#） | 试件3 | 2.54 | 2.60087 | 4.8 | 4.580153 | 1240.8 | 744 | 1242 | 63.07 | 62.96 | 62.61 | 62.76 | 62.88 | 13.8 | 2.25 | 2.491566 | 2.484341 | 2.19131 | 8.855332 | 75.25434 | [5 empty] | 161 | 91 | 44 | 15
1B | AC-13-1 | AC-13-1（90#） | 试件4 | 2.54 | 2.60087 | 4.8 | 4.580153 | 1243 | 745.3 | 1244.3 | 62.6 | 63.14 | 62.71 | 62.96 | 62.81667 | 14.08 | 2.56 | 2.490982 | 2.483758 | 2.214247 | 8.876707 | 75.05553 | [5 empty] | 161 | 91 | 44 | 15
1B | AC-13-1 | AC-13-1（90#） | 试件5 | 2.54 | 2.60087 | 4.8 | 4.580153 | 1243.9 | 745.2 | 1245 | 63.19 | 63.54 | 63.65 | 63.34 | 63.46 | 13.47 | 2.22 | 2.488796 | 2.481578 | 2.300078 | 8.95669 | 74.32 | [5 empty] | 161 | 91 | 44 | 15
1B | AC-13-2 | AC-13-2（110#） | 试件1 | 2.547 | 2.60087 | 4.8 | 4.580153 | 1168 | 696.7 | 1169.1 | 62.86 | 63.16 | 63.32 | 62.76 | 63.11333 | 17.13 | 1.67 | 2.472481 | 2.465311 | 3.207273 | 9.553498 | 66.42828 | 2.459039 | 2.451908 | 3.733506 | 10.04523 | 62.9322 | 144 | 107.8 | 43.95 | 60.3
1B | AC-13-2 | AC-13-2（110#） | 试件2 | 2.547 | 2.60087 | 4.8 | 4.580153 | 1274.1 | 759.1 | 1275.3 | 62.43 | 61.85 | 62.46 | 62.13 | 62.24667 | 17.46 | 1.64 | 2.468229 | 2.461072 | 3.373714 | 9.709026 | 65.25178 | [5 empty] | 144 | 107.8 | 43.95 | 60.3
1B | AC-13-2 | AC-13-2（110#） | 试件3 | 2.547 | 2.60087 | 4.8 | 4.580153 | 1265.7 | 752.7 | 1267.4 | 63.07 | 62.96 | 62.61 | 62.76 | 62.88 | 17.16 | 1.66 | 2.459102 | 2.451971 | 3.731017 | 10.0429 | 62.84921 | [5 empty] | 144 | 107.8 | 43.95 | 60.3
1B | AC-13-2 | AC-13-2（110#） | 试件4 | 2.547 | 2.60087 | 4.8 | 4.580153 | 1241.7 | 737.3 | 1245.1 | 62.6 | 63.14 | 62.71 | 62.96 | 62.81667 | 16.38 | 1.76 | 2.445254 | 2.438163 | 4.273153 | 10.54949 | 59.49423 | [5 empty] | 144 | 107.8 | 43.95 | 60.3
1B | AC-13-2 | AC-13-2（110#） | 试件5 | 2.547 | 2.60087 | 4.8 | 4.580153 | 1250.3 | 741.8 | 1252.1 | 63.19 | 63.54 | 63.65 | 63.34 | 63.46 | 17.32 | 1.56 | 2.450127 | 2.443022 | 4.082371 | 10.37122 | 60.6375 | [5 empty] | 144 | 107.8 | 43.95 | 60.3
1B | AC-13-3 | AC-13-3（130#） | 试件1 | 2.541 | 2.60087 | 4.8 | 4.580153 | 1239.3 | 737 | 1241.3 | 62.86 | 63.16 | 63.32 | 62.76 | 63.11333 | 17.04 | 2 | 2.457466 | 2.450339 | 3.56792 | 10.10277 | 64.68375 | 2.443845 | 2.436757 | 4.102424 | 10.60105 | 61.38972 | 111 | 124 | 41.5 | 56
1B | AC-13-3 | AC-13-3（130#） | 试件2 | 2.541 | 2.60087 | 4.8 | 4.580153 | 1240.5 | 734.9 | 1244.7 | 62.43 | 61.85 | 62.46 | 62.13 | 62.24667 | 17.71 | 1.76 | 2.433307 | 2.426251 | 4.515915 | 10.98652 | 58.89587 | [5 empty] | 111 | 124 | 41.5 | 56
1B | AC-13-3 | AC-13-3（130#） | 试件3 | 2.541 | 2.60087 | 4.8 | 4.580153 | 1228.9 | 729.7 | 1232.1 | 63.07 | 62.96 | 62.61 | 62.76 | 62.88 | 18.22 | 1.94 | 2.446059 | 2.438965 | 4.015531 | 10.52005 | 61.82973 | [5 empty] | 111 | 124 | 41.5 | 56
1B | AC-13-3 | AC-13-3（130#） | 试件4 | 2.541 | 2.60087 | 4.8 | 4.580153 | 1222.7 | 726.7 | 1225.4 | 62.6 | 63.14 | 62.71 | 62.96 | 62.81667 | 17.91 | 1.76 | 2.451775 | 2.444664 | 3.791245 | 10.31096 | 63.23093 | [5 empty] | 111 | 124 | 41.5 | 56
1B | AC-13-3 | AC-13-3（130#） | 试件5 | 2.541 | 2.60087 | 4.8 | 4.580153 | 1222.6 | 723.9 | 1226.9 | 63.19 | 63.54 | 63.65 | 63.34 | 63.46 | 18.41 | 1.99 | 2.430616 | 2.423568 | 4.621507 | 11.08496 | 58.30831 | [5 empty] | 111 | 124 | 41.5 | 56
1B | AC-13-1 | AC-13-1（90#） | 试件1 | 2.548 | 2.59295 | 4.8 | 4.580153 | 1221.5 | 723.5 | 1222.4 | 62.86 | 63.16 | 63.32 | 62.76 | 63.11333 | 15.12 | 2.47 | 2.448386 | 2.441286 | 4.188142 | 10.16135 | 58.78359 | 2.442466 | 2.435382 | 4.419844 | 10.3786 | 57.43656 | 161 | 91 | 44 | 15
1B | AC-13-1 | AC-13-1（90#） | 试件2 | 2.548 | 2.59295 | 4.8 | 4.580153 | 1236.4 | 731 | 1237.8 | 62.43 | 61.85 | 62.46 | 62.13 | 62.24667 | 13.81 | 2.07 | 2.439621 | 2.432546 | 4.531152 | 10.48297 | 56.77608 | [5 empty] | 161 | 91 | 44 | 15
1B | AC-13-1 | AC-13-1（90#） | 试件3 | 2.548 | 2.59295 | 4.8 | 4.580153 | 1233.1 | 729.9 | 1234.2 | 63.07 | 62.96 | 62.61 | 62.76 | 62.88 | 13.8 | 2.25 | 2.445172 | 2.438081 | 4.313951 | 10.27931 | 58.03269 | [5 empty] | 161 | 91 | 44 | 15
1B | AC-13-1 | AC-13-1（90#） | 试件4 | 2.548 | 2.59295 | 4.8 | 4.580153 | 1235.1 | 731.6 | 1236.6 | 62.6 | 63.14 | 62.71 | 62.96 | 62.81667 | 14.08 | 2.56 | 2.445743 | 2.43865 | 4.291604 | 10.25836 | 58.1648 | [5 empty] | 161 | 91 | 44 | 15
1B | AC-13-1 | AC-13-1（90#） | 试件5 | 2.548 | 2.59295 | 4.8 | 4.580153 | 1229.6 | 725.7 | 1231 | 63.19 | 63.54 | 63.65 | 63.34 | 63.46 | 13.47 | 2.22 | 2.433406 | 2.426349 | 4.774371 | 10.71103 | 55.42565 | [5 empty] | 161 | 91 | 44 | 15
1B | AC-10-1 | AC-10-1（90#） | 试件1 | 2.473 | 2.60087 | 5.2 | 4.942966 | 1221.5 | 723.5 | 1222.4 | 62.86 | 63.16 | 63.32 | 62.76 | 63.11333 | 15.12 | 2.47 | 2.448386 | 2.441286 | 1.282405 | 10.77546 | 88.09884 | 2.442466 | 2.435382 | 1.521133 | 10.99123 | 86.19064 | 161 | 91 | 44 | 15
1B | AC-10-1 | AC-10-1（90#） | 试件2 | 2.473 | 2.60087 | 5.2 | 4.942966 | 1236.4 | 731 | 1237.8 | 62.43 | 61.85 | 62.46 | 62.13 | 62.24667 | 13.81 | 2.07 | 2.439621 | 2.432546 | 1.635817 | 11.09488 | 85.25612 | [5 empty] | 161 | 91 | 44 | 15
1B | AC-10-1 | AC-10-1（90#） | 试件3 | 2.473 | 2.60087 | 5.2 | 4.942966 | 1233.1 | 729.9 | 1234.2 | 63.07 | 62.96 | 62.61 | 62.76 | 62.88 | 13.8 | 2.25 | 2.445172 | 2.438081 | 1.412029 | 10.89262 | 87.03683 | [5 empty] | 161 | 91 | 44 | 15
1B | AC-10-1 | AC-10-1（90#） | 试件4 | 2.473 | 2.60087 | 5.2 | 4.942966 | 1235.1 | 731.6 | 1236.6 | 62.6 | 63.14 | 62.71 | 62.96 | 62.81667 | 14.08 | 2.56 | 2.445743 | 2.43865 | 1.389004 | 10.87181 | 87.22379 | [5 empty] | 161 | 91 | 44 | 15
1B | AC-10-1 | AC-10-1（90#） | 试件5 | 2.473 | 2.60087 | 5.2 | 4.942966 | 1229.6 | 725.7 | 1231 | 63.19 | 63.54 | 63.65 | 63.34 | 63.46 | 13.47 | 2.22 | 2.433406 | 2.426349 | 1.886412 | 11.32138 | 83.33761 | [5 empty] | 161 | 91 | 44 | 15
1B | AC-10-2 | AC-10-2（110#） | 试件1 | 2.483 | 2.60087 | 5.2 | 4.942966 | 1231 | 732.7 | 1231.9 | 62.86 | 63.16 | 63.32 | 62.76 | 63.11333 | 17.13 | 1.67 | 2.465946 | 2.458794 | 0.9748582 | 10.13557 | 90.38181 | 2.452666 | 2.445554 | 1.508109 | 10.61949 | 85.90738 | 144 | 107.8 | 43.95 | 60.3
1B | AC-10-2 | AC-10-2（110#） | 试件2 | 2.483 | 2.60087 | 5.2 | 4.942966 | 1233.3 | 733.3 | 1234.2 | 62.43 | 61.85 | 62.46 | 62.13 | 62.24667 | 17.46 | 1.64 | 2.462168 | 2.455028 | 1.126548 | 10.27322 | 89.03413 | [5 empty] | 144 | 107.8 | 43.95 | 60.3
1B | AC-10-2 | AC-10-2（110#） | 试件3 | 2.483 | 2.60087 | 5.2 | 4.942966 | 1233 | 730.7 | 1234 | 63.07 | 62.96 | 62.61 | 62.76 | 62.88 | 17.16 | 1.66 | 2.449831 | 2.442727 | 1.621965 | 10.72281 | 84.87369 | [5 empty] | 144 | 107.8 | 43.95 | 60.3
1B | AC-10-2 | AC-10-2（110#） | 试件4 | 2.483 | 2.60087 | 5.2 | 4.942966 | 1234.4 | 730.5 | 1235.6 | 62.6 | 63.14 | 62.71 | 62.96 | 62.81667 | 16.38 | 1.76 | 2.443873 | 2.436785 | 1.861246 | 10.93995 | 82.98672 | [5 empty] | 144 | 107.8 | 43.95 | 60.3
1B | AC-10-2 | AC-10-2（110#） | 试件5 | 2.483 | 2.60087 | 5.2 | 4.942966 | 1231.5 | 728.3 | 1232.7 | 63.19 | 63.54 | 63.65 | 63.34 | 63.46 | 17.32 | 1.56 | 2.441515 | 2.434434 | 1.955929 | 11.02588 | 82.26056 | [5 empty] | 144 | 107.8 | 43.95 | 60.3
1B | AC-10-3 | AC-10-3（130#） | 试件1 | 2.482 | 2.60087 | 5.2 | 4.942966 | 1232.2 | 730.9 | 1234.2 | 62.86 | 63.16 | 63.32 | 62.76 | 63.11333 | 17.04 | 2 | 2.448242 | 2.441142 | 1.646184 | 10.78074 | 84.73031 | 2.436729 | 2.429662 | 2.108693 | 11.20029 | 81.36194 | 111 | 124 | 41.5 | 56
1B | AC-10-3 | AC-10-3（130#） | 试件2 | 2.482 | 2.60087 | 5.2 | 4.942966 | 1235.2 | 732.6 | 1236.7 | 62.43 | 61.85 | 62.46 | 62.13 | 62.24667 | 17.71 | 1.76 | 2.450307 | 2.443202 | 1.563191 | 10.70545 | 85.39817 | [5 empty] | 111 | 124 | 41.5 | 56
1B | AC-10-3 | AC-10-3（130#） | 试件3 | 2.482 | 2.60087 | 5.2 | 4.942966 | 1234.1 | 728.2 | 1239.6 | 63.07 | 62.96 | 62.61 | 62.76 | 62.88 | 18.22 | 1.94 | 2.41318 | 2.406181 | 3.054743 | 12.05847 | 74.66725 | [5 empty] | 111 | 124 | 41.5 | 56
1B | AC-10-3 | AC-10-3（130#） | 试件4 | 2.482 | 2.60087 | 5.2 | 4.942966 | 1231.8 | 730.2 | 1234.2 | 62.6 | 63.14 | 62.71 | 62.96 | 62.81667 | 17.91 | 1.76 | 2.444048 | 2.43696 | 1.81467 | 10.93357 | 83.40277 | [5 empty] | 111 | 124 | 41.5 | 56
1B | AC-10-3 | AC-10-3（130#） | 试件5 | 2.482 | 2.60087 | 5.2 | 4.942966 | 1231.9 | 727.6 | 1235 | 63.19 | 63.54 | 63.65 | 63.34 | 63.46 | 18.41 | 1.99 | 2.427868 | 2.420827 | 2.464676 | 11.52321 | 78.6112 | [5 empty] | 111 | 124 | 41.5 | 56
1B | AC-10-1 | AC-10-1（90#） | 试件1 | 2.522 | 2.60087 | 5.2 | 4.942966 | 1221 | 721.1 | 1222.2 | 62.86 | 63.16 | 63.32 | 62.76 | 63.11333 | 15.12 | 2.47 | 2.436639 | 2.429573 | 3.664824 | 11.20355 | 67.28871 | 2.435397 | 2.428335 | 3.713933 | 11.24881 | 67.11185 | 161 | 91 | 44 | 15
1B | AC-10-1 | AC-10-1（90#） | 试件2 | 2.522 | 2.60087 | 5.2 | 4.942966 | 1224 | 721.5 | 1224.8 | 62.43 | 61.85 | 62.46 | 62.13 | 62.24667 | 13.81 | 2.07 | 2.431949 | 2.424896 | 3.850258 | 11.37447 | 66.14999 | [5 empty] | 161 | 91 | 44 | 15
1B | AC-10-1 | AC-10-1（90#） | 试件3 | 2.522 | 2.60087 | 5.2 | 4.942966 | 1220.4 | 716.6 | 1222 | 63.07 | 62.96 | 62.61 | 62.76 | 62.88 | 13.8 | 2.25 | 2.414721 | 2.407718 | 4.531391 | 12.0023 | 62.24564 | [5 empty] | 161 | 91 | 44 | 15
1B | AC-10-1 | AC-10-1（90#） | 试件4 | 2.522 | 2.60087 | 5.2 | 4.942966 | 1220 | 723.8 | 1220.9 | 62.6 | 63.14 | 62.71 | 62.96 | 62.81667 | 14.08 | 2.56 | 2.454235 | 2.447117 | 2.96918 | 10.56234 | 71.88899 | [5 empty] | 161 | 91 | 44 | 15
1B | AC-10-1 | AC-10-1（90#） | 试件5 | 2.522 | 2.60087 | 5.2 | 4.942966 | 1224.6 | 723.9 | 1225.9 | 63.19 | 63.54 | 63.65 | 63.34 | 63.46 | 13.47 | 2.22 | 2.439442 | 2.432368 | 3.554011 | 11.1014 | 67.98593 | [5 empty] | 161 | 91 | 44 | 15
1B | AC-10-2 | AC-10-2（110#） | 试件1 | 2.525 | 2.60087 | 5.2 | 4.942966 | 1221.9 | 721 | 1223.5 | 62.86 | 63.16 | 63.32 | 62.76 | 63.11333 | 17.13 | 1.67 | 2.431642 | 2.42459 | 3.976632 | 11.38567 | 65.07335 | 2.432808 | 2.425753 | 3.930579 | 11.34317 | 65.35455 | 144 | 107.8 | 43.95 | 60.3
1B | AC-10-2 | AC-10-2（110#） | 试件2 | 2.525 | 2.60087 | 5.2 | 4.942966 | 1222.8 | 722.2 | 1224.3 | 62.43 | 61.85 | 62.46 | 62.13 | 62.24667 | 17.46 | 1.64 | 2.435371 | 2.428309 | 3.829352 | 11.24975 | 65.96057 | [5 empty] | 144 | 107.8 | 43.95 | 60.3
1B | AC-10-2 | AC-10-2（110#） | 试件3 | 2.525 | 2.60087 | 5.2 | 4.942966 | 1224.6 | 721.5 | 1225.9 | 63.07 | 62.96 | 62.61 | 62.76 | 62.88 | 17.16 | 1.66 | 2.427835 | 2.420794 | 4.126957 | 11.52439 | 64.18938 | [5 empty] | 144 | 107.8 | 43.95 | 60.3
1B | AC-10-2 | AC-10-2（110#） | 试件4 | 2.525 | 2.60087 | 5.2 | 4.942966 | 1220.1 | 721.3 | 1222.6 | 62.6 | 63.14 | 62.71 | 62.96 | 62.81667 | 16.38 | 1.76 | 2.433872 | 2.426814 | 3.888566 | 11.3044 | 65.6013 | [5 empty] | 144 | 107.8 | 43.95 | 60.3
1B | AC-10-2 | AC-10-2（110#） | 试件5 | 2.525 | 2.60087 | 5.2 | 4.942966 | 1221.8 | 721.9 | 1223.6 | 63.19 | 63.54 | 63.65 | 63.34 | 63.46 | 17.32 | 1.56 | 2.43532 | 2.428257 | 3.831387 | 11.25163 | 65.94816 | [5 empty] | 144 | 107.8 | 43.95 | 60.3
1B | AC-10-3 | AC-10-3（130#） | 试件1 | 2.536 | 2.60087 | 5.2 | 4.942966 | 1227.5 | 724.3 | 1231.7 | 62.86 | 63.16 | 63.32 | 62.76 | 63.11333 | 17.04 | 2 | 2.419196 | 2.41218 | 4.882483 | 11.83922 | 58.76011 | 2.431758 | 2.424706 | 4.388555 | 11.38142 | 61.47172 | 111 | 124 | 41.5 | 56
1B | AC-10-3 | AC-10-3（130#） | 试件2 | 2.536 | 2.60087 | 5.2 | 4.942966 | 1224.3 | 724.1 | 1227.3 | 62.43 | 61.85 | 62.46 | 62.13 | 62.24667 | 17.71 | 1.76 | 2.433029 | 2.425973 | 4.338611 | 11.33513 | 61.72421 | [5 empty] | 111 | 124 | 41.5 | 56
1B | AC-10-3 | AC-10-3（130#） | 试件3 | 2.536 | 2.60087 | 5.2 | 4.942966 | 1229.9 | 727.5 | 1233 | 63.07 | 62.96 | 62.61 | 62.76 | 62.88 | 18.22 | 1.94 | 2.433037 | 2.425981 | 4.338297 | 11.33484 | 61.72599 | [5 empty] | 111 | 124 | 41.5 | 56
1B | AC-10-3 | AC-10-3（130#） | 试件4 | 2.536 | 2.60087 | 5.2 | 4.942966 | 1225.1 | 725.1 | 1228.3 | 62.6 | 63.14 | 62.71 | 62.96 | 62.81667 | 17.91 | 1.76 | 2.434618 | 2.427558 | 4.276102 | 11.27719 | 62.08186 | [5 empty] | 111 | 124 | 41.5 | 56
1B | AC-10-3 | AC-10-3（130#） | 试件5 | 2.536 | 2.60087 | 5.2 | 4.942966 | 1219.7 | 722.7 | 1222.8 | 63.19 | 63.54 | 63.65 | 63.34 | 63.46 | 18.41 | 1.99 | 2.438912 | 2.431839 | 4.10728 | 11.12072 | 63.06641 | [5 empty] | 111 | 124 | 41.5 | 56
1C | AC-13 | AC-13（90#） | 试件1 | 2.553687 | 2.639105 | 4.8 | 4.580153 | 1225.7 | 738.6 | 1226.5 | 62.86 | 63.16 | 63.32 | 62.76 | 63.11333 | 15.12 | 2.47 | 2.512195 | 2.50491 | 1.910076 | 9.432134 | 79.74927 | 2.504036 | 2.496774 | 2.228651 | 9.726279 | 77.20148 | 161 | 91 | 44 | 15
1C | AC-13 | AC-13（90#） | 试件2 | 2.553687 | 2.639105 | 4.8 | 4.580153 | 1229.5 | 742.7 | 1230.8 | 62.43 | 61.85 | 62.46 | 62.13 | 62.24667 | 13.81 | 2.07 | 2.518951 | 2.511646 | 1.646288 | 9.188575 | 82.08332 | [5 empty] | 161 | 91 | 44 | 15
1C | AC-13 | AC-13（90#） | 试件3 | 2.553687 | 2.639105 | 4.8 | 4.580153 | 1243.2 | 747.2 | 1244.6 | 63.07 | 62.96 | 62.61 | 62.76 | 62.88 | 13.8 | 2.25 | 2.499397 | 2.492149 | 2.40979 | 9.893528 | 75.64276 | [5 empty] | 161 | 91 | 44 | 15
1C | AC-13 | AC-13（90#） | 试件4 | 2.553687 | 2.639105 | 4.8 | 4.580153 | 1238.1 | 744.1 | 1240.2 | 62.6 | 63.14 | 62.71 | 62.96 | 62.81667 | 14.08 | 2.56 | 2.495666 | 2.488429 | 2.555456 | 10.02802 | 74.51685 | [5 empty] | 161 | 91 | 44 | 15
1C | AC-13 | AC-13（90#） | 试件5 | 2.553687 | 2.639105 | 4.8 | 4.580153 | 1241 | 745.2 | 1242.8 | 63.19 | 63.54 | 63.65 | 63.34 | 63.46 | 13.47 | 2.22 | 2.493971 | 2.486739 | 2.621643 | 10.08914 | 74.01518 | [5 empty] | 161 | 91 | 44 | 15
1C | AC-13 | AC-13（90#） | 试件1 | 2.606 | 2.639105 | 4.8 | 4.580153 | 1239.9 | 753.6 | 1240.8 | 61.93 | 61.81 | 61.66 | 61.72 | 61.8 | 15.12 | 2.47 | 2.544951 | 2.53757 | 2.625849 | 8.251252 | 68.17636 | 2.533131 | 2.525785 | 3.078084 | 8.677361 | 64.60907 | 161 | 91 | 44 | 15
1C | AC-13 | AC-13（90#） | 试件2 | 2.606 | 2.639105 | 4.8 | 4.580153 | 1259.3 | 763.8 | 1260.6 | 63.16 | 63.13 | 63.05 | 63.25 | 63.11333 | 13.81 | 2.07 | 2.534823 | 2.527472 | 3.013358 | 8.616375 | 65.02754 | [5 empty] | 161 | 91 | 44 | 15
1C | AC-13 | AC-13（90#） | 试件3 | 2.606 | 2.639105 | 4.8 | 4.580153 | 1266 | 767.5 | 1266.8 | 63.26 | 63.36 | 63.58 | 63.7 | 63.4 | 13.8 | 2.25 | 2.53555 | 2.528197 | 2.985546 | 8.590169 | 65.24462 | [5 empty] | 161 | 91 | 44 | 15
1C | AC-13 | AC-13（90#） | 试件4 | 2.606 | 2.639105 | 4.8 | 4.580153 | 1264.1 | 765.9 | 1265.4 | 63.44 | 63.58 | 63.64 | 63.53 | 63.55333 | 14.08 | 2.56 | 2.530731 | 2.523392 | 3.16993 | 8.763902 | 63.82969 | [5 empty] | 161 | 91 | 44 | 15
1C | AC-13 | AC-13（90#） | 试件5 | 2.606 | 2.639105 | 4.8 | 4.580153 | 1266.1 | 764.9 | 1267.4 | 64.96 | 64.73 | 64.35 | 64.34 | 64.68 | 13.47 | 2.22 | 2.519602 | 2.512295 | 3.595735 | 9.165107 | 60.76712 | [5 empty] | 161 | 91 | 44 | 15
1D | AC-10 | AC-10（130#） | 试件1 | 2.536 | 2.60087 | 5 | 4.76 | 1208 | 711 | 1209.8 | 63.09 | 62.89 | 63.14 | 63.28 | 63.04 | 17.79 | 2.4 | 2.421812 | 2.414789 | 4.77961 | 11.574 | 58.7039 | 2.424454 | 2.417423 | 4.67574 | 11.47754 | 59.26736 | 111 | 124 | 41.5 | 56
1D | AC-10 | AC-10（130#） | 试件2 | 2.536 | 2.60087 | 5 | 4.76 | 1208.7 | 711.9 | 1209.9 | 62.96 | 63.49 | 63.45 | 63.21 | 63.3 | 17.03 | 1.55 | 2.427108 | 2.42007 | 4.571379 | 11.38063 | 59.83192 | [5 empty] | 111 | 124 | 41.5 | 56
1D | AC-10 | AC-10（130#） | 试件3 | 2.536 | 2.60087 | 5 | 4.76 | 1206.1 | 710 | 1207.1 | 63.35 | 64.12 | 63.67 | 63.31 | 63.71333 | 17.51 | 1.64 | 2.426272 | 2.419236 | 4.604251 | 11.41115 | 59.65131 | [5 empty] | 111 | 124 | 41.5 | 56
1D | AC-10 | AC-10（130#） | 试件4 | 2.536 | 2.60087 | 5 | 4.76 | 1206 | 710.8 | 1209.1 | 64.15 | 63.81 | 63.65 | 63.63 | 63.87 | 16.95 | 1.82 | 2.420229 | 2.41321 | 4.841872 | 11.63182 | 58.3739 | [5 empty] | 111 | 124 | 41.5 | 56
1D | AC-10 | AC-10（130#） | 试件5 | 2.536 | 2.60087 | 5 | 4.76 | 1207.6 | 711.3 | 1208.9 | 64.42 | 64.42 | 64.28 | 64.2 | 64.37333 | 18 | 1.41 | 2.426849 | 2.419811 | 4.581585 | 11.3901 | 59.77574 | [5 empty] | 111 | 124 | 41.5 | 56
1E | AC-13 | AC-13（90#） | 试件1 | 2.562102 | 2.693343 | 4.8 | 4.580153 | 1220.2 | 723.4 | 1222.3 | 64.48 | 64.33 | 64.19 | 63.97 | 64.33333 | 15.12 | 2.47 | 2.445781 | 2.438688 | 4.81691 | 13.60207 | 64.58694 | 2.447714 | 2.440615 | 4.741682 | 13.53379 | 64.9673 | 161 | 91 | 44 | 15
1E | AC-13 | AC-13（90#） | 试件2 | 2.562102 | 2.693343 | 4.8 | 4.580153 | 1239.1 | 735 | 1240.4 | 65.35 | 64.96 | 65.03 | 65.21 | 65.11333 | 13.81 | 2.07 | 2.451721 | 2.444611 | 4.585715 | 13.39221 | 65.75836 | [5 empty] | 161 | 91 | 44 | 15
1E | AC-13 | AC-13（90#） | 试件3 | 2.562102 | 2.693343 | 4.8 | 4.580153 | 1222.2 | 723.3 | 1223.2 | 64.76 | 64.97 | 65.09 | 64.88 | 64.94 | 13.8 | 2.25 | 2.444889 | 2.437799 | 4.851614 | 13.63357 | 64.41421 | [5 empty] | 161 | 91 | 44 | 15
1E | AC-13 | AC-13（90#） | 试件4 | 2.562102 | 2.693343 | 4.8 | 4.580153 | 1225.4 | 725.2 | 1226 | 64.74 | 64.53 | 64.14 | 64.17 | 64.47 | 14.08 | 2.56 | 2.446885 | 2.439789 | 4.773935 | 13.56306 | 64.80194 | [5 empty] | 161 | 91 | 44 | 15
1E | AC-13 | AC-13（90#） | 试件5 | 2.562102 | 2.693343 | 4.8 | 4.580153 | 1229.3 | 729.4 | 1231.3 | 64.86 | 64.97 | 64.53 | 64.48 | 64.78667 | 14.58 | 2.21 | 2.449293 | 2.44219 | 4.680234 | 13.47801 | 65.27504 | [5 empty] | 161 | 91 | 44 | 15
1F | AC-13 | AC-13（90#） | 试件1 | 2.585019 | 2.669872 | 4.8 | 4.580153 | 1222.7 | 736.8 | 1224 | 62.86 | 63.16 | 63.32 | 62.76 | 63.11333 | 16.59 | 1.93 | 2.509647 | 2.502369 | 3.197277 | 10.56662 | 69.74172 | 2.495721 | 2.488483 | 3.73444 | 11.06289 | 66.30376 | 161 | 91 | 44 | 15
1F | AC-13 | AC-13（90#） | 试件2 | 2.585019 | 2.669872 | 4.8 | 4.580153 | 1240.5 | 745.5 | 1241.7 | 62.43 | 61.85 | 62.46 | 62.13 | 62.24667 | 17.47 | 1.42 | 2.5 | 2.49275 | 3.569382 | 10.9104 | 67.28458 | [5 empty] | 161 | 91 | 44 | 15
1F | AC-13 | AC-13（90#） | 试件3 | 2.585019 | 2.669872 | 4.8 | 4.580153 | 1238.4 | 742 | 1240.2 | 63.07 | 62.96 | 62.61 | 62.76 | 62.88 | 17.51 | 1.97 | 2.485749 | 2.47854 | 4.119087 | 11.41825 | 63.92542 | [5 empty] | 161 | 91 | 44 | 15
1F | AC-13 | AC-13（90#） | 试件4 | 2.585019 | 2.669872 | 4.8 | 4.580153 | 1238.6 | 742.4 | 1240.4 | 62.6 | 63.14 | 62.71 | 62.96 | 62.81667 | 15.77 | 1.63 | 2.487149 | 2.479936 | 4.065089 | 11.36837 | 64.2421 | [5 empty] | 161 | 91 | 44 | 15
1F | AC-13 | AC-13（90#） | 试件5 | 2.585019 | 2.669872 | 4.8 | 4.580153 | 1235.3 | 742.3 | 1237.2 | 63.19 | 63.54 | 63.65 | 63.34 | 63.46 | 17.34 | 1.95 | 2.49606 | 2.488821 | 3.721364 | 11.05081 | 66.32496 | [5 empty] | 161 | 91 | 44 | 15
1G | AC-13-1 | AC-13-1（90#） | 试件1 | 2.539 | 2.669872 | 4.8 | 4.580153 | 1238.3 | 736.2 | 1238.7 | 63.09 | 62.89 | 63.14 | 63.28 | 63.04 | 15.12 | 2.47 | 2.464279 | 2.457132 | 3.224411 | 12.18336 | 73.5343 | 2.460832 | 2.453696 | 3.359761 | 12.30618 | 72.76783 | 161 | 91 | 44 | 15
1G | AC-13-1 | AC-13-1（90#） | 试件2 | 2.539 | 2.669872 | 4.8 | 4.580153 | 1241 | 739.5 | 1241.7 | 62.96 | 63.49 | 63.45 | 63.21 | 63.3 | 13.81 | 2.07 | 2.471127 | 2.463961 | 2.955464 | 11.93931 | 75.24594 | [5 empty] | 161 | 91 | 44 | 15
1G | AC-13-1 | AC-13-1（90#） | 试件3 | 2.539 | 2.669872 | 4.8 | 4.580153 | 1241.5 | 738.5 | 1242.3 | 63.35 | 64.12 | 63.67 | 63.31 | 63.71333 | 13.8 | 2.25 | 2.464272 | 2.457125 | 3.224689 | 12.18361 | 73.53257 | [5 empty] | 161 | 91 | 44 | 15
1G | AC-13-1 | AC-13-1（90#） | 试件4 | 2.539 | 2.669872 | 4.8 | 4.580153 | 1242.9 | 739.3 | 1243.9 | 64.15 | 63.81 | 63.65 | 63.63 | 63.87 | 14.08 | 2.56 | 2.463139 | 2.455996 | 3.26916 | 12.22397 | 73.25614 | [5 empty] | 161 | 91 | 44 | 15
1G | AC-13-1 | AC-13-1（90#） | 试件5 | 2.539 | 2.669872 | 4.8 | 4.580153 | 1242.4 | 734.6 | 1243.5 | 64.42 | 64.42 | 64.28 | 64.2 | 64.37333 | 13.47 | 2.22 | 2.441344 | 2.434264 | 4.125082 | 13.00065 | 68.27019 | [5 empty] | 161 | 91 | 44 | 15
1G | AC-13-2 | AC-13-2（90#） | 试件1 | 2.559 | 2.669872 | 4.8 | 4.580153 | 1248.6 | 748.1 | 1249.8 | 63.09 | 62.89 | 63.14 | 63.28 | 63.04 | 10.06 | 2.47 | 2.488738 | 2.481521 | 3.027708 | 11.31172 | 73.23388 | 2.497352 | 2.490109 | 2.684519 | 11.00478 | 75.68777 | 161 | 91 | 44 | 15
1G | AC-13-2 | AC-13-2（90#） | 试件2 | 2.559 | 2.669872 | 4.8 | 4.580153 | 1261.6 | 756.6 | 1262.7 | 62.96 | 63.49 | 63.45 | 63.21 | 63.3 | 12.37 | 2.07 | 2.492788 | 2.485559 | 2.869914 | 11.1674 | 74.30097 | [5 empty] | 161 | 91 | 44 | 15
1G | AC-13-2 | AC-13-2（90#） | 试件3 | 2.559 | 2.669872 | 4.8 | 4.580153 | 1249.6 | 748.6 | 1246.4 | 63.35 | 64.12 | 63.67 | 63.31 | 63.71333 | 9.12 | 2.25 | 2.510245 | 2.502965 | 2.189708 | 10.5453 | 79.23523 | [5 empty] | 161 | 91 | 44 | 15
1G | AC-13-2 | AC-13-2（90#） | 试件4 | 2.559 | 2.669872 | 4.8 | 4.580153 | 1232.5 | 742 | 1233.5 | 64.15 | 63.81 | 63.65 | 63.63 | 63.87 | 12.88 | 2.56 | 2.50763 | 2.500358 | 2.291615 | 10.63851 | 78.45924 | [5 empty] | 161 | 91 | 44 | 15
1G | AC-13-2 | AC-13-2（70#） | 试件1 | 2.558 | 2.669872 | 4.8 | 4.580153 | 1259.1 | 754.7 | 1260.9 | 63.09 | 62.89 | 63.14 | 63.28 | 63.04 | 15.12 | 1.42 | 2.487357 | 2.480143 | 3.04365 | 11.36095 | 73.20955 | 2.492462 | 2.485234 | 2.844646 | 11.17902 | 74.57171 | 258 | 72.2 | 47.6 | 8.2
1G | AC-13-2 | AC-13-2（70#） | 试件2 | 2.558 | 2.669872 | 4.8 | 4.580153 | 1247.7 | 747.7 | 1249.5 | 62.96 | 63.49 | 63.45 | 63.21 | 63.3 | 13.81 | 1.45 | 2.486449 | 2.479238 | 3.079043 | 11.39331 | 72.97498 | [5 empty] | 258 | 72.2 | 47.6 | 8.2
1G | AC-13-2 | AC-13-2（70#） | 试件3 | 2.558 | 2.669872 | 4.8 | 4.580153 | 1260.4 | 757.2 | 1262.1 | 63.35 | 64.12 | 63.67 | 63.31 | 63.71333 | 13.8 | 3.44 | 2.496336 | 2.489097 | 2.693646 | 11.04097 | 75.60318 | [5 empty] | 258 | 72.2 | 47.6 | 8.2
1G | AC-13-2 | AC-13-2（70#） | 试件4 | 2.558 | 2.669872 | 4.8 | 4.580153 | 1260.1 | 756.9 | 1261.5 | 64.15 | 63.81 | 63.65 | 63.63 | 63.87 | 14.08 | 1.55 | 2.497226 | 2.489984 | 2.658969 | 11.00927 | 75.8479 | [5 empty] | 258 | 72.2 | 47.6 | 8.2
1G | AC-13-2 | AC-13-2（70#） | 试件5 | 2.558 | 2.669872 | 4.8 | 4.580153 | 1258.2 | 755.6 | 1259.9 | 63.35 | 64.12 | 63.67 | 63.31 | 63.71333 | 9.12 | 2.25 | 2.494943 | 2.487708 | 2.747922 | 11.09059 | 75.22294 | [5 empty] | 258 | 72.2 | 47.6 | 8.2
1G | AC-13-1 | AC-13-1（90#） | 试件1 | 2.539 | 2.669872 | 4.8 | 4.580153 | 1213.1 | 716.8 | 1216.1 | 64.44 | 63.92 | 64.43 | 64.2 | 64.26333 | 12.39 | 1.3 | 2.429601 | 2.422556 | 4.586231 | 13.41911 | 65.82313 | 2.436421 | 2.429355 | 4.263853 | 13.1761 | 67.26325 | 161 | 91 | 44 | 15
1G | AC-13-1 | AC-13-1（90#） | 试件2 | 2.539 | 2.669872 | 4.8 | 4.580153 | 1219.9 | 720.1 | 1221.8 | 63.45 | 63.06 | 63.36 | 63.63 | 63.29 | 13.98 | 1.25 | 2.431533 | 2.424481 | 4.510384 | 13.35028 | 66.21507 | [5 empty] | 161 | 91 | 44 | 15
1G | AC-13-1 | AC-13-1（90#） | 试件3 | 2.539 | 2.669872 | 4.8 | 4.580153 | 1217.3 | 722.2 | 1218.8 | 63.06 | 62.47 | 62.9 | 62.87 | 62.81 | 14.48 | 1.38 | 2.451269 | 2.44416 | 3.735331 | 12.64698 | 70.46464 | [5 empty] | 161 | 91 | 44 | 15
1G | AC-13-1 | AC-13-1（90#） | 试件4 | 2.539 | 2.669872 | 4.8 | 4.580153 | 1218.2 | 720.6 | 1220.1 | 63.27 | 63.57 | 63.44 | 63.23 | 63.42667 | 13.4 | 1.11 | 2.438839 | 2.431766 | 4.223466 | 13.08993 | 67.73499 | [5 empty] | 161 | 91 | 44 | 15
1G | AC-13-1 | AC-13-1（70#） | 试件1 | 2.539 | 2.669872 | 4.8 | 4.580153 | 1213 | 715.2 | 1214.2 | 64.78 | 64.99 | 64.6 | 64.59 | 64.79 | 10.6 | 1.42 | 2.430862 | 2.423812 | 4.536738 | 13.3742 | 66.07843 | 2.446127 | 2.439033 | 4.132842 | 12.94483 | 68.48607 | 258 | 72.2 | 47.6 | 8.2
1G | AC-13-1 | AC-13-1（70#） | 试件2 | 2.539 | 2.669872 | 4.8 | 4.580153 | 1240.8 | 731.6 | 1242.3 | 65.24 | 65.19 | 64.84 | 64.95 | 65.09 | 12.37 | 1.45 | 2.429606 | 2.422561 | 4.586035 | 13.41893 | 65.82414 | [5 empty] | 258 | 72.2 | 47.6 | 8.2
1G | AC-13-1 | AC-13-1（70#） | 试件3 | 2.539 | 2.669872 | 4.8 | 4.580153 | 1227.8 | 727.5 | 1228.8 | 66.72 | 65.9 | 66.05 | 66.78 | 66.22333 | 9.12 | 3.44 | 2.449232 | 2.442129 | 3.815312 | 12.71956 | 70.00436 | [5 empty] | 258 | 72.2 | 47.6 | 8.2
1G | AC-13-1 | AC-13-1（70#） | 试件4 | 2.539 | 2.669872 | 4.8 | 4.580153 | 1246.1 | 741.1 | 1248.7 | 64.75 | 65.13 | 65.17 | 64.7 | 65.01667 | 12.88 | 2.55 | 2.454886 | 2.447767 | 3.593282 | 12.51808 | 71.29527 | [5 empty] | 258 | 72.2 | 47.6 | 8.2
1H | AC-13 | AC-13（90#） | 试件1 | 2.558843 | 2.687395 | 4.8 | 4.580153 | 1220.2 | 728.7 | 1223.5 | 63.33 | 63.28 | 63.5 | 63.4 | 63.3775 | 18.5 | 2.32 | 2.466047 | 2.458895 | 3.905985 | 12.69338 | 69.22817 | 2.457841 | 2.450714 | 4.225733 | 12.98389 | 67.533 | 161 | 91 | 44 | 15
1H | AC-13 | AC-13（90#） | 试件2 | 2.558843 | 2.687395 | 4.8 | 4.580153 | 1221.5 | 730.5 | 1224.4 | 63.05 | 62.96 | 62.6 | 62.76 | 62.8425 | 17.85 | 2.86 | 2.473173 | 2.466001 | 3.628315 | 12.4411 | 70.83606 | [5 empty] | 161 | 91 | 44 | 15
1H | AC-13 | AC-13（90#） | 试件3 | 2.558843 | 2.687395 | 4.8 | 4.580153 | 1220.2 | 727.6 | 1223.5 | 63.44 | 63.27 | 63.19 | 63.11 | 63.2525 | 18.87 | 2.86 | 2.460577 | 2.453441 | 4.11914 | 12.88704 | 68.03657 | [5 empty] | 161 | 91 | 44 | 15
1H | AC-13 | AC-13（90#） | 试件4 | 2.558843 | 2.687395 | 4.8 | 4.580153 | 1224.4 | 728.6 | 1228.6 | 63.57 | 63.85 | 63.79 | 63.86 | 63.7675 | 14.46 | 2.59 | 2.4488 | 2.44169848 | 4.578042 | 13.30398 | 65.58893 | [5 empty] | 161 | 91 | 44 | 15
1H | AC-13 | AC-13（90#） | 试件5 | 2.558843 | 2.687395 | 4.8 | 4.580153 | 1216.4 | 725.1 | 1223.5 | 63.92 | 64.28 | 63.81 | 64.01 | 64.005 | 12.63 | 3.72 | 2.44061 | 2.433532 | 4.897182 | 13.59394 | 63.97524 | [5 empty] | 161 | 91 | 44 | 15
1I | AC-13 | AC-13（90#） | 试件1 | 2.539 | 2.687395 | 4.8 | 4.580153 | 1216.7 | 725.1 | 1218.3 | 62.59 | 62.03 | 62.36 | 62.37 | 62.3375 | 14.9 | 1.95 | 2.466951 | 2.459796 | 3.119481 | 12.66139 | 75.36225 | 2.454637 | 2.447519 | 3.603033 | 13.09731 | 72.53016 | 161 | 91 | 44 | 15
1I | AC-13 | AC-13（90#） | 试件2 | 2.539 | 2.687395 | 4.8 | 4.580153 | 1231.5 | 732 | 1232.9 | 63.31 | 62.89 | 63.28 | 63.36 | 63.21 | 15.27 | 1.51 | 2.458575 | 2.451445 | 3.448417 | 12.95793 | 73.38759 | [5 empty] | 161 | 91 | 44 | 15
1I | AC-13 | AC-13（90#） | 试件3 | 2.539 | 2.687395 | 4.8 | 4.580153 | 1230.8 | 730.8 | 1232.5 | 63.95 | 63.54 | 63.38 | 63.83 | 63.675 | 15.96 | 2.05 | 2.453259 | 2.446144 | 3.657169 | 13.14612 | 72.18061 | [5 empty] | 161 | 91 | 44 | 15
1I | AC-13 | AC-13（90#） | 试件4 | 2.539 | 2.687395 | 4.8 | 4.580153 | 1232.4 | 731.6 | 1234.2 | 63.72 | 63.98 | 63.64 | 63.78 | 63.78 | 15.94 | 1.94 | 2.452049 | 2.444938 | 3.704671 | 13.18894 | 71.91078 | [5 empty] | 161 | 91 | 44 | 15
1I | AC-13 | AC-13（90#） | 试件5 | 2.539 | 2.687395 | 4.8 | 4.580153 | 1220.2 | 722.6 | 1222.2 | 63.71 | 63.34 | 63.63 | 63.77 | 63.6125 | 14.4 | 1.57 | 2.442354 | 2.435271 | 4.085425 | 13.53219 | 69.80959 | [5 empty] | 161 | 91 | 44 | 15
1J | AC-20 | AC-20（90#） | 试件1 | 2.571701 | 2.660273 | 4.2 | 4.03071 | 1202 | 720.3 | 1203.6 | 59.83 | 59.72 | 60.08 | 60.09 | 59.87667 | 13.48 | 3.06 | 2.487068 | 2.479856 | 3.571397 | 10.53928 | 66.11345 | 2.475257 | 2.468079 | 4.029343 | 10.96413 | 63.29176 | 161 | 91 | 44 | 15
1J | AC-20 | AC-20（90#） | 试件2 | 2.571701 | 2.660273 | 4.2 | 4.03071 | 1211.6 | 724.3 | 1213.4 | 61.55 | 61.57 | 61.95 | 61.91 | 61.69 | 15.25 | 3.98 | 2.477203 | 2.470019 | 3.953885 | 10.89412 | 63.70627 | [5 empty] | 161 | 91 | 44 | 15
1J | AC-20 | AC-20（90#） | 试件3 | 2.571701 | 2.660273 | 4.2 | 4.03071 | 1219.7 | 729.3 | 1222.3 | 64.14 | 64.43 | 64.38 | 64.16 | 64.31667 | 13.5 | 1.63 | 2.474037 | 2.466862 | 4.076657 | 11.00802 | 62.9665 | [5 empty] | 161 | 91 | 44 | 15
1J | AC-20 | AC-20（90#） | 试件4 | 2.571701 | 2.660273 | 4.2 | 4.03071 | 1217.7 | 728.6 | 1222.8 | 64.65 | 64.62 | 64.33 | 64.76 | 64.53333 | 12.9 | 1.77 | 2.463982 | 2.456837 | 4.466483 | 11.36968 | 60.71585 | [5 empty] | 161 | 91 | 44 | 15
1J | AC-20 | AC-20（90#） | 试件5 | 2.571701 | 2.660273 | 4.2 | 4.03071 | 1217.7 | 728.8 | 1221 | 64.57 | 64.32 | 64.56 | 64.93 | 64.48333 | 14.04 | 1.91 | 2.473994 | 2.46682 | 4.078293 | 11.00954 | 62.95675 | [5 empty] | 161 | 91 | 44 | 15
1K | AC-10 | AC-10（90#） | 试件1 | 2.539 | 2.687395 | 5 | 4.76 | 1207.3 | 720.3 | 1208 | 59.83 | 59.72 | 60.08 | 60.09 | 59.93 | 11.5 | 3.06 | 2.475497 | 2.468318 | 2.78384 | 12.52399 | 77.77194 | 2.4705 | 2.463335 | 2.980102 | 12.70059 | 76.5442 | 161 | 91 | 44 | 15
1K | AC-10 | AC-10（90#） | 试件2 | 2.539 | 2.687395 | 5 | 4.76 | 1241.1 | 740.1 | 1242.6 | 61.55 | 61.57 | 61.95 | 61.91 | 61.745 | 24.68 | 4.4 | 2.469851 | 2.462688 | 3.005586 | 12.72352 | 76.37772 | [5 empty] | 161 | 91 | 44 | 15
1K | AC-10 | AC-10（90#） | 试件3 | 2.539 | 2.687395 | 5 | 4.76 | 1257.5 | 749.6 | 1258.3 | 64.14 | 64.43 | 64.38 | 64.16 | 64.2775 | 21.7 | 4.39 | 2.471987 | 2.464819 | 2.921676 | 12.64802 | 76.90013 | [5 empty] | 161 | 91 | 44 | 15
1K | AC-10 | AC-10（90#） | 试件4 | 2.539 | 2.687395 | 5 | 4.76 | 1251.6 | 745.9 | 1252.5 | 64.65 | 64.62 | 64.33 | 64.76 | 64.59 | 20.7 | 3.74 | 2.470588 | 2.463424 | 2.976623 | 12.69746 | 76.55733 | [5 empty] | 161 | 91 | 44 | 15
1K | AC-10 | AC-10（90#） | 试件5 | 2.539 | 2.687395 | 5 | 4.76 | 1248.8 | 743.2 | 1249.9 | 64.57 | 64.32 | 64.56 | 64.93 | 64.595 | 20.99 | 3.45 | 2.464575 | 2.457427 | 3.212783 | 12.90996 | 75.11391 | [5 empty] | 161 | 91 | 44 | 15
1L | AC-13-1 | AC-13-1（90#） | 试件1 | 2.560846 | 2.687395 | 4.8 | 4.580153 | 1233.2 | 732.1 | 1234.6 | 65.2 | 65.34 | 65.65 | 65.73 | 65.48 | 14.3 | 1.72 | 2.454129 | 2.447012 | 4.445149 | 13.1153 | 66.10716 | 2.461881 | 2.454742 | 4.143329 | 12.84087 | 67.80497 | 161 | 91 | 44 | 15
1L | AC-13-1 | AC-13-1（90#） | 试件2 | 2.560846 | 2.687395 | 4.8 | 4.580153 | 1213.1 | 725.2 | 1215 | 63.02 | 62.87 | 63.1 | 63.29 | 63.07 | 15.98 | 1.13 | 2.476725 | 2.469543 | 3.565349 | 12.31533 | 71.04951 | [5 empty] | 161 | 91 | 44 | 15
1L | AC-13-1 | AC-13-1（90#） | 试件3 | 2.560846 | 2.687395 | 4.8 | 4.580153 | 1217.5 | 726.7 | 1219.1 | 62.89 | 63.08 | 64.5 | 63.39 | 63.465 | 14.34 | 1.77 | 2.472583 | 2.465413 | 3.72662 | 12.46197 | 70.09605 | [5 empty] | 161 | 91 | 44 | 15
1L | AC-13-1 | AC-13-1（90#） | 试件4 | 2.560846 | 2.687395 | 4.8 | 4.580153 | 1221.6 | 726.9 | 1223.9 | 64.32 | 64.28 | 63.86 | 64.39 | 64.2125 | 14.33 | 1.66 | 2.457948 | 2.45082 | 4.296477 | 12.98012 | 66.89956 | [5 empty] | 161 | 91 | 44 | 15
1L | AC-13-1 | AC-13-1（90#） | 试件5 | 2.560846 | 2.687395 | 4.8 | 4.580153 | 1217.4 | 723.2 | 1220.5 | 64.5 | 64.73 | 64.86 | 64.86 | 64.7375 | 12.34 | 1.27 | 2.448019 | 2.44092 | 4.683052 | 13.33162 | 64.8726 | [5 empty] | 161 | 91 | 44 | 15
1L | AC-13-2 | AC-13-2（110#） | 试件1 | 2.608212 | 2.687395 | 4.8 | 4.580153 | 1235.9 | 748 | 1238.6 | 62.32 | 62.97 | 62.76 | 62.7 | 62.6875 | 15.79 | 1.86 | 2.51916 | 2.511855 | 3.694392 | 10.81298 | 65.83374 | 2.517101 | 2.509802 | 3.773097 | 10.88587 | 65.38011 | 144 | 107.8 | 43.95 | 60.3
1L | AC-13-2 | AC-13-2（110#） | 试件2 | 2.608212 | 2.687395 | 4.8 | 4.580153 | 1239.2 | 750.7 | 1241.1 | 62.21 | 62.26 | 62.16 | 62.15 | 62.195 | 15.78 | 2.15 | 2.526917 | 2.519589 | 3.397864 | 10.53837 | 67.75723 | [5 empty] | 144 | 107.8 | 43.95 | 60.3
1L | AC-13-2 | AC-13-2（110#） | 试件3 | 2.608212 | 2.687395 | 4.8 | 4.580153 | 1217.5 | 735.7 | 1220.2 | 61.02 | 60.95 | 61.09 | 60.82 | 60.97 | 13.83 | 1.88 | 2.5129 | 2.505612 | 3.933719 | 11.03462 | 64.35111 | [5 empty] | 144 | 107.8 | 43.95 | 60.3
1L | AC-13-2 | AC-13-2（110#） | 试件4 | 2.608212 | 2.687395 | 4.8 | 4.580153 | 1238 | 749.1 | 1240.2 | 63.17 | 63.26 | 63.02 | 62.93 | 63.095 | 14.46 | 2.27 | 2.520872 | 2.513561 | 3.62897 | 10.7524 | 66.24966 | [5 empty] | 144 | 107.8 | 43.95 | 60.3
1L | AC-13-2 | AC-13-2（110#） | 试件5 | 2.608212 | 2.687395 | 4.8 | 4.580153 | 1239.8 | 748.3 | 1243.1 | 63.81 | 63.44 | 63.57 | 63.4 | 63.555 | 12.99 | 1.45 | 2.505659 | 2.498392 | 4.210539 | 11.29098 | 62.70882 | [5 empty] | 144 | 107.8 | 43.95 | 60.3
1M | AC-13 | AC-13（90#） | 试件1 | 2.559894 | 2.656755 | 4.8 | 4.580153 | 1218 | 726.2 | 1220.2 | 63.82 | 63.56 | 63.07 | 63.29 | 63.48333 | 13.35 | 1.24 | 2.465587 | 2.458437 | 3.963325 | 11.70294 | 66.13393 | 2.451528 | 2.444418 | 4.510948 | 12.20643 | 63.08669 | 161 | 91 | 44 | 15
1M | AC-13 | AC-13（90#） | 试件2 | 2.559894 | 2.656755 | 4.8 | 4.580153 | 1219.9 | 724.3 | 1222 | 64.18 | 62.96 | 64.19 | 63.86 | 63.77667 | 12.6 | 1.28 | 2.451075 | 2.443967 | 4.528584 | 12.22264 | 62.94923 | [5 empty] | 161 | 91 | 44 | 15
1M | AC-13 | AC-13（90#） | 试件3 | 2.559894 | 2.656755 | 4.8 | 4.580153 | 1216 | 721 | 1218.3 | 63.73 | 64.16 | 64.35 | 64.25 | 64.08 | 12.17 | 1.44 | 2.445204 | 2.438113 | 4.757258 | 12.43289 | 61.7365 | [5 empty] | 161 | 91 | 44 | 15
1M | AC-13 | AC-13（90#） | 试件4 | 2.559894 | 2.656755 | 4.8 | 4.580153 | 1214.6 | 720.4 | 1217.8 | 64.42 | 64 | 63.88 | 64.03 | 64.1 | 12.12 | 1.38 | 2.441898 | 2.434816 | 4.886038 | 12.55129 | 61.07143 | [5 empty] | 161 | 91 | 44 | 15
1M | AC-13 | AC-13（90#） | 试件5 | 2.559894 | 2.656755 | 4.8 | 4.580153 | 1197 | 712.7 | 1200.5 | 63.1 | 63.07 | 63.39 | 63.3 | 63.18667 | 11.89 | 1.38 | 2.453875 | 2.446758 | 4.419537 | 12.12239 | 63.54235 | [5 empty] | 161 | 91 | 44 | 15
1N | AC-13 | AC-13（90#） | 试件1 | 2.528 | 2.656755 | 4.8 | 4.580153 | 1221.7 | 722 | 1224.4 | 64.42 | 64.01 | 64.58 | 64.61 | 64.405 | 13.66 | 2.22 | 2.431728 | 2.424676 | 4.087196 | 12.9155 | 68.35434 | 2.414179 | 2.407178 | 4.779356 | 13.54395 | 64.8187 | 161 | 91 | 44 | 15
1N | AC-13 | AC-13（90#） | 试件2 | 2.528 | 2.656755 | 4.8 | 4.580153 | 1209.4 | 713.7 | 1211.5 | 64.01 | 63.98 | 63.83 | 63.4 | 63.805 | 13.92 | 2.11 | 2.42949 | 2.422444 | 4.175465 | 12.99565 | 67.87028 | [5 empty] | 161 | 91 | 44 | 15
1N | AC-13 | AC-13（90#） | 试件3 | 2.528 | 2.656755 | 4.8 | 4.580153 | 1207.2 | 710 | 1211 | 63.58 | 64.03 | 64.16 | 63.89 | 63.915 | 13.68 | 1.62 | 2.409581 | 2.402593 | 4.960718 | 13.70862 | 63.81315 | [5 empty] | 161 | 91 | 44 | 15
1N | AC-13 | AC-13（90#） | 试件4 | 2.528 | 2.656755 | 4.8 | 4.580153 | 1211.4 | 712.3 | 1216 | 64.06 | 63.95 | 63.91 | 64.08 | 64 | 12.74 | 1.27 | 2.405003 | 2.398028 | 5.141279 | 13.87256 | 62.93923 | [5 empty] | 161 | 91 | 44 | 15
1N | AC-13 | AC-13（90#） | 试件5 | 2.528 | 2.656755 | 4.8 | 4.580153 | 1200.9 | 704.8 | 1206.2 | 66.01 | 65.58 | 65.38 | 65.52 | 65.6225 | 13.48 | 2.23 | 2.395094 | 2.388148 | 5.532122 | 14.22743 | 61.11651 | [5 empty] | 161 | 91 | 44 | 15
1N | AC-13 | AC-13（70#） | 试件1 | 2.522 | 2.656755 | 4.8 | 4.580153 | 1221.7 | 722 | 1224.4 | 64.42 | 64.01 | 64.58 | 64.61 | 64.405 | 8.28 | 2.52 | 2.431728 | 2.424676 | 3.859013 | 12.9155 | 70.12108 | 2.414179 | 2.407178 | 4.55282 | 13.54395 | 66.49405 | 258 | 72.2 | 47.6 | 8.2
1N | AC-13 | AC-13（70#） | 试件2 | 2.522 | 2.656755 | 4.8 | 4.580153 | 1209.4 | 713.7 | 1211.5 | 64.01 | 63.98 | 63.83 | 63.4 | 63.805 | 11.34 | 1.87 | 2.42949 | 2.422444 | 3.947493 | 12.99565 | 69.6245 | [5 empty] | 258 | 72.2 | 47.6 | 8.2
1N | AC-13 | AC-13（70#） | 试件3 | 2.522 | 2.656755 | 4.8 | 4.580153 | 1207.2 | 710 | 1211 | 63.58 | 64.03 | 64.16 | 63.89 | 63.915 | 11.23 | 2.04 | 2.409581 | 2.402593 | 4.734613 | 13.70862 | 65.46251 | [5 empty] | 258 | 72.2 | 47.6 | 8.2
1N | AC-13 | AC-13（70#） | 试件4 | 2.522 | 2.656755 | 4.8 | 4.580153 | 1211.4 | 712.3 | 1216 | 64.06 | 63.95 | 63.91 | 64.08 | 64 | 9.53 | 3.16 | 2.405003 | 2.398028 | 4.915604 | 13.87256 | 64.566 | [5 empty] | 258 | 72.2 | 47.6 | 8.2
1N | AC-13 | AC-13（70#） | 试件5 | 2.522 | 2.656755 | 4.8 | 4.580153 | 1200.9 | 704.8 | 1206.2 | 66.01 | 65.58 | 65.38 | 65.52 | 65.6225 | 10.29 | 1.62 | 2.395094 | 2.388148 | 5.307376 | 14.22743 | 62.69617 | [5 empty] | 258 | 72.2 | 47.6 | 8.2
1O | AC-13 | AC-13（90#） | 试件1 | 2.61 | 2.656755 | 4.8 | 4.580153 | 1271.8 | 770.4 | 1274.9 | 59.83 | 59.72 | 60.08 | 60.09 | 59.93 | 21.34 | 2.57 | 2.520912 | 2.513601 | 3.693443 | 9.721662 | 62.00812 | 2.519628 | 2.512321 | 3.742493 | 9.767642 | 61.6863 | 161 | 91 | 44 | 15
1O | AC-13 | AC-13（90#） | 试件2 | 2.61 | 2.656755 | 4.8 | 4.580153 | 1251.1 | 757.5 | 1254.4 | 61.55 | 61.57 | 61.95 | 61.91 | 61.745 | 17.35 | 2.36 | 2.51781 | 2.510509 | 3.811924 | 9.832727 | 61.23228 | [5 empty] | 161 | 91 | 44 | 15
1O | AC-13 | AC-13（90#） | 试件3 | 2.61 | 2.656755 | 4.8 | 4.580153 | 1268.7 | 768.8 | 1272 | 64.14 | 64.43 | 64.38 | 64.16 | 64.2775 | 17.07 | 2.41 | 2.521264 | 2.513952 | 3.679991 | 9.709052 | 62.09732 | [5 empty] | 161 | 91 | 44 | 15
1O | AC-13 | AC-13（90#） | 试件4 | 2.61 | 2.656755 | 4.8 | 4.580153 | 1273.1 | 770.8 | 1276.2 | 64.65 | 64.62 | 64.33 | 64.76 | 64.59 | 17.6 | 1.51 | 2.518995 | 2.51169 | 3.766675 | 9.790311 | 61.5265 | [5 empty] | 161 | 91 | 44 | 15
1O | AC-13 | AC-13（90#） | 试件5 | 2.61 | 2.656755 | 4.8 | 4.580153 | 1268.9 | 768.9 | 1272.6 | 64.57 | 64.32 | 64.56 | 64.93 | 64.595 | 17.41 | 3.25 | 2.519158 | 2.511853 | 3.760434 | 9.78446 | 61.56728 | [5 empty] | 161 | 91 | 44 | 15

## 浸水马歇尔
试件来源 | 级配类型 | 试件类型 | 试件名称 | 油石比/% | 沥青用量/% | 实验数据 | [9 empty] | 计算数据 | 60℃动力粘度 | 针入度 | 软化点 | 残留延度(10℃)
[6 empty] | 干重/g | 水中重/g | 表干重/g | 高度1/mm | 高度2/mm | 高度3/mm | 高度4/mm | 均值/mm | 稳定度/kN | 流值/mm | 残留稳定度/%
A | 90# AC-20-1 | 90#1（实验室自制） | 试件1（浸） | 4.5 | 4.30622 | / | / | / | 63.5 | 63.6 | 63.9 | / | 63.66667 | 13.52 | 4.24 | 79.29613 | 161 | 91 | 44 | 15
A |  | 90#1（实验室自制） | 试件2 | 4.5 | 4.30622 | / | / | / | 63.2 | 63.2 | 63 | / | 63.13333 | 17.7 | 6.21 |  | 161 | 91 | 44 | 15
A |  | 90#1（实验室自制） | 试件3（浸） | 4.5 | 4.30622 | / | / | / | 63.1 | 63 | 63.1 | / | 63.06667 | 13.39 | 3.3 |  | 161 | 91 | 44 | 15
A |  | 90#1（实验室自制） | 试件4 | 4.5 | 4.30622 | / | / | / | 63.3 | 63.1 | 63.3 | / | 63.23333 | 15.45 | 3.65 |  | 161 | 91 | 44 | 15
A | 90# AC-20-2 | 90#2（90#对比） | 试件1（浸） | 4.5 | 4.30622 | / | / | / | 61.8 | 61.8 | 62.2 | / | 61.93333 | 12.52 | 4.1 | 86.43693 | 161 | 91 | 44 | 15
A |  | 90#2（90#对比） | 试件2（浸） | 4.5 | 4.30622 | / | / | / | 61 | 61.6 | 60.9 | / | 61.16667 | 13 | 5.74 |  | 161 | 91 | 44 | 15
A |  | 90#2（90#对比） | 试件3（浸） | 4.5 | 4.30622 | / | / | / | 63.4 | 63.4 | 63.2 | / | 63.33333 | 13.61 | 4.08 |  | 161 | 91 | 44 | 15
A |  | 90#2（90#对比） | 试件4 | 4.5 | 4.30622 | / | / | / | 61.4 | 61.6 | 61.5 | / | 61.5 | 16.02 | 5.02 |  | 161 | 91 | 44 | 15
A |  | 90#2（90#对比） | 试件5 | 4.5 | 4.30622 | / | / | / | 61.5 | 62 | 61.8 | / | 61.76667 | 14.16 | 5.4 |  | 161 | 91 | 44 | 15
B | AC-20 | 方案一90# | 试件1（浸） | 4.2 | 4.03071 | 1215.8 | 718.3 | 1219 | 64.42 | 64.43 | 64.18 | 64.38 | 64.3525 | 13.36 | 2.26 | 92.47381 | 161 | 91 | 44 | 15
B |  | 方案一90# | 试件2 | 4.2 | 4.03071 | 1215.4 | 719.6 | 1218.1 | 63.37 | 63.48 | 63.31 | 63.56 | 63.43 | 15.91 | 2.53 |  | 161 | 91 | 44 | 15
B |  | 方案一90# | 试件3（浸） | 4.2 | 4.03071 | 1214.4 | 716.5 | 1217.3 | 63.92 | 64.16 | 64.09 | 64.26 | 64.1075 | 14.77 | 3.01 |  | 161 | 91 | 44 | 15
B |  | 方案一90# | 试件4 | 4.2 | 4.03071 | 1215.1 | 719.5 | 1218.7 | 64.44 | 64.16 | 64.39 | 64.36 | 64.3375 | 14.96 | 2.51 |  | 161 | 91 | 44 | 15
B |  | 方案一90# | 试件5（浸） | 4.2 | 4.03071 | 1210.9 | 714.5 | 1213.1 | 64.45 | 64.2 | 64.57 | 64.52 | 64.435 | 14.69 | 2.46 |  | 161 | 91 | 44 | 15
B |  | 方案二90# | 试件1（浸） | 4.2 | 4.03071 | 1219.2 | 725.4 | 1222.2 | 63.58 | 63.41 | 63.86 | 63.3 | 63.5375 | 14.15 | 3.04 | 94.28256 | 161 | 91 | 44 | 15
B |  | 方案二90# | 试件2 | 4.2 | 4.03071 | 1217.2 | 721.2 | 1220.7 | 63.64 | 63.14 | 63.85 | 63.91 | 63.635 | 15.08 | 2.35 |  | 161 | 91 | 44 | 15
B |  | 方案二90# | 试件3（浸） | 4.2 | 4.03071 | 1216.8 | 722.5 | 1220.4 | 63.32 | 63.14 | 63.62 | 63.13 | 63.3025 | 14.37 | 3.98 |  | 161 | 91 | 44 | 15
B |  | 方案二90# | 试件4 | 4.2 | 4.03071 | 1216.1 | 720.6 | 1219.6 | 63.89 | 63.57 | 64.06 | 63.44 | 63.74 | 15.12 | 2.03 |  | 161 | 91 | 44 | 15
B |  | 方案二90# | 试件5（浸） | 4.2 | 4.03071 | 1219.3 | 723.2 | 1222.5 | 63.94 | 63.44 | 63.87 | 63.49 | 63.685 | 14.19 | 3.38 |  | 161 | 91 | 44 | 15
B |  | 方案三90# | 试件1（浸） | 4.2 | 4.03071 | 1221.5 | 725.7 | 1224 | 64.33 | 64.76 | 64.41 | 64.11 | 64.4025 | 14.03 | 3.62 | 88.34121 | 161 | 91 | 44 | 15
B |  | 方案三90# | 试件2 | 4.2 | 4.03071 | 1221.1 | 725 | 1223.2 | 64 | 64.51 | 64.12 | 64.5 | 64.2825 | 15.55 | 3.48 |  | 161 | 91 | 44 | 15
B |  | 方案三90# | 试件3（浸） | 4.2 | 4.03071 | 1221.2 | 723.6 | 1223.9 | 63.74 | 63.59 | 63.83 | 63.46 | 63.655 | 12.72 | 2.65 |  | 161 | 91 | 44 | 15
B |  | 方案三90# | 试件4 | 4.2 | 4.03071 | 1220.2 | 721.5 | 1221.7 | 63.59 | 63.47 | 63.65 | 63.47 | 63.545 | 14.07 | 2.3 |  | 161 | 91 | 44 | 15
B |  | 方案三90# | 试件5（浸） | 4.2 | 4.03071 | 1220 | 723.6 | 1223.2 | 63.88 | 63.91 | 64.43 | 63.96 | 64.045 | 12.5 | 3.28 |  | 161 | 91 | 44 | 15
B |  | 方案五90# | 试件1（浸） | 4.2 | 4.03071 | 1218.5 | 721.6 | 1220.7 | 63.74 | 63.92 | 63.93 | 63.86 | 63.8625 | 13.04 | 3.11 | 91.53982 | 161 | 91 | 44 | 15
B |  | 方案五90# | 试件2 | 4.2 | 4.03071 | 1216.9 | 719.1 | 1218.9 | 63.88 | 63.66 | 63.43 | 63.43 | 63.6 | 14 | 2.41 |  | 161 | 91 | 44 | 15
B |  | 方案五90# | 试件3（浸） | 4.2 | 4.03071 | 1214.7 | 717.6 | 1217.2 | 63.94 | 63.97 | 63.72 | 63.7 | 63.8325 | 12.55 | 3.1 |  | 161 | 91 | 44 | 15
B |  | 方案五90# | 试件4 | 4.2 | 4.03071 | 1214.5 | 717.1 | 1217.4 | 63.38 | 63.45 | 63.66 | 63.71 | 63.55 | 14.25 | 2.25 |  | 161 | 91 | 44 | 15
B |  | 方案五90# | 试件5（浸） | 4.2 | 4.03071 | 1214.8 | 717.7 | 1218.5 | 64.93 | 64.72 | 64.62 | 64.61 | 64.72 | 13.2 | 3.96 |  | 161 | 91 | 44 | 15
B |  | 110# | 试件1（浸） | 4.2 | 4.03071 | 1217.9 | 723.5 | 1220.2 | 62.55 | 62.67 | 62.56 | 62.56 | 62.585 | 12.84 | 2.89 | 91.47069 | 144 | 107.8 | 43.95 | 60.3
B |  | 110# | 试件2 | 4.2 | 4.03071 | 1218 | 725 | 1221.2 | 63.28 | 63.37 | 63.19 | 63.36 | 63.3 | 14.37 | 2.86 |  | 144 | 107.8 | 43.95 | 60.3
B |  | 110# | 试件3（浸） | 4.2 | 4.03071 | 1216.7 | 725.6 | 1219.4 | 63.09 | 63.01 | 63.03 | 63 | 63.0325 | 12.97 | 3.21 |  | 144 | 107.8 | 43.95 | 60.3
B |  | 110# | 试件4 | 4.2 | 4.03071 | 1218.4 | 726.4 | 1222.5 | 63.71 | 63.43 | 63.76 | 63.49 | 63.5975 | 14.12 | 2.31 |  | 144 | 107.8 | 43.95 | 60.3
B |  | 110# | 试件5（浸） | 4.2 | 4.03071 | 1214.8 | 723.2 | 1218.7 | 63.37 | 63.21 | 63.56 | 63.38 | 63.38 | 13.28 | 3.65 |  | 144 | 107.8 | 43.95 | 60.3
B |  | 130# | 试件1（浸） | 4.2 | 4.03071 | 1217.1 | 729.4 | 1219.9 | 62.32 | 62.25 | 62.32 | 62.35 | 62.31 | 14.82 | 3.74 | 93.80437 | 111 | 124 | 41.5 | 56
B |  | 130# | 试件2 | 4.2 | 4.03071 | 1221.2 | 729.5 | 1223.4 | 62.4 | 62.32 | 62.4 | 62.35 | 62.3675 | 15.82 | 2.9 |  | 111 | 124 | 41.5 | 56
B |  | 130# | 试件3（浸） | 4.2 | 4.03071 | 1223.4 | 732.5 | 1226.8 | 62.7 | 62.75 | 62.97 | 62.88 | 62.825 | 14.5 | 3.87 |  | 111 | 124 | 41.5 | 56
B |  | 130# | 试件4 | 4.2 | 4.03071 | 1218.4 | 727.3 | 1221.3 | 63.03 | 63.05 | 62.87 | 62.87 | 62.955 | 15.6 | 2.84 |  | 111 | 124 | 41.5 | 56
B |  | 130# | 试件5（浸） | 4.2 | 4.03071 | 1222.7 | 729.7 | 1225.3 | 63.27 | 62.97 | 62.97 | 62.07 | 62.82 | 14.89 | 3.43 |  | 111 | 124 | 41.5 | 56
B |  | 90# | 试件1（浸） | 4.2 | 4.03071 | 1218.9 | 723.5 | 1221.1 | 63.8 | 63.64 | 63.8 | 63.65 | 63.7225 | 12.9 | 2.66 | 89.55879 | 161 | 91 | 44 | 15
B |  | 90# | 试件2 | 4.2 | 4.03071 | 1218 | 723.6 | 1221 | 62.69 | 63.05 | 62.69 | 63.05 | 62.87 | 14.96 | 2.15 |  | 161 | 91 | 44 | 15
B |  | 90# | 试件3（浸） | 4.2 | 4.03071 | 1219.6 | 724.5 | 1222.8 | 63.13 | 63.26 | 63.1 | 63.43 | 63.23 | 12.84 | 3.73 |  | 161 | 91 | 44 | 15
B |  | 90# | 试件4 | 4.2 | 4.03071 | 1220.1 | 724.9 | 1223 | 63.29 | 63.26 | 63.12 | 63.33 | 63.25 | 13.9 | 2.75 |  | 161 | 91 | 44 | 15
B |  | 90# | 试件5（浸） | 4.2 | 4.03071 | 1219.8 | 724.5 | 1222.7 | 63.6 | 63.72 | 63.54 | 63.74 | 63.65 | 13.03 | 2.74 |  | 161 | 91 | 44 | 15
C | AC-20 | 90# | 试件1（浸） | 4.2 | 4.03071 | 1234.7 | 732.3 | 1235.8 | 62.8 | 62.89 | 63.15 | 63.23 | 63.0175 | 12.72 | 3.21 | 83.48461 | 161 | 91 | 44 | 15
C |  | 90# | 试件2 | 4.2 | 4.03071 | 1235.6 | 733.7 | 1236.9 | 62.95 | 62.94 | 62.66 | 62.61 | 62.79 | 16.87 | 4.82 |  | 161 | 91 | 44 | 15
C |  | 90# | 试件3（浸） | 4.2 | 4.03071 | 1235.9 | 732.2 | 1237.3 | 64.14 | 63.2 | 63.23 | 63.61 | 63.545 | 13.85 | 2.97 |  | 161 | 91 | 44 | 15
C |  | 90# | 试件4 | 4.2 | 4.03071 | 1238.7 | 734.1 | 1240.5 | 63.92 | 63.58 | 63.54 | 63.82 | 63.715 | 15.08 | 3.04 |  | 161 | 91 | 44 | 15
C |  | 90# | 试件5（浸） | 4.2 | 4.03071 | 1238.5 | 734.4 | 1240.4 | 63.84 | 63.61 | 63.57 | 63.66 | 63.67 | 13.44 | 3.92 |  | 161 | 91 | 44 | 15
D | AC-20 | 90#-1 | 试件1（浸） | 4.4 | 4.214559 | 1239.7 | 743.8 | 1242.1 | 63.5 | 64 | 63.9 | / | 63.8 | 16.75 | 4.24 | 95.38106 | 161 | 91 | 44 | 15
D |  | 90#-1 | 试件2（浸） | 4.4 | 4.214559 | 1234.2 | 739.7 | 1235.7 | 63.5 | 63.8 | 63.4 | / | 63.56667 | 16.8 | 5.58 |  | 161 | 91 | 44 | 15
D |  | 90#-1 | 试件3 | 4.4 | 4.214559 | 1237.7 | 738.3 | 1239.7 | 64.3 | 64.6 | 64.6 | / | 64.5 | 17.66 | 3.22 |  | 161 | 91 | 44 | 15
D |  | 90#-1 | 试件4(浸) | 4.4 | 4.214559 | 1236.9 | 738.8 | 1238.8 | 64.2 | 63.7 | 63.7 | / | 63.86667 | 16.01 | 5.37 |  | 161 | 91 | 44 | 15
D |  | 90#-1 | 试件5 | 4.4 | 4.214559 | 1252.3 | 754.3 | 1256.3 | 65.1 | 65 | 65.2 | / | 65.1 | 16.98 | 2.42 |  | 161 | 91 | 44 | 15
D |  | 90# | 试件1 | 4.4 | 4.214559 | 1219.4 | 719.6 | 1221.3 | 62.2 | 62.4 | 63 | / | 62.53333 | 16.25 | 2.68 | 92.83697 | 161 | 91 | 44 | 15
D |  | 90# | 试件2（浸） | 4.4 | 4.214559 | 1224.4 | 723.1 | 1235.7 | 63.1 | 62.8 | 62.6 | / | 62.83333 | 15.06 | 5.53 |  | 161 | 91 | 44 | 15
D |  | 90# | 试件3（浸） | 4.4 | 4.214559 | 1234.4 | 733.1 | 1235.7 | 63 | 63.2 | 63 | / | 63.06667 | 15.36 | 2.96 |  | 161 | 91 | 44 | 15
D |  | 90# | 试件4 | 4.4 | 4.214559 | 1237.8 | 736.3 | 1239.7 | 63.5 | 63.8 | 63.9 | / | 63.73333 | 16.79 | 3.07 |  | 161 | 91 | 44 | 15
D |  | 90# | 试件5（浸） | 4.4 | 4.214559 | 1229.9 | 728.2 | 1232.1 | 63.1 | 63.3 | 63.1 | / | 63.4 | 15.59 | 5.21 |  | 161 | 91 | 44 | 15
D |  | 90#对比 | 试件1（浸） | 4.4 | 4.214559 | 1236.6 | 744.8 | 1237.5 | 62.4 | 62.2 | 62.2 | / | 62.26667 | 15.45 | 4.29 | 87.96943 | 161 | 91 | 44 | 15
D |  | 90#对比 | 试件2（浸） | 4.4 | 4.214559 | 1239.7 | 748.4 | 1240.9 | 62.2 | 62.3 | 62.2 | / | 62.23333 | 16.86 | 3.6 |  | 161 | 91 | 44 | 15
D |  | 90#对比 | 试件3 | 4.4 | 4.214559 | 1244.6 | 750.6 | 1246 | 62,3 | 62.2 | 62.6 | / | 62.4 | 18.5 | 2.42 |  | 161 | 91 | 44 | 15
D |  | 90#对比 | 试件4 | 4.4 | 4.214559 | 1252.3 | 754.3 | 1254.3 | 63.5 | 63.5 | 63.4 | / | 63.46667 | 17.27 | 4.59 |  | 161 | 91 | 44 | 15
D |  | 90#对比 | 试件5（浸） | 4.4 | 4.214559 | 1231.6 | 740.3 | 1233.4 | 63 | 62.9 | 62.7 | / | 62.86667 | 14.89 | 3.69 |  | 161 | 91 | 44 | 15
D |  | 70# | 试件1 | 4.4 | 4.214559 | 1225.3 | 725.6 | 1228.3 | 63.74 | 63.75 | 63.9 | / | 63.79667 | 14.68 | 2.07 | 94.44444 | 258 | 72 | 47.6 | 8.2
D |  | 70# | 试件2（浸） | 4.4 | 4.214559 | 1220.4 | 721.5 | 1224.3 | 63.58 | 63.75 | 63.77 | / | 63.7 | 13.68 | 3.88 |  | 258 | 72 | 47.6 | 8.2
D |  | 70# | 试件3 | 4.4 | 4.214559 | 1218.6 | 722.8 | 1222.6 | 64.12 | 64.42 | 64.24 | / | 64.26 | 14.12 | 3.64 |  | 258 | 72 | 47.6 | 8.2
D |  | 70# | 试件4(浸) | 4.4 | 4.214559 | 1221.8 | 721.3 | 1227.1 | 64.38 | 64.46 | 64.42 | / | 64.42 | 13.94 | 4.03 |  | 258 | 72 | 47.6 | 8.2
D |  | 70# | 试件5（浸） | 4.4 | 4.214559 | 1216.2 | 719.9 | 1221.1 | 64.01 | 63.94 | 64.33 | / | 64.09333 | 13.18 | 2.93 |  | 258 | 72 | 47.6 | 8.2
E | AC-20 | 90#方案一 | 试件1（浸水） | 4.504128 | 4.31 | 1212.3 | 715 | 1213.8 | 64.09 | 63.87 | 63.75 | 64.05 | 63.94 | 11.63 | 5.72 | 93.15782 | 161 | 91 | 44 | 15
E |  | 90#方案一 | 试件2 | 4.504128 | 4.31 | 1215.9 | 713.7 | 1218 | 64.18 | 64.43 | 64.35 | 64.2 | 64.29 | 12.28 | 2.42 |  | 161 | 91 | 44 | 15
E |  | 90#方案一 | 试件3（浸水） | 4.504128 | 4.31 | 1210.1 | 709.4 | 1212.6 | 64.49 | 64.53 | 64.74 | 64.49 | 64.5625 | 11.47 | 3.37 |  | 161 | 91 | 44 | 15
E |  | 90#方案一 | 试件4 | 4.504128 | 4.31 | 1204.6 | 706.2 | 1208.5 | 64.51 | 64.28 | 64.46 | 64.58 | 64.4575 | 12.03 | 2.06 |  | 161 | 91 | 44 | 15
E |  | 90#方案一 | 试件5（浸水） | 4.504128 | 4.31 | 1203.6 | 709.3 | 1206.9 | 63.72 | 64.04 | 64.91 | 63.64 | 64.0775 | 10.87 | 2.92 |  | 161 | 91 | 44 | 15
E |  | 90#方案二 | 试件1（浸水） | 4.504128 | 4.31 | 1211.5 | 714.4 | 1212.7 | 63.66 | 63.24 | 63.4 | 63.65 | 63.4875 | 10.91 | 2.27 | 93.73808 | 161 | 91 | 44 | 15
E |  | 90#方案二 | 试件2 | 4.504128 | 4.31 | 1216.6 | 713.5 | 1218.8 | 64.36 | 64.55 | 64.27 | 64.24 | 64.355 | 11.4 | 2.24 |  | 161 | 91 | 44 | 15
E |  | 90#方案二 | 试件3（浸水） | 4.504128 | 4.31 | 1214.5 | 716.2 | 1216.7 | 63.14 | 63.24 | 63.51 | 63.17 | 63.265 | 10.68 | 3.26 |  | 161 | 91 | 44 | 15
E |  | 90#方案二 | 试件4 | 4.504128 | 4.31 | 1211 | 708.1 | 1213.8 | 65.13 | 65.55 | 65.6 | 65.11 | 65.3475 | 11.33 | 3.32 |  | 161 | 91 | 44 | 15
E |  | 90#方案二 | 试件5（浸水） | 4.504128 | 4.31 | 1194 | 703.4 | 1199.6 | 63.91 | 64.18 | 64.12 | 63.84 | 64.0125 | 10.37 | 2.77 |  | 161 | 91 | 44 | 15
E |  | 90#方案三 | 试件1（浸水） | 4.504128 | 4.31 | 1203.3 | 715.3 | 1204.5 | 62.33 | 62.34 | 62.35 | 62.2 | 62.305 | 10.46 | 2.16 | 88.9259 | 161 | 91 | 44 | 15
E |  | 90#方案三 | 试件2 | 4.504128 | 4.31 | 1218.4 | 718.9 | 1220.9 | 64.39 | 64.31 | 64.19 | 64.45 | 64.335 | 12.25 | 2.56 |  | 161 | 91 | 44 | 15
E |  | 90#方案三 | 试件3（浸水） | 4.504128 | 4.31 | 1213.5 | 717.3 | 1216.3 | 63.54 | 63.54 | 63.52 | 63.6 | 63.55 | 11.48 | 2.92 |  | 161 | 91 | 44 | 15
E |  | 90#方案三 | 试件4 | 4.504128 | 4.31 | 1215.5 | 717 | 1219.3 | 64.47 | 64.47 | 64.63 | 64.28 | 64.4625 | 11.77 | 2.29 |  | 161 | 91 | 44 | 15
E |  | 90#方案三 | 试件5（浸水） | 4.504128 | 4.31 | 1214.3 | 717.4 | 1217.2 | 63.71 | 63.81 | 64 | 63.64 | 63.79 | 10.1 | 3.76 |  | 161 | 91 | 44 | 15
E |  | 直馏90#改性I-C | 试件1（浸水） | 4.504128 | 4.31 | 1212 | 713.2 | 1214.3 | 64.22 | 64.34 | 64.32 | 64.02 | 64.225 | 13.87 | 1.9 | 95.15531 | 161 | 91 | 44 | 15
E |  | 直馏90#改性I-C | 试件2 | 4.504128 | 4.31 | 1206.4 | 709.1 | 1209.5 | 64.91 | 64.54 | 64.85 | 64.73 | 64.7575 | 14.02 | 2.62 |  | 161 | 91 | 44 | 15
E |  | 直馏90#改性I-C | 试件3（浸水） | 4.504128 | 4.31 | 1201.3 | 707.9 | 1204.5 | 64.36 | 64.53 | 64.06 | 64.21 | 64.29 | 13.31 | 2.05 |  | 161 | 91 | 44 | 15
E |  | 直馏90#改性I-C | 试件4 | 4.504128 | 4.31 | 1198.5 | 704.5 | 1202 | 64.68 | 64.49 | 65.02 | 64.7 | 64.7225 | 14.74 | 1.96 |  | 161 | 91 | 44 | 15
E |  | 直馏90#改性I-C | 试件5（浸水） | 4.504128 | 4.31 | 1188.5 | 698.3 | 1191.9 | 63.45 | 63.45 | 63.68 | 64.34 | 63.73 | 13.87 | 2.66 |  | 161 | 91 | 44 | 15
E |  | 调和II改性I-C | 试件1（浸水） | 4.504128 | 4.31 | 1208.9 | 712.6 | 1211.3 | 64.15 | 64.26 | 64.66 | 64.2 | 64.3175 | 13.4 | 1.9 | 90.89055 | 162 | 92 | 45 | 16
E |  | 调和II改性I-C | 试件2 | 4.504128 | 4.31 | 1211.4 | 710.9 | 1214.7 | 65.04 | 65.17 | 64.88 | 65.22 | 65.0775 | 14.93 | 2.62 |  | 163 | 93 | 46 | 17
E |  | 调和II改性I-C | 试件3（浸水） | 4.504128 | 4.31 | 1203.1 | 708.1 | 1205.9 | 64.51 | 64.51 | 64.3 | 64.44 | 64.44 | 13.04 | 2.05 |  | 164 | 94 | 47 | 18
E |  | 调和II改性I-C | 试件4 | 4.504128 | 4.31 | 1199 | 703.3 | 1202.3 | 63.69 | 63.86 | 63.73 | 63.61 | 63.7225 | 14.49 | 1.96 |  | 165 | 95 | 48 | 19
E |  | 调和II改性I-C | 试件5（浸水） | 4.504128 | 4.31 | 1194.4 | 700.9 | 1197.2 | 64.73 | 64.43 | 64.49 | 64.62 | 64.5675 | 13.67 | 2.66 |  | 166 | 96 | 49 | 20
E |  | 调和I改性I-C | 试件1（浸水） | 4.504128 | 4.31 | 1210.3 | 711.9 | 1212.1 | 63.43 | 63.37 | 63.33 | 63.52 | 63.4125 | 12.47 | 1.9 | 90.8449 | 167 | 97 | 50 | 21
E |  | 调和I改性I-C | 试件2 | 4.504128 | 4.31 | 1215.3 | 715.7 | 1216.2 | 53.54 | 63.65 | 63.85 | 63.5 | 61.135 | 13.73 | 2.62 |  | 168 | 98 | 51 | 22
E |  | 调和I改性I-C | 试件3（浸水） | 4.504128 | 4.31 | 1207.6 | 709.3 | 1209.4 | 64.12 | 64.09 | 63.86 | 64.12 | 64.0475 | 12.61 | 2.05 |  | 169 | 99 | 52 | 23
E |  | 调和I改性I-C | 试件4 | 4.504128 | 4.31 | 1202.2 | 705 | 1203.9 | 63.66 | 63.37 | 63.88 | 63.39 | 63.575 | 13.65 | 1.96 |  | 170 | 100 | 53 | 24
E |  | 调和I改性I-C | 试件5（浸水） | 4.504128 | 4.31 | 1195.7 | 703.8 | 1201.3 | 64.76 | 64.57 | 64.91 | 64.48 | 64.68 | 12.23 | 2.66 |  | 171 | 101 | 54 | 25
F | AC-20-90# | 90# | 试件1（浸） | 4 | 3.846154 | 1236.9 | 745.7 | 1238.6 | 63.29 | 63.36 | 63.57 | 63.74 | 63.49 | 15.92 | 2.97 | 94.29969 | 161 | 91 | 44 | 15
F |  | 90# | 试件2 | 4 | 3.846154 | 1237.8 | 745.8 | 1239.8 | 63.16 | 63.14 | 63.52 | 63.29 | 63.2775 | 16.59 | 2.9 |  | 161 | 91 | 44 | 15
F |  | 90# | 试件3（浸） | 4 | 3.846154 | 1239.8 | 744.2 | 1241 | 63.55 | 63.79 | 64.34 | 63.7 | 63.845 | 15.6 | 2.04 |  | 161 | 91 | 44 | 15
F |  | 90# | 试件4 | 4 | 3.846154 | 1238.1 | 742.9 | 1240.3 | 64.56 | 64.29 | 64.32 | 64.53 | 64.425 | 16.8 | 2.34 |  | 161 | 91 | 44 | 15
F |  | 90# | 试件5（浸） | 4 | 3.846154 | 1235.6 | 740.8 | 1237.2 | 63.71 | 63.46 | 63.47 | 63.83 | 63.6175 | 15.71 | 2.4 |  | 161 | 91 | 44 | 15
F | AC-20-110# | 110# | 试件1（浸） | 4.2 | 4.03071 | 1238 | 747.3 | 1240.4 | 63.75 | 63.67 | 63.5 | 64.13 | 63.7625 | 13.2 | 3.06 | 88.1125 | 144 | 107.8 | 43.95 | 60.3
F |  | 110# | 试件2 | 4.2 | 4.03071 | 1236.7 | 745.2 | 1237.9 | 63.05 | 62.75 | 62.28 | 62.75 | 62.7075 | 15.18 | 2.22 |  | 144 | 107.8 | 43.95 | 60.3
F |  | 110# | 试件3（浸） | 4.2 | 4.03071 | 1234.8 | 744.1 | 1236.5 | 63.09 | 63.04 | 63.01 | 62.94 | 63.02 | 13.66 | 2.9 |  | 144 | 107.8 | 43.95 | 60.3
F |  | 110# | 试件4 | 4.2 | 4.03071 | 1237.7 | 745.3 | 1239.9 | 63.19 | 63.5 | 63.14 | 63.38 | 63.3025 | 15.16 | 3.01 |  | 144 | 107.8 | 43.95 | 60.3
F |  | 110# | 试件5（浸） | 4.2 | 4.03071 | 1237.2 | 745.2 | 1240.1 | 63.43 | 62.96 | 63.42 | 63.09 | 63.225 | 13.24 | 2.58 |  | 144 | 107.8 | 43.95 | 60.3
F | AC-20-130# | 130# | 试件1（浸） | 4.2 | 4.03071 | 1235.1 | 743.9 | 1237.7 | 64.47 | 64.43 | 64.32 | 64.18 | 64.35 | 12.89 | 2.34 | 86.18331 | 111 | 124 | 41.5 | 56
F |  | 130# | 试件2 | 4.2 | 4.03071 | 1237.7 | 745.3 | 1240.8 | 63.74 | 63.92 | 63.9 | 63.8 | 63.84 | 14.5 | 3.13 |  | 111 | 124 | 41.5 | 56
F |  | 130# | 试件3（浸） | 4.2 | 4.03071 | 1238.6 | 745.6 | 1240.4 | 63.28 | 63.42 | 63.24 | 63.08 | 63.255 | 12.33 | 2.34 |  | 111 | 124 | 41.5 | 56
F |  | 130# | 试件4 | 4.2 | 4.03071 | 1237.4 | 745.3 | 1239.7 | 62.89 | 63.1 | 62.95 | 62.75 | 62.9225 | 14.74 | 2.5 |  | 111 | 124 | 41.5 | 56
F |  | 130# | 试件5（浸） | 4.2 | 4.03071 | 1236.6 | 744.5 | 1238.6 | 62.41 | 62.27 | 62.43 | 62.76 | 62.4675 | 12.58 | 2.21 |  | 111 | 124 | 41.5 | 56
G | AC-20-1 | 90#-50% | 试件1（浸） | 4.2 | 4.03071 | 1224.2 | 738.4 | 1227.1 | 61.92 | 61.88 | 62.05 | 61.94 | 61.9475 | 13.66 | 1.27 | 90.03575 | 161 | 91 | 44 | 15
G |  | 90#-50% | 试件2 | 4.2 | 4.03071 | 1238 | 746.2 | 1241.4 | 63.18 | 63.02 | 63.25 | 63.22 | 63.1675 | 15.03 | 2.15 |  | 161 | 91 | 44 | 15
G |  | 90#-50% | 试件3（浸） | 4.2 | 4.03071 | 1239.2 | 747.1 | 1242.3 | 63.45 | 63.76 | 63.54 | 63.56 | 63.5775 | 12.96 | 1.45 |  | 161 | 91 | 44 | 15
G |  | 90#-50% | 试件4 | 4.2 | 4.03071 | 1237.1 | 743.7 | 1240.2 | 63.54 | 63.44 | 63.47 | 63.63 | 63.52 | 14.81 | 2.45 |  | 161 | 91 | 44 | 15
G |  | 90#-50% | 试件5（浸） | 4.2 | 4.03071 | 1237.2 | 748 | 1241.7 | 63.9 | 63.9 | 64.04 | 63.85 | 63.9225 | 13.68 | 1.41 |  | 161 | 91 | 44 | 15
G | AC-20-2 | 90#-40% | 试件1（浸） | 4.2 | 4.03071 | 1218.3 | 726.8 | 1221.5 | 63.91 | 63.74 | 63.67 | 63.95 | 63.8175 | 18.53 | 2.07 | 87.32865 | 161 | 91 | 44 | 15
G |  | 90#-40% | 试件2 | 4.2 | 4.03071 | 1218.1 | 727.3 | 1221.6 | 64.12 | 63.72 | 63.76 | 63.94 | 63.885 | 20.45 | 1.24 |  | 161 | 91 | 44 | 15
G |  | 90#-40% | 试件3（浸） | 4.2 | 4.03071 | 1219.1 | 731.8 | 1223 | 63.84 | 63.63 | 63.42 | 63.6 | 63.6225 | 15.89 | 1.75 |  | 161 | 91 | 44 | 15
G |  | 90#-40% | 试件4 | 4.2 | 4.03071 | 1210.7 | 725.7 | 1217 | 64.26 | 64.28 | 64.06 | 64.25 | 64.2125 | 19.43 | 1.09 |  | 161 | 91 | 44 | 15
G |  | 90#-40% | 试件5（浸） | 4.2 | 4.03071 | 1219.3 | 729.6 | 1224 | 63.76 | 63.77 | 63.5 | 63.59 | 63.655 | 17.82 | 2.09 |  | 161 | 91 | 44 | 15
H | AC-13-90# | 90# | 试件1（浸） | 4.8 | 4.580153 | 1238.9 | 748.2 | 1241.1 | 62.81 | 62.89 | 62.69 | 62.73 | 62.78 | 15.52 | 2.79 | 88.05783 | 161 | 91 | 44 | 15
H |  | 90# | 试件2 | 4.8 | 4.580153 | 1237.7 | 747.2 | 1240.9 | 63.75 | 63.69 | 63.89 | 63.97 | 63.825 | 16.65 | 2.25 |  | 161 | 91 | 44 | 15
H |  | 90# | 试件3（浸） | 4.8 | 4.580153 | 1241 | 747.4 | 1243.9 | 63.64 | 63.54 | 63.64 | 63.43 | 63.5625 | 14.25 | 2.55 |  | 161 | 91 | 44 | 15
H |  | 90# | 试件4 | 4.8 | 4.580153 | 1241.4 | 748.5 | 1244.9 | 63.48 | 63.5 | 63.69 | 63.66 | 63.5825 | 15.17 | 2.08 |  | 161 | 91 | 44 | 15
H |  | 90# | 试件5（浸） | 4.8 | 4.580153 | 1242.2 | 748.6 | 1245 | 65.34 | 65.56 | 65.59 | 65.39 | 65.47 | 12.26 | 3.44 |  | 161 | 91 | 44 | 15
H | AC-13-110# | 110# | 试件1（浸） | 4.8 | 4.580153 | 1214.8 | 728.5 | 1216.6 | 64.75 | 64.6 | 64.52 | 64.68 | 64.6375 | 11.27 | 3.16 | 83.94198 | 144 | 107.8 | 43.95 | 60.3
H |  | 110# | 试件2 | 4.8 | 4.580153 | 1218.8 | 728.9 | 1220.9 | 64.28 | 64.35 | 64.37 | 64.22 | 64.305 | 12.57 | 1.84 |  | 144 | 107.8 | 43.95 | 60.3
H |  | 110# | 试件3（浸） | 4.8 | 4.580153 | 1216 | 726.1 | 1218.6 | 64.65 | 64.2 | 64.16 | 64.36 | 64.3425 | 10.94 | 3.1 |  | 144 | 107.8 | 43.95 | 60.3
H |  | 110# | 试件4 | 4.8 | 4.580153 | 1216.5 | 728.1 | 1218.1 | 64.55 | 64.11 | 64.27 | 64.37 | 64.325 | 13.17 | 1.72 |  | 144 | 107.8 | 43.95 | 60.3
H |  | 110# | 试件5（浸） | 4.8 | 4.580153 | 1214.3 | 725.4 | 1217 | 64.27 | 64.35 | 64.46 | 64.15 | 64.31 | 10.2 | 3.23 |  | 144 | 107.8 | 43.95 | 60.3
H | AC-13-130# | 130# | 试件1（浸） | 4.8 | 4.580153 | 1218.3 | 728.8 | 1219.5 | 65.26 | 65.54 | 65.26 | 65.32 | 65.345 | 13.15 | 2 | 92.75966 | 111 | 124 | 41.5 | 56
H |  | 130# | 试件2 | 4.8 | 4.580153 | 1235 | 738.1 | 1237.4 | 64.41 | 64.51 | 64.8 | 64.53 | 64.5625 | 13.65 | 1.83 |  | 111 | 124 | 41.5 | 56
H |  | 130# | 试件3（浸） | 4.8 | 4.580153 | 1228.1 | 732.8 | 1230 | 65.31 | 65 | 64.99 | 65.3 | 65.15 | 13.45 | 2.22 |  | 111 | 124 | 41.5 | 56
H |  | 130# | 试件4 | 4.8 | 4.580153 | 1226 | 730.8 | 1228.1 | 64.18 | 64.16 | 64.17 | 63.82 | 64.0825 | 15.17 | 1.64 |  | 111 | 124 | 41.5 | 56
H |  | 130# | 试件5（浸） | 4.8 | 4.580153 | 1228.4 | 734.1 | 1230.8 | 67.03 | 67.13 | 67.35 | 67.29 | 67.2 | 13.5 | 2.41 |  | 111 | 124 | 41.5 | 56
I | AC-20-110# | 110# | 试件1（浸） | 4.2 | 4.03071 | 1188.6 | 705.9 | 1192.7 | 62.67 | 62.8 | 63 | 62.68 | 62.7875 | 15.97 | 1.74 | 86.84162 | 144 | 107.8 | 43.95 | 60.3
I |  | 110# | 试件2 | 4.2 | 4.03071 | 1189.5 | 705.9 | 1193.4 | 64.8 | 64.72 | 64.67 | 64.74 | 64.7325 | 17.95 | 1.38 |  | 144 | 107.8 | 43.95 | 60.3
I |  | 110# | 试件3（浸） | 4.2 | 4.03071 | 1189.6 | 707.2 | 1193.7 | 63.04 | 62.82 | 63.02 | 62.83 | 62.9275 | 15.17 | 2.44 |  | 144 | 107.8 | 43.95 | 60.3
I |  | 110# | 试件4 | 4.2 | 4.03071 | 1189.6 | 706.6 | 1193.2 | 63.71 | 63.5 | 63.61 | 63.7 | 63.63 | 17.87 | 1.8 |  | 144 | 107.8 | 43.95 | 60.3
I |  | 110# | 试件5（浸） | 4.2 | 4.03071 | 1191.1 | 706.7 | 1194.2 | 63.51 | 63.57 | 63.71 | 63.82 | 63.6525 | 15.52 | 2.57 |  | 144 | 107.8 | 43.95 | 60.3
I |  | 110#-1 | 试件1（浸） | 4.2 | 4.03071 | 1210.4 | 718.5 | 1212.7 | 64.17 | 63.85 | 63.87 | 64.17 | 64.015 | 14.11 | 2.35 | 89.07597 | 144 | 107.8 | 43.95 | 60.3
I |  | 110#-1 | 试件2 | 4.2 | 4.03071 | 1204.8 | 714.4 | 1207.3 | 63.48 | 63.62 | 63.72 | 63.87 | 63.6725 | 16.39 | 1.04 |  | 144 | 107.8 | 43.95 | 60.3
I |  | 110#-1 | 试件3（浸） | 4.2 | 4.03071 | 1205.9 | 715.9 | 1210.2 | 64.35 | 64.52 | 64.48 | 64.29 | 64.41 | 15.9 | 2.4 |  | 144 | 107.8 | 43.95 | 60.3
I |  | 110#-1 | 试件4 | 4.2 | 4.03071 | 1207.3 | 717.6 | 1210.7 | 64.27 | 64.26 | 64.46 | 64.46 | 64.3625 | 16.87 | 1.41 |  | 144 | 107.8 | 43.95 | 60.3
I |  | 110#-1 | 试件5（浸） | 4.2 | 4.03071 | 1190 | 705 | 1191.4 | 61.8 | 61.96 | 61.8 | 61.6 | 61.79 | 14.43 | 2.32 |  | 144 | 107.8 | 43.95 | 60.3
I |  | 110#-2 | 试件1（浸） | 4.2 | 4.03071 | 1213.8 | 718.5 | 1215.7 | 64.17 | 63.85 | 63.87 | 64.17 | 64.015 | 15.2 | 2.96 | 90.24972 | 144 | 107.8 | 43.95 | 60.3
I |  | 110#-2 | 试件2 | 4.2 | 4.03071 | 1209.3 | 715.1 | 1211.8 | 63.48 | 63.62 | 63.72 | 63.87 | 63.6725 | 16.97 | 2.34 |  | 144 | 107.8 | 43.95 | 60.3
I |  | 110#-2 | 试件3（浸） | 4.2 | 4.03071 | 1212.5 | 717.3 | 1214.5 | 64.35 | 64.52 | 64.48 | 64.29 | 64.41 | 13.34 | 2.41 |  | 144 | 107.8 | 43.95 | 60.3
I |  | 110#-2 | 试件4 | 4.2 | 4.03071 | 1213.1 | 718.5 | 1215.4 | 64.27 | 64.26 | 64.46 | 64.46 | 64.3625 | 15.2 | 2.01 |  | 144 | 107.8 | 43.95 | 60.3
I |  | 110#-2 | 试件5（浸） | 4.2 | 4.03071 | 1195 | 708.2 | 1197.4 | 61.8 | 61.96 | 61.8 | 61.6 | 61.79 | 15.01 | 3.2 |  | 144 | 107.8 | 43.95 | 60.3
J | AC-13 | 90# | 试件1（浸） | 4.8 | 4.580153 | 1204.8 | 707.9 | 1209.5 | 64.1 | 64.51 | 64.28 | 64.07 | 64.24 | 17.53 | 1.66 | 90.78667 | 161 | 91 | 44 | 15
J |  | 90# | 试件2 | 4.8 | 4.580153 | 1214.3 | 712.8 | 1218.2 | 64.52 | 64.53 | 64.69 | 64.64 | 64.595 | 19.27 | 1.51 |  | 161 | 91 | 44 | 15
J |  | 90# | 试件3（浸） | 4.8 | 4.580153 | 1202.8 | 704.9 | 1208.1 | 64.62 | 64.98 | 64.83 | 64.48 | 64.7275 | 17.43 | 3.39 |  | 161 | 91 | 44 | 15
J |  | 90# | 试件4 | 4.8 | 4.580153 | 1211.2 | 712.5 | 1215.8 | 64.61 | 64.8 | 64.48 | 64.32 | 64.5525 | 19.84 | 1.7 |  | 161 | 91 | 44 | 15
J |  | 90# | 试件5（浸） | 4.8 | 4.580153 | 1209.4 | 711 | 1215 | 64.8 | 64.83 | 64.38 | 64.25 | 64.565 | 18.3 | 1.19 |  | 161 | 91 | 44 | 15
K | AC-13 | 90# | 试件1（浸） | 4.8 | 4.580153 | 1224.2 | 734.9 | 1226.5 | 63.11 | 63.09 | 63.28 | 63.34 | 63.205 | 16.9 | 1.31 | 94.72794 | 161 | 91 | 44 | 15
K |  | 90# | 试件2 | 4.8 | 4.580153 | 1224.8 | 732.2 | 1225.7 | 63.1 | 63.7 | 64 | 63.02 | 63.455 | 17.77 | 1.43 |  | 161 | 91 | 44 | 15
K |  | 90# | 试件3（浸） | 4.8 | 4.580153 | 1224.1 | 734.6 | 1225.9 | 62.36 | 62.5 | 63.02 | 62.42 | 62.575 | 16.8 | 2.41 |  | 161 | 91 | 44 | 15
K |  | 90# | 试件4 | 4.8 | 4.580153 | 1227.8 | 734.3 | 1230.7 | 63.71 | 63.66 | 63.06 | 63.74 | 63.5425 | 17.7 | 1.53 |  | 161 | 91 | 44 | 15
K |  | 90# | 试件5（浸） | 4.8 | 4.580153 | 1226.3 | 733.6 | 1229.8 | 63 | 63.56 | 63.23 | 63.55 | 63.335 | 16.7 | 2.03 |  | 161 | 91 | 44 | 15
L | AC-13 | 90# | 试件1（浸） | 4.9 | 4.671115 | 1191 | 696.3 | 1197 | 63.5 | 63.27 | 63.24 | 63.35 | 63.34 | 17.86 | 1.96 | 84.54638 | 161 | 91 | 44 | 15
L |  | 90# | 试件2 | 4.9 | 4.671115 | 1197.1 | 696.6 | 1202 | 63.94 | 64.04 | 63.98 | 64.11 | 64.0175 | 21.07 | 1.35 |  | 161 | 91 | 44 | 15
L |  | 90# | 试件3（浸） | 4.9 | 4.671115 | 1195.2 | 697.1 | 1199.7 | 63.92 | 63.88 | 64.13 | 64 | 63.9825 | 17.11 | 1.62 |  | 161 | 91 | 44 | 15
L |  | 90# | 试件4 | 4.9 | 4.671115 | 1200.3 | 700.8 | 1203.6 | 63.56 | 63.64 | 63.91 | 63.9 | 63.7525 | 21.66 | 1.26 |  | 161 | 91 | 44 | 15
L |  | 90# | 试件5（浸） | 4.9 | 4.671115 | 1207.7 | 705.2 | 1211.8 | 63.1 | 62.76 | 62.94 | 62.94 | 62.935 | 19.22 | 1.44 |  | 161 | 91 | 44 | 15
M | AC-13 | 90# | 试件1（浸） | 4.8 | 4.580153 | 1237.9 | 735.4 | 1239 | 63.27 | 63.31 | 63.41 | 63.5 | 63.3725 | 13.11 | \ | 91.52915 | 161 | 91 | 44 | 15
M |  | 90# | 试件2 | 4.8 | 4.580153 | 1249.2 | 741.3 | 1250.5 | 63.21 | 63.22 | 63.09 | 63.14 | 63.165 | 13.9 | \ |  | 161 | 91 | 44 | 15
M |  | 90# | 试件3（浸） | 4.8 | 4.580153 | 1243.3 | 738.4 | 1244.6 | 62.26 | 62.2 | 62.38 | 62.45 | 62.3225 | 11.95 | \ |  | 161 | 91 | 44 | 15
M |  | 90# | 试件4 | 4.8 | 4.580153 | 1242.9 | 737.9 | 1244.6 | 62.66 | 62.68 | 62.53 | 62.55 | 62.605 | 13.37 | \ |  | 161 | 91 | 44 | 15
M |  | 90# | 试件5（浸） | 4.8 | 4.580153 | 1240.7 | 738.2 | 1241.7 | 63.23 | 63.1 | 63.17 | 63.23 | 63.1825 | 12.38 | \ |  | 161 | 91 | 44 | 15
N | AC-20 | 90# | 试件1（浸） | 4.6 | 4.397706 | 1209.4 | 713.3 | 1211.3 | 63.99 | 63.86 | 64.03 | 63.92 | 63.95 | 11.99 | 2.36 | 92.77204 | 161 | 91 | 44 | 15
N |  | 90# | 试件2 | 4.6 | 4.397706 | 1218.6 | 723.5 | 1220.4 | 64.57 | 64.58 | 64.78 | 64.62 | 64.6375 | 12.35 | 2.94 |  | 161 | 91 | 44 | 15
N |  | 90# | 试件3（浸） | 4.6 | 4.397706 | 1213.4 | 713.8 | 1216 | 62.98 | 62.82 | 63.1 | 63.41 | 63.0775 | 11.53 | 2.26 |  | 161 | 91 | 44 | 15
N |  | 90# | 试件4 | 4.6 | 4.397706 | 1212.9 | 716.5 | 1214.4 | 64.01 | 63.67 | 64.18 | 63.58 | 63.86 | 12.83 | 2.17 |  | 161 | 91 | 44 | 15
N |  | 90# | 试件5（浸） | 4.6 | 4.397706 | 1217.2 | 719.5 | 1219.5 | 63.24 | 63.45 | 63.14 | 63.2 | 63.2575 | 11.52 | 2.82 |  | 161 | 91 | 44 | 15
O | AC-13-2 | 90# | 试件1（浸） | 4.9 | 4.671115 | 1213.1 | 723.2 | 1215.8 | 63.55 | 63.71 | 63.75 | 63.5 | 63.6275 | 16.11 | 2.22 | 87.23614 | 161 | 91 | 44 | 15
O |  | 90# | 试件2 | 4.9 | 4.671115 | 1212.4 | 722.2 | 1214.3 | 62.96 | 63.2 | 62.95 | 62.87 | 62.995 | 18.97 | 1.94 |  | 161 | 91 | 44 | 15
O |  | 90# | 试件3（浸） | 4.9 | 4.671115 | 1214.2 | 724.5 | 1216.5 | 62.69 | 62.86 | 62.71 | 62.61 | 62.7175 | 16.64 | 2.77 |  | 161 | 91 | 44 | 15
O |  | 90# | 试件4 | 4.9 | 4.671115 | 1214.6 | 723.8 | 1217.5 | 62.87 | 62.87 | 63.15 | 62.93 | 62.955 | 18.14 | 2.1 |  | 161 | 91 | 44 | 15
O |  | 90# | 试件5（浸） | 4.9 | 4.671115 | 1209.5 | 720.1 | 1211.8 | 62.89 | 62.91 | 62.69 | 62.75 | 62.81 | 15.81 | 2.67 |  | 161 | 91 | 44 | 15
P | AC-13 | 90# | 试件1（浸） | 4.8 | 4.671115 | 1229.5 | 730.4 | 1231.9 | 64.75 | 64.75 | 64.8 | 64.79 | 64.7725 | 12.66 | 2.01 | 86.03791 | 161 | 91 | 44 | 15
P |  | 90# | 试件2 | 4.8 | 4.580153 | 1237.7 | 737.5 | 1239.6 | 64.09 | 64.3 | 64.14 | 63.9 | 64.1075 | 13.5 | 1.98 |  | 161 | 91 | 44 | 15
P |  | 90# | 试件3（浸） | 4.8 | 4.580153 | 1233.3 | 733.1 | 1234.7 | 63.93 | 63.69 | 63.99 | 63.58 | 63.7975 | 12.66 | 2.61 |  | 161 | 91 | 44 | 15
P |  | 90# | 试件4 | 4.8 | 4.580153 | 1232.6 | 732.2 | 1233.9 | 62.96 | 63.05 | 62.91 | 64.17 | 63.2725 | 15.34 | 1.45 |  | 161 | 91 | 44 | 15
P |  | 90# | 试件5（浸） | 4.8 | 4.580153 | 1222.2 | 725.3 | 1223.7 | 62.39 | 62.62 | 62.28 | 64.67 | 62.99 | 11.9 | 1.78 |  | 161 | 91 | 44 | 15
Q | AC-13 | 90# | 试件1（浸） | 4.8 | 4.580153 | 1253.4 | 751.2 | 1254.6 | 63.66 | 63.26 | 63.43 | 63.73 | 63.52 | 13.2 | \ | 91.5782 | 161 | 91 | 44 | 15
Q |  | 90# | 试件2 | 4.8 | 4.580153 | 1238.1 | 742 | 1239 | 62.77 | 62.67 | 62.56 | 62.41 | 62.6025 | 14.53 | \ |  | 161 | 91 | 44 | 15
Q |  | 90# | 试件3（浸） | 4.8 | 4.580153 | 1238.2 | 742.1 | 1239.3 | 62.8 | 62.86 | 63.02 | 63.08 | 62.94 | 13.87 | \ |  | 161 | 91 | 44 | 15
Q |  | 90# | 试件4 | 4.8 | 4.580153 | 1245.5 | 744.9 | 1246.9 | 62.92 | 63.09 | 63.07 | 62.96 | 63.01 | 13.73 | \ |  | 161 | 91 | 44 | 15
Q |  | 90# | 试件5（浸） | 4.8 | 4.580153 | 1238.2 | 739.9 | 1239.7 | 62.05 | 63.24 | 63.54 | 63.66 | 63.1225 | 11.75 | \ |  | 161 | 91 | 44 | 15
M-1 | AC-13-3 | 90# | 试件1（浸） | 4.9 | 4.671115 | 1233.9 | 732.1 | 1236.1 | 64.9 | 65.36 | 65.08 | 64.86 | 65.05 | 12.14 | 3.8 | 88.28312 | 161 | 91 | 44 | 15
M-1 |  | 90# | 试件2 | 4.9 | 4.671115 | 1219.1 | 721 | 1221.8 | 64.86 | 65.16 | 65.36 | 65.01 | 65.0975 | 14.33 | 2.13 |  | 161 | 91 | 44 | 15
M-1 |  | 90# | 试件3（浸） | 4.9 | 4.671115 | 1209.7 | 718 | 1213.3 | 64.29 | 64.47 | 64.08 | 64.16 | 64.25 | 12.63 | 3.41 |  | 161 | 91 | 44 | 15
M-1 |  | 90# | 试件4 | 4.9 | 4.671115 | 1209.5 | 716.2 | 1213.1 | 64.13 | 64.11 | 63.78 | 63.94 | 63.99 | 13.55 | 2.55 |  | 161 | 91 | 44 | 15
M-1 |  | 90# | 试件5（浸） | 4.9 | 4.671115 | 1208.7 | 713.6 | 1212.6 | 65.21 | 64.78 | 65.11 | 65.04 | 65.035 | 12.15 | 3.75 |  | 161 | 91 | 44 | 15
I-1 | AC-20-90#-1 | 90#-1（90） | 试件1（浸） | 4.2 | 4.03071 | 1201.1 | 716.6 | 1205.7 | 62.75 | 62.89 | 63.22 | 63.09 | 62.9875 | 17.4 | 2.78 | 93.46528 | 161 | 91 | 44 | 15
I-1 |  | 90#-1（90） | 试件2 | 4.2 | 4.03071 | 1199.4 | 712.6 | 1203.9 | 63.44 | 63.53 | 63.84 | 63.86 | 63.6675 | 18.52 | 3.53 |  | 161 | 91 | 44 | 15
I-1 |  | 90#-1（90） | 试件3（浸） | 4.2 | 4.03071 | 1208.2 | 718.4 | 1211.2 | 62.99 | 62.13 | 62.1 | 62.06 | 62.32 | 17.51 | 5.13 |  | 161 | 91 | 44 | 15
I-1 |  | 90#-1（90） | 试件4 | 4.2 | 4.03071 | 1205.9 | 715.3 | 1209.3 | 63.3 | 63.26 | 63.12 | 63.07 | 63.1875 | 18.87 | 2.94 |  | 161 | 91 | 44 | 15
I-1 |  | 90#-1（90） | 试件5（浸） | 4.2 | 4.03071 | 1203.1 | 717.5 | 1205.5 | 62.68 | 62.84 | 62.84 | 62.67 | 62.7575 | 17.51 | 2.1 |  | 161 | 91 | 44 | 15
I-1 |  | 90#-1（恒泰锦） | 试件1（浸） | 4.2 | 4.03071 | 1204.6 | 718.4 | 1207.6 | 62.75 | 62.89 | 63.22 | 63.09 | 62.9875 | 16.67 | 3.28 | 90.35422 | 161 | 91 | 44 | 15
I-1 |  | 90#-1（恒泰锦） | 试件2 | 4.2 | 4.03071 | 1208.6 | 721.5 | 1211.3 | 63.44 | 63.53 | 63.84 | 63.86 | 63.6675 | 18.41 | 2.05 |  | 161 | 91 | 44 | 15
I-1 |  | 90#-1（恒泰锦） | 试件3（浸） | 4.2 | 4.03071 | 1207.9 | 718.2 | 1210.6 | 62.99 | 62.13 | 62.1 | 62.06 | 62.32 | 16.46 | 3.27 |  | 161 | 91 | 44 | 15
I-1 |  | 90#-1（恒泰锦） | 试件4 | 4.2 | 4.03071 | 1204.9 | 716.9 | 1209.1 | 63.3 | 63.26 | 63.12 | 63.07 | 63.1875 | 18.29 | 2.46 |  | 161 | 91 | 44 | 15
I-1 |  | 90#-1（恒泰锦） | 试件5（浸） | 4.2 | 4.03071 | 1202.8 | 714.8 | 1205.7 | 62.68 | 62.84 | 62.84 | 62.67 | 62.7575 | 16.61 | 3.6 |  | 161 | 91 | 44 | 15
I-1 |  | 90#-1（路宝) | 试件1（浸） | 4.2 | 4.03071 | 1213 | 723.1 | 1215.5 | 63.33 | 63.38 | 63.2 | 63.09 | 63.25 | 15.57 | 3.02 | 89.76499 | 161 | 91 | 44 | 15
I-1 |  | 90#-1（路宝) | 试件2 | 4.2 | 4.03071 | 1218.1 | 720.5 | 1221 | 65.65 | 65.72 | 65.43 | 63.86 | 65.165 | 17.57 | 2.5 |  | 161 | 91 | 44 | 15
I-1 |  | 90#-1（路宝) | 试件3（浸） | 4.2 | 4.03071 | 1208.3 | 722.2 | 1212.1 | 62.5 | 62.71 | 62.71 | 62.06 | 62.495 | 15.57 | 3.68 |  | 161 | 91 | 44 | 15
I-1 |  | 90#-1（路宝) | 试件4 | 4.2 | 4.03071 | 1193.3 | 708.6 | 1196.6 | 62.96 | 62.74 | 62.62 | 63.07 | 62.8475 | 17.18 | 2.01 |  | 161 | 91 | 44 | 15
I-1 |  | 90#-1（路宝) | 试件5（浸） | 4.2 | 4.03071 | 1202.2 | 711.1 | 1205.1 | 64.62 | 64.76 | 64.76 | 62.67 | 64.2025 | 15.65 | 3.56 |  | 161 | 91 | 44 | 15
I-1 |  | 90#-1（英杰维特） | 试件1（浸） | 4.2 | 4.03071 | 1218.2 | 727.4 | 1222.9 | 62.36 | 62.2 | 62.48 | 62.21 | 62.3125 | 17.58 | 4.1 | 94.73684 | 161 | 91 | 44 | 15
I-1 |  | 90#-1（英杰维特） | 试件2 | 4.2 | 4.03071 | 1221.9 | 728.9 | 1225.2 | 63.52 | 63.76 | 63.8 | 63.43 | 63.6275 | 18.28 | 3.27 |  | 161 | 91 | 44 | 15
I-1 |  | 90#-1（英杰维特） | 试件3（浸） | 4.2 | 4.03071 | 1218.6 | 726.7 | 1222.2 | 62.35 | 62.2 | 62.2 | 62.37 | 62.28 | 17.71 | 4.06 |  | 161 | 91 | 44 | 15
I-1 |  | 90#-1（英杰维特） | 试件4 | 4.2 | 4.03071 | 1216.6 | 726.3 | 1220.7 | 62.82 | 62.25 | 62.25 | 62.46 | 62.445 | 19.15 | 3.65 |  | 161 | 91 | 44 | 15
I-1 |  | 90#-1（英杰维特） | 试件5（浸） | 4.2 | 4.03071 | 1209.3 | 720.3 | 1213.3 | 62.53 | 61.93 | 61.79 | 61.83 | 62.02 | 17.9 | 4.17 |  | 161 | 91 | 44 | 15
I-1 | AC-20-90#-3 | 90#-3 | 试件1（浸） | 4.2 | 4.03071 | 1213.1 | 723.5 | 1215.5 | 64.08 | 63.55 | 63.77 | 64.02 | 63.855 | 17.69 | 2.92 | 93.6648 | 161 | 91 | 44 | 15
I-1 |  | 90#-3 | 试件2 | 4.2 | 4.03071 | 1209.4 | 721 | 1212.5 | 62.33 | 63.25 | 62.24 | 62.25 | 62.5175 | 18.71 | 3.54 |  | 161 | 91 | 44 | 15
I-1 |  | 90#-3 | 试件3（浸） | 4.2 | 4.03071 | 1210.8 | 723 | 1213.8 | 63.4 | 63.09 | 63.08 | 63.29 | 63.215 | 17.74 | 2.61 |  | 161 | 91 | 44 | 15
I-1 |  | 90#-3 | 试件4 | 4.2 | 4.03071 | 1208.7 | 721.3 | 1211.2 | 63.77 | 63.9 | 63.98 | 63.9 | 63.8875 | 18.7 | 3.52 |  | 161 | 91 | 44 | 15
I-1 |  | 90#-3 | 试件5（浸） | 4.2 | 4.03071 | 1212.8 | 721.2 | 1216 | 63.17 | 63.09 | 62.95 | 63.07 | 63.07 | 17.13 | 2.11 |  | 161 | 91 | 44 | 15
I-1 | AC-20-90#-4 | 90#-4 | 试件1（浸） | 4.2 | 4.03071 | 1207.8 | 717.2 | 1210.8 | 64.08 | 63.55 | 63.77 | 64.02 | 63.855 | 17.76 | 2.96 | 92.57203 | 161 | 91 | 44 | 15
I-1 |  | 90#-4 | 试件2 | 4.2 | 4.03071 | 1199.1 | 714.7 | 1201 | 62.33 | 63.25 | 62.24 | 62.25 | 62.5175 | 18.73 | 1.96 |  | 161 | 91 | 44 | 15
I-1 |  | 90#-4 | 试件3（浸） | 4.2 | 4.03071 | 1205.7 | 715.6 | 1208.8 | 63.4 | 63.09 | 63.08 | 63.29 | 63.215 | 17.58 | 4.58 |  | 161 | 91 | 44 | 15
I-1 |  | 90#-4 | 试件4 | 4.2 | 4.03071 | 1205 | 715.9 | 1209.2 | 63.77 | 63.9 | 63.98 | 63.9 | 63.8875 | 19.1 | 2.95 |  | 161 | 91 | 44 | 15
I-1 |  | 90#-4 | 试件5（浸） | 4.2 | 4.03071 | 1205.7 | 715.4 | 1208 | 63.17 | 63.09 | 62.95 | 63.07 | 63.07 | 17.19 | 4.27 |  | 161 | 91 | 44 | 15
I-1 |  | 70#-4 | 试件1（浸） | 4.2 | 4.03071 | 1200.9 | 709.4 | 1203.4 | 64.08 | 63.55 | 63.77 | 64.02 | 63.855 | 12.75 | 3.15 | 87.08189 | 258 | 72 | 47.6 | 8.2
I-1 |  | 70#-4 | 试件2 | 4.2 | 4.03071 | 1203.6 | 709.3 | 1207.2 | 62.33 | 63.25 | 62.24 | 62.25 | 62.5175 | 14.38 | 2.29 |  | 258 | 72 | 47.6 | 8.2
I-1 |  | 70#-4 | 试件3（浸） | 4.2 | 4.03071 | 1201.3 | 710.4 | 1204.9 | 63.4 | 63.09 | 63.08 | 63.29 | 63.215 | 12.21 | 3.99 |  | 258 | 72 | 47.6 | 8.2
I-1 |  | 70#-4 | 试件4 | 4.2 | 4.03071 | 1200.6 | 706.5 | 1203.3 | 63.77 | 63.9 | 63.98 | 63.9 | 63.8875 | 14.52 | 1.8 |  | 258 | 72 | 47.6 | 8.2
I-1 |  | 70#-4 | 试件5（浸） | 4.2 | 4.03071 | 1203.8 | 708.4 | 1207.9 | 63.17 | 63.09 | 62.95 | 63.07 | 63.07 | 12.79 | 3.9 |  | 258 | 72 | 47.6 | 8.2
R | AC-13 | 70# | 试件1（浸） | 5.2 | 4.942966 | 1214.9 | 712.3 | 1216.7 | 64.44 | 64.25 | 63.93 | 64.3 | 64.23 | 11.25 | 3.06 | 89.30474 | 258 | 72 | 47.6 | 8.2
R |  | 70# | 试件2 | 5.2 | 4.942966 | 1213 | 708.4 | 1215 | 63.85 | 64.13 | 64.09 | 64 | 64.0175 | 12.07 | 1.91 |  | 258 | 72 | 47.6 | 8.2
R |  | 70# | 试件3（浸） | 5.2 | 4.942966 | 1208.9 | 706.3 | 1210.8 | 64.45 | 64.2 | 64.26 | 64.77 | 64.42 | 11.01 | 2.65 |  | 258 | 72 | 47.6 | 8.2
R |  | 70# | 试件4 | 5.2 | 4.942966 | 1211.7 | 707.9 | 1213.9 | 64.18 | 64.29 | 64.14 | 64.05 | 64.165 | 13.58 | 2.23 |  | 258 | 72 | 47.6 | 8.2
R |  | 70# | 试件5（浸） | 5.2 | 4.942966 | 1212.2 | 709.2 | 1215.3 | 64.65 | 64.49 | 64.57 | 63.01 | 64.18 | 12.1 | 2.94 |  | 258 | 72 | 47.6 | 8.2
R |  | 90# | 试件1（浸） | 5.2 | 4.942966 | 1214.8 | 706 | 1217.2 | 64.62 | 64.68 | 64.59 | 64.49 | 64.595 | 12.95 | 3.8 | 92.69226 | 161 | 91 | 44 | 15
R |  | 90# | 试件2 | 5.2 | 4.942966 | 1211.5 | 702 | 1213.6 | 65.02 | 64.75 | 64.9 | 64.68 | 64.8375 | 14.21 | 2.52 |  | 161 | 91 | 44 | 15
R |  | 90# | 试件3（浸） | 5.2 | 4.942966 | 1208.4 | 701.1 | 1211.8 | 64.98 | 65 | 65.21 | 64.81 | 65 | 13.23 | 3.5 |  | 161 | 91 | 44 | 15
R |  | 90# | 试件4 | 5.2 | 4.942966 | 1206.6 | 699.4 | 1208.6 | 64.61 | 64.91 | 64.77 | 64.68 | 64.7425 | 13.66 | 2 |  | 161 | 91 | 44 | 15
R |  | 90# | 试件5（浸） | 5.2 | 4.942966 | 1198.2 | 695.9 | 1203.6 | 64.58 | 64.61 | 64.8 | 64.77 | 64.69 | 12.57 | 4.78 |  | 161 | 91 | 44 | 15
S | AC-13 | 70# | 试件1（浸） | 5.5 | 5.21327 | 1236.1 | 731.8 | 1238.7 | 62.92 | 63.16 | 62.83 | 62.81 | 62.93 | 22.29 | 2.94 | 87.81376 | 258 | 72 | 47.6 | 8.2
S |  | 70# | 试件2（浸） | 5.5 | 5.21327 | 1237.8 | 733.3 | 1240.1 | 62.97 | 63.06 | 63.08 | 62.87 | 62.995 | 23.54 | 2.26 |  | 258 | 72 | 47.6 | 8.2
S |  | 70# | 试件3 | 5.5 | 5.21327 | 1234.8 | 730.7 | 1236.9 | 63.11 | 63.52 | 64.12 | 63.7 | 63.6125 | 25.31 | 2.17 |  | 258 | 72 | 47.6 | 8.2
S |  | 70# | 试件4 | 5.5 | 5.21327 | 1233.9 | 729.6 | 1235.9 | 62.96 | 62.6 | 63.13 | 62.63 | 62.83 | 26.88 | 2.82 |  | 258 | 72 | 47.6 | 8.2
S |  | 110#-1 | 试件1（浸） | 5.5 | 5.21327 | 1235.3 | 728.5 | 1239.5 | 64.6 | 63.15 | 64.59 | 64.08 | 64.105 | 14.69 | 3.23 | 86.17081 | 144 | 107.8 | 43.95 | 60.3
S |  | 110#-1 | 试件2（浸） | 5.5 | 5.21327 | 1230.3 | 727.7 | 1232.9 | 64.15 | 63.85 | 64.24 | 64.74 | 64.245 | 15.78 | 2 |  | 144 | 107.8 | 43.95 | 60.3
S |  | 110#-1 | 试件3 | 5.5 | 5.21327 | 1232.9 | 728.3 | 1235.1 | 63.97 | 63.85 | 63.91 | 64.34 | 64.0175 | 18.4 | 1.83 |  | 144 | 107.8 | 43.95 | 60.3
S |  | 110#-1 | 试件4 | 5.5 | 5.21327 | 1234.6 | 728.4 | 1237.1 | 64.66 | 64.22 | 64.11 | 64.36 | 64.3375 | 16.96 | 2.22 |  | 144 | 107.8 | 43.95 | 60.3
S |  | 110#-2 | 试件1（浸） | 5.5 | 5.21327 | 1232.7 | 727.8 | 1235.4 | 62.41 | 62.69 | 62.35 | 62.33 | 62.445 | 16.46 | 1.41 | 87.26538 | 144 | 107.8 | 43.95 | 60.3
S |  | 110#-2 | 试件2（浸） | 5.5 | 5.21327 | 1227.4 | 724.6 | 1231.2 | 62.6 | 61.82 | 62.26 | 62.39 | 62.2675 | 13.76 | 2.32 |  | 144 | 107.8 | 43.95 | 60.3
S |  | 110#-2 | 试件3 | 5.5 | 5.21327 | 1229.6 | 724.7 | 1231.8 | 63.12 | 63.8 | 63.42 | 63.82 | 63.54 | 18.17 | 2.96 |  | 144 | 107.8 | 43.95 | 60.3
S |  | 110#-2 | 试件4 | 5.5 | 5.21327 | 1225.4 | 721.1 | 1228 | 63.73 | 63.7 | 63.35 | 62.94 | 63.43 | 16.46 | 2.34 |  | 144 | 107.8 | 43.95 | 60.3
T | AC-20-90# | 90# | 试件1（浸） | 4.2 | 4.03071 | 1194.3 | 694.1 | 1196.4 | 64.48 | 64.87 | 64.23 | 64.76 | 64.585 | 16.25 | 3.07 | 88.60484 | 161 | 91 | 44 | 15
T |  | 90# | 试件2 | 4.2 | 4.03071 | 1197.1 | 697.6 | 1199.9 | 63.3 | 63.98 | 64.03 | 62.97 | 63.57 | 19.22 | 2.97 |  | 161 | 91 | 44 | 15
T |  | 90# | 试件3（浸） | 4.2 | 4.03071 | 1184.2 | 688.5 | 1185.8 | 63.14 | 63.5 | 63.54 | 63.18 | 63.34 | 16.68 | 2.63 |  | 161 | 91 | 44 | 15
T |  | 90# | 试件4 | 4.2 | 4.03071 | 1192.9 | 691 | 1194.3 | 64.62 | 64.63 | 64.35 | 64.72 | 64.58 | 17.55 | 2.23 |  | 161 | 91 | 44 | 15
T |  | 90# | 试件5（浸） | 4.2 | 4.03071 | 1191.5 | 690.4 | 1194.6 | 64.61 | 64.07 | 64.78 | 64.67 | 64.5325 | 15.94 | 3.41 |  | 161 | 91 | 44 | 15
V | AC-13 | 110# | 试件1（浸） | 4.8 | 4.58 | 1221.8 | 723.3 | 1223 | 63.5 | 63.27 | 63.24 | 63.35 | 63.34 | 14.3 | 3.83 | 93.43 | 144 | 107.8 | 43.95 | 60.3
V |  | 110# | 试件2 | 4.8 | 4.58 | 1224.1 | 724.4 | 1225.6 | 63.94 | 64.04 | 63.98 | 64.11 | 64.02 | 14.27 | 2.66 |  | 144 | 107.8 | 43.95 | 60.3
V |  | 110# | 试件3（浸） | 4.8 | 4.58 | 1220.1 | 723.4 | 1222.1 | 63.92 | 63.88 | 64.13 | 64 | 63.98 | 14.2 | 3.41 |  | 144 | 107.8 | 43.95 | 60.3
V |  | 110# | 试件4 | 4.8 | 4.58 | 1225.3 | 729.1 | 1227.6 | 63.56 | 63.64 | 63.91 | 63.9 | 63.75 | 15.4 | 2.49 |  | 144 | 107.8 | 43.95 | 60.3
V |  | 110# | 试件5（浸） | 4.8 | 4.58 | 1230.8 | 732.2 | 1231.8 | 63.1 | 62.76 | 62.94 | 62.94 | 62.94 | 13.08 | 3.27 |  | 144 | 107.8 | 43.95 | 60.3
W | AC-13-1 | 90#-1 | 试件1（浸） | 4.6 | 4.4 | 1211.5 | 707.6 | 1213.9 | 63.5 | 63.27 | 63.24 | 63.35 | 63.34 | 12.76 | 3.29 | 89.6 | 161 | 91 | 44 | 15
W |  | 90#-1 | 试件2 | 4.6 | 4.4 | 1210.8 | 707.2 | 1214.4 | 63.94 | 64.04 | 63.98 | 64.11 | 64.02 | 15.61 | 2.03 |  | 161 | 91 | 44 | 15
W |  | 90#-1 | 试件3（浸） | 4.6 | 4.4 | 1213.6 | 709 | 1216.8 | 63.92 | 63.88 | 64.13 | 64 | 63.98 | 13.86 | 2.77 |  | 161 | 91 | 44 | 15
W |  | 90#-1 | 试件4 | 4.6 | 4.4 | 1209.4 | 706.1 | 1212.6 | 63.56 | 63.64 | 63.91 | 63.9 | 63.75 | 14.21 | 1.61 |  | 161 | 91 | 44 | 15
W |  | 90#-1 | 试件5（浸） | 4.6 | 4.4 | 1207.7 | 705.2 | 1211.3 | 63.1 | 62.76 | 62.94 | 62.94 | 62.94 | 13.46 | 2.7 |  | 161 | 91 | 44 | 15
W |  | 70#-1 | 试件1（浸） | 4.6 | 4.4 | 1204.3 | 700.2 | 1208.5 | 63.5 | 63.27 | 63.24 | 63.35 | 63.34 | 14.09 | 2.15 | 89.68 | 258 | 72 | 47.6 | 8.2
W |  | 70#-1 | 试件2 | 4.6 | 4.4 | 1202.6 | 698.2 | 1208.6 | 63.94 | 64.04 | 63.98 | 64.11 | 64.02 | 13.77 | 3.08 |  | 258 | 72 | 47.6 | 8.2
W |  | 70#-1 | 试件3（浸） | 4.6 | 4.4 | 1203.5 | 697.1 | 1207.7 | 63.92 | 63.88 | 64.13 | 64 | 63.98 | 13.18 | 2.44 |  | 258 | 72 | 47.6 | 8.2
W |  | 70#-1 | 试件4 | 4.6 | 4.4 | 1201.1 | 696 | 1206.1 | 63.56 | 63.64 | 63.91 | 63.9 | 63.75 | 15.43 | 1.59 |  | 258 | 72 | 47.6 | 8.2
W |  | 70#-1 | 试件5（浸） | 4.6 | 4.4 | 1200.4 | 695.6 | 1205.7 | 63.1 | 62.76 | 62.94 | 62.94 | 62.94 | 12.01 | 3.76 |  | 258 | 72 | 47.6 | 8.2
W | AC-13-2 | 130#-2 | 试件1（浸） | 4.6 | 4.4 | 1211 | 714 | 1212.4 | 63.5 | 63.27 | 63.24 | 63.35 | 63.34 | 16.85 | 3.29 | 88.64 | 111 | 124 | 41.5 | 56
W |  | 130#-2 | 试件2 | 4.6 | 4.4 | 1222.1 | 720 | 1223.7 | 63.94 | 64.04 | 63.98 | 64.11 | 64.02 | 19.27 | 2.03 |  | 111 | 124 | 41.5 | 56
W |  | 130#-2 | 试件3（浸） | 4.6 | 4.4 | 1222.3 | 716.8 | 1225.4 | 63.92 | 63.88 | 64.13 | 64 | 63.98 | 16.31 | 2.77 |  | 111 | 124 | 41.5 | 56
W |  | 130#-2 | 试件4 | 4.6 | 4.4 | 1219.4 | 716.3 | 1222.3 | 63.56 | 63.64 | 63.91 | 63.9 | 63.75 | 17.62 | 1.61 |  | 111 | 124 | 41.5 | 56
W |  | 130#-2 | 试件5（浸） | 4.6 | 4.4 | 1214.7 | 714 | 1217.3 | 63.1 | 62.76 | 62.94 | 62.94 | 62.94 | 15.89 | 2.7 |  | 111 | 124 | 41.5 | 56
W |  | 70#-2 | 试件1（浸） | 4.6 | 4.4 | 1215.6 | 710.6 | 1217.9 | 63.5 | 63.27 | 63.24 | 63.35 | 63.34 | 18.62 | 2.15 | 83.36 | 258 | 72 | 47.6 | 8.2
W |  | 70#-2 | 试件2 | 4.6 | 4.4 | 1213.2 | 712.5 | 1215 | 63.94 | 64.04 | 63.98 | 64.11 | 64.02 | 22.61 | 3.08 |  | 258 | 72 | 47.6 | 8.2
W |  | 70#-2 | 试件3（浸） | 4.6 | 4.4 | 1208.1 | 710.1 | 1209.3 | 63.92 | 63.88 | 64.13 | 64 | 63.98 | 18.25 | 2.44 |  | 258 | 72 | 47.6 | 8.2
W |  | 70#-2 | 试件4 | 4.6 | 4.4 | 1209.9 | 707.9 | 1213.9 | 63.56 | 63.64 | 63.91 | 63.9 | 63.75 | 21.62 | 1.59 |  | 258 | 72 | 47.6 | 8.2
X | AC-13 | 90#-1 | 试件1（浸） | 4.6 | 4.397706 | 1221.8 | 723.3 | 1223 | 64.15 | 63.85 | 64.24 | 64.74 | 64.245 | 13.07 | 2.34 | 91.46876 | 161 | 91 | 44 | 15
X |  | 90#-1 | 试件2 | 4.6 | 4.397706 | 1224.1 | 724.4 | 1225.6 | 63.97 | 63.85 | 63.91 | 64.34 | 64.0175 | 14.65 | 3.07 |  | 161 | 91 | 44 | 15
X |  | 90#-1 | 试件3（浸） | 4.6 | 4.397706 | 1220.1 | 723.4 | 1222.1 | 64.66 | 64.22 | 64.11 | 64.36 | 64.3375 | 14.05 | 2.97 |  | 161 | 91 | 44 | 15
X |  | 90#-1 | 试件4 | 4.6 | 4.397706 | 1225.3 | 729.1 | 1227.6 | 62.41 | 62.69 | 62.35 | 62.33 | 62.445 | 14.75 | 2.63 |  | 161 | 91 | 44 | 15
X |  | 90#-1 | 试件5（浸） | 4.6 | 4.397706 | 1230.8 | 732.2 | 1231.8 | 62.6 | 61.82 | 62.26 | 62.39 | 62.2675 | 12.55 | 2.23 |  | 161 | 91 | 44 | 15
X |  | 90#-1 | 试件6 | 4.6 | 4.397706 | 1232.1 | 734.5 | 1233.8 | 63.12 | 63.8 | 63.42 | 63.82 | 63.54 | 13.97 | 3.41 |  | 161 | 91 | 44 | 15
Z | AC-13-1 | 90#-1 | 试件1（浸） | 4.6 | 4.397706 | 1234.6 | 728.4 | 1237.1 | 64.98 | 65 | 65.21 | 64.81 | 65 | 19.8 | 3.27 | 90.14085
Z |  | 90#-1 | 试件2 | 4.6 | 4.397706 | 1232.7 | 727.8 | 1235.4 | 64.61 | 64.91 | 64.77 | 64.68 | 64.7425 | 20.2 | 3.29
Z |  | 90#-1 | 试件3（浸） | 4.6 | 4.397706 | 1227.4 | 724.6 | 1231.2 | 64.58 | 64.61 | 64.8 | 64.77 | 64.69 | 19.9 | 2.03
Z |  | 90#-1 | 试件4 | 4.6 | 4.397706 | 1229.6 | 724.7 | 1231.8 | 62.92 | 63.16 | 62.83 | 62.81 | 62.93 | 22.4 | 2.77
Z |  | 90#-1 | 试件5（浸） | 4.6 | 4.397706 | 1225.4 | 721.1 | 1228 | 62.97 | 63.06 | 63.08 | 62.87 | 62.995 | 17.9 | 1.61
Z | AC-13-2 | 90#-2 | 试件1（浸） | 4.8 | 4.580153 | 1238.1 | 742 | 1239 | 64.17 | 63.85 | 63.87 | 64.17 | 64.015 | 14 | 3.99 | 86.32219
Z |  | 90#-2 | 试件2 | 4.8 | 4.580153 | 1238.2 | 742.1 | 1239.3 | 63.48 | 63.62 | 63.72 | 63.87 | 63.6725 | 17.1 | 1.8
Z |  | 90#-2 | 试件3（浸） | 4.8 | 4.580153 | 1245.5 | 744.9 | 1246.9 | 64.35 | 64.52 | 64.48 | 64.29 | 64.41 | 14.1 | 3.9
Z |  | 90#-2 | 试件4 | 4.8 | 4.580153 | 1238.2 | 739.9 | 1239.7 | 64.27 | 64.26 | 64.46 | 64.46 | 64.3625 | 15.8 | 3.06
Z |  | 90#-2 | 试件5（浸） | 4.8 | 4.580153 | 1233.9 | 732.1 | 1236.1 | 61.8 | 61.96 | 61.8 | 61.6 | 61.79 | 14.5 | 2.7
1A | AC-13 | 130# | 试件1 | 4.8 | 4.580153 | 1206.5 | 704.5 | 1208.1 | 65.39 | 65.41 | 65.62 | 65.43 | 65.47333 | 10.75 | 2.49 | 86.31293
1A | AC-13 | 130# | 试件2 | 4.8 | 4.580153 | 1186.8 | 694 | 1190.9 | 64.71 | 64.82 | 64.83 | 64.64 | 64.78667 | 13.15 | 3.27
1A | AC-13 | 130# | 试件3 | 4.8 | 4.580153 | 1220.6 | 714.8 | 1224.5 | 64 | 64.04 | 63.75 | 63.98 | 63.93 | 10.15 | 3.29
1A | AC-13 | 130# | 试件4 | 4.8 | 4.580153 | 1166.5 | 684.3 | 1172.1 | 63.84 | 64.56 | 63.05 | 63.98 | 63.81667 | 11.35 | 2.03
1A | AC-13 | 130# | 试件5 | 4.8 | 4.580153 | 1168.3 | 684.9 | 1172.5 | 64.9 | 64.65 | 64.71 | 64.6 | 64.75333 | 10.82 | 2.77
1B | AC-13-1 | AC-13-1（90#） | 试件1 | 4.8 | 4.580153 | 1231.5 | 731 | 1236.3 | 63.38 | 63.81 | 63.72 | 63.42 | 63.63667 | 14.72 | 1.61 | 88.41481
1B | AC-13-1 | AC-13-1（90#） | 试件2 | 4.8 | 4.580153 | 1234.1 | 733 | 1241.9 | 64.1 | 64.17 | 64.16 | 64.05 | 64.14333 | 19.17 | 1.54
1B | AC-13-1 | AC-13-1（90#） | 试件3 | 4.8 | 4.580153 | 1236.4 | 736 | 1239.2 | 64.8 | 64.39 | 64.3 | 64.35 | 64.49667 | 14.74 | 1.88
1B | AC-13-1 | AC-13-1（90#） | 试件4 | 4.8 | 4.580153 | 1238 | 738.2 | 1241.8 | 63.84 | 63.77 | 63.55 | 63.56 | 63.72 | 14.58 | 1.64
1B | AC-13-1 | AC-13-1（90#） | 试件5 | 4.8 | 4.580153 | 1238 | 738.9 | 1240.1 | 64.25 | 64.62 | 64.68 | 64.45 | 64.51667 | 15.3 | 1.86
1B | AC-13-2 | AC-13-2（110#） | 试件1 | 4.8 | 4.580153 | 1235.1 | 734.5 | 1238.9 | 63.38 | 63.81 | 63.72 | 63.42 | 63.63667 | 14.42 | 1.84 | 89.52096
1B | AC-13-2 | AC-13-2（110#） | 试件2 | 4.8 | 4.580153 | 1240.4 | 737.9 | 1245.1 | 64.1 | 64.17 | 64.16 | 64.05 | 64.14333 | 17.3 | 1.12
1B | AC-13-2 | AC-13-2（110#） | 试件3 | 4.8 | 4.580153 | 1231.6 | 729.7 | 1238.1 | 64.8 | 64.39 | 64.3 | 64.35 | 64.49667 | 15.95 | 1.83
1B | AC-13-2 | AC-13-2（110#） | 试件4 | 4.8 | 4.580153 | 1224.4 | 725.8 | 1230.2 | 63.84 | 63.77 | 63.55 | 63.56 | 63.72 | 16.1 | 1.55
1B | AC-13-2 | AC-13-2（110#） | 试件5 | 4.8 | 4.580153 | 1228.6 | 727.1 | 1234.6 | 64.25 | 64.62 | 64.68 | 64.45 | 64.51667 | 14.48 | 1.85
1B | AC-13-3 | AC-13-3（130#） | 试件1 | 4.8 | 4.580153 | 1277.1 | 766.1 | 1270.1 | 63.4 | 63.5 | 63.8 | 63.7 | 63.56667 | 15.52 | 2.23 | 88.88192
1B | AC-13-3 | AC-13-3（130#） | 试件2 | 4.8 | 4.580153 | 1274.3 | 765.1 | 1271.1 | 64.7 | 65.1 | 65.1 | 64.9 | 64.96667 | 17.38 | 2.08
1B | AC-13-3 | AC-13-3（130#） | 试件3 | 4.8 | 4.580153 | 1271.3 | 763 | 1268.7 | 63.7 | 64.4 | 64.2 | 64.1 | 64.1 | 11.87 | 2.2
1B | AC-13-3 | AC-13-3（130#） | 试件4 | 4.8 | 4.580153 | 1268.2 | 757.5 | 1264.8 | 64.6 | 64.53 | 64.24 | 64.29 | 64.45667 | 14.52 | 2.63
1B | AC-13-3 | AC-13-3（130#） | 试件5 | 4.8 | 4.580153 | 1272.8 | 761.4 | 1269.1 | 64.37 | 64.61 | 65.24 | 65.36 | 64.74 | 15.14 | 2.06
1B | AC-10-1 | AC-10-1（90#） | 试件1 | 5.2 | 4.942966 | 1214.2 | 722.1 | 1215 | 61.89 | 62.26 | 62.61 | 61.87 | 62.25333 | 15.56 | 2.52 | 88.90163
1B | AC-10-1 | AC-10-1（90#） | 试件2 | 5.2 | 4.942966 | 1246.5 | 739.6 | 1247.4 | 63.85 | 64.09 | 63.93 | 63.68 | 63.95667 | 17.48 | 3.5
1B | AC-10-1 | AC-10-1（90#） | 试件3 | 5.2 | 4.942966 | 1235.3 | 731.4 | 1236.7 | 63.61 | 63.74 | 63.79 | 64.03 | 63.71333 | 15.49 | 2
1B | AC-10-1 | AC-10-1（90#） | 试件4 | 5.2 | 4.942966 | 1236.1 | 731.9 | 1237.7 | 64 | 63.99 | 63.94 | 64.17 | 63.97667 | 17.39 | 4.78
1B | AC-10-1 | AC-10-1（90#） | 试件5 | 5.2 | 4.942966 | 1222.2 | 719 | 1223.7 | 63.85 | 63.64 | 63.75 | 63.95 | 63.74667 | 15.45 | 2.94
1B | AC-10-2 | AC-10-2（110#） | 试件1 | 5.2 | 4.942966 | 1226.7 | 730.5 | 1228.5 | 62.75 | 62.93 | 62.61 | 62.9 | 62.76333 | 15.34 | 2.63 | 87.64595
1B | AC-10-2 | AC-10-2（110#） | 试件2 | 5.2 | 4.942966 | 1232.4 | 732 | 1234.2 | 63.45 | 63.62 | 63.35 | 63.7 | 63.47333 | 17.31 | 2.16
1B | AC-10-2 | AC-10-2（110#） | 试件3 | 5.2 | 4.942966 | 1233.4 | 729 | 1236.3 | 63.86 | 64.32 | 64.51 | 64.15 | 64.23 | 15.34 | 2.48
1B | AC-10-2 | AC-10-2（110#） | 试件4 | 5.2 | 4.942966 | 1225.8 | 723.1 | 1228.2 | 63.99 | 64.02 | 63.65 | 63.7 | 63.88667 | 18.09 | 1.95
1B | AC-10-2 | AC-10-2（110#） | 试件5 | 5.2 | 4.942966 | 1220.8 | 719.2 | 1224.5 | 63.58 | 63.65 | 63.97 | 64.1 | 63.73333 | 15.86 | 2.48
1B | AC-10-3 | AC-10-3（130#） | 试件1 | 5.2 | 4.942966 | 1226.5 | 725.6 | 1228.3 | 63.36 | 63.6 | 63.44 | 63.75 | 63.46667 | 14.48 | 3.52 | 90.09729
1B | AC-10-3 | AC-10-3（130#） | 试件2 | 5.2 | 4.942966 | 1227.2 | 724.6 | 1229.8 | 63.83 | 63.73 | 63.57 | 63.86 | 63.71 | 16.09 | 2.44
1B | AC-10-3 | AC-10-3（130#） | 试件3 | 5.2 | 4.942966 | 1228.4 | 723.1 | 1231.8 | 64.45 | 64.22 | 64.33 | 64.7 | 64.33333 | 14.87 | 2.77
1B | AC-10-3 | AC-10-3（130#） | 试件4 | 5.2 | 4.942966 | 1220.4 | 717.9 | 1224 | 63.85 | 64.28 | 64.13 | 63.89 | 64.08667 | 16.46 | 2.67
1B | AC-10-3 | AC-10-3（130#） | 试件5 | 5.2 | 4.942966 | 1216.1 | 715.2 | 1222.7 | 64.47 | 64.3 | 64.43 | 64.27 | 64.4 | 14.64 | 3.07
1C | AC-13 | AC-13（90#） | 试件1 | 4.8 | 4.580153 | 1270.8 | 760.2 | 1273.8 | 61.93 | 61.81 | 61.66 | 61.72 | 61.8 | 10.81 | 2 | 88.3514
1C | AC-13 | AC-13（90#） | 试件2 | 4.8 | 4.580153 | 1272.6 | 761.9 | 1277 | 63.16 | 63.13 | 63.05 | 63.25 | 63.11333 | 11.59 | 4.78
1C | AC-13 | AC-13（90#） | 试件3 | 4.8 | 4.580153 | 1262 | 755.1 | 1265.7 | 63.26 | 63.36 | 63.58 | 63.7 | 63.4 | 10.77 | 2.94
1C | AC-13 | AC-13（90#） | 试件4 | 4.8 | 4.580153 | 1261.1 | 754.1 | 1265.7 | 63.44 | 63.58 | 63.64 | 63.53 | 63.55333 | 12.39 | 2.63
1C | AC-13 | AC-13（90#） | 试件5 | 4.8 | 4.580153 | 1249.8 | 745 | 1253.8 | 64.96 | 64.73 | 64.35 | 64.34 | 64.68 | 10.2 | 2.16
1D | AC-10 | AC-10（130#） | 试件1 | 5 | 4.76 | 1213.3 | 711.5 | 1217.4 | 63.49 | 64.28 | 64.08 | 63.46 | 63.8275 | 15.91 | 2.94 | 83.96046
1D | AC-10 | AC-10（130#） | 试件2 | 5 | 4.76 | 1207.6 | 708.2 | 1210 | 63.65 | 63.36 | 63.5 | 63.22 | 63.4325 | 19.43 | 1.87
1D | AC-10 | AC-10（130#） | 试件3 | 5 | 4.76 | 1213.6 | 715 | 1215.4 | 63.24 | 62.73 | 62.95 | 63.24 | 63.04 | 17.74 | 2
1D | AC-10 | AC-10（130#） | 试件4 | 5 | 4.76 | 1212.4 | 713.6 | 1214.2 | 62.93 | 62.96 | 63.38 | 62.85 | 63.03 | 20.7 | 1.9
1D | AC-10 | AC-10（130#） | 试件5 | 5 | 4.76 | 1213.7 | 713.2 | 1216.4 | 63.05 | 63.54 | 63.2 | 63.06 | 63.2125 | 16.89 | 2.51
1E | AC-13 | AC-13（90#） | 试件1 | 4.8 | 4.580153 | 1214.5 | 716.4 | 1216.1 | 63.86 | 64.19 | 64.26 | 64.39 | 64.10333 | 12.21 | 2.73 | 85.23467
1E | AC-13 | AC-13（90#） | 试件2 | 4.8 | 4.580153 | 1211.3 | 715.3 | 1214.2 | 64.01 | 64.22 | 64.35 | 64.26 | 64.19333 | 14.51 | 2.22
1E | AC-13 | AC-13（90#） | 试件3 | 4.8 | 4.580153 | 1212.1 | 716.8 | 1215.8 | 65.14 | 65.17 | 64.99 | 65 | 65.1 | 12.68 | 4.03
1E | AC-13 | AC-13（90#） | 试件4 | 4.8 | 4.580153 | 1208.3 | 715.3 | 1211.1 | 65.01 | 65.16 | 65.13 | 65.31 | 65.1 | 14.68 | 2.31
1E | AC-13 | AC-13（90#） | 试件5 | 4.8 | 4.580153 | 1209.9 | 715.4 | 1214.4 | 64.98 | 65.03 | 64.77 | 65.08 | 64.92667 | 12.43 | 2.82
1F | AC-13 | AC-13（90#） | 试件1 | 4.8 | 4.580153 | 1234.2 | 738.8 | 1237.4 | 64.56 | 64.82 | 64.89 | 65.12 | 64.8475 | 12.58 | 2.42 | 83.18869
1F | AC-13 | AC-13（90#） | 试件2 | 4.8 | 4.580153 | 1237.6 | 741.7 | 1239.3 | 63.35 | 62.7 | 62.82 | 62.43 | 62.825 | 16.72 | 1.53
1F | AC-13 | AC-13（90#） | 试件3 | 4.8 | 4.580153 | 1235.8 | 739.2 | 1239.8 | 64.36 | 64.34 | 64.11 | 64.14 | 64.2375 | 12.97 | 1.88
1F | AC-13 | AC-13（90#） | 试件4 | 4.8 | 4.580153 | 1238 | 742.2 | 1241 | 64.02 | 63.96 | 64.1 | 64.01 | 64.0225 | 14.39 | 1.38
1F | AC-13 | AC-13（90#） | 试件5 | 4.8 | 4.580153 | 1239.2 | 743.6 | 1241.8 | 63.54 | 63.63 | 63.76 | 63.31 | 63.56 | 13.27 | 2.12
1G | AC-13-1 | AC-13-1（90#） | 试件1 | 4.8 | 4.580153 | 1228.9 | 724.4 | 1231.6 | 64.69 | 64.92 | 64.65 | 64.7 | 64.74 | 10.43 | 2.47 | 87.3583
1G | AC-13-1 | AC-13-1（90#） | 试件2 | 4.8 | 4.580153 | 1218.5 | 720.9 | 1221.4 | 64.6 | 64.75 | 64.33 | 64.9 | 64.645 | 11.43 | 2.07
1G | AC-13-1 | AC-13-1（90#） | 试件3 | 4.8 | 4.580153 | 1217.9 | 716.6 | 1220 | 64 | 64.68 | 64.92 | 64.89 | 64.6225 | 10.13 | 2.25
1G | AC-13-1 | AC-13-1（90#） | 试件4 | 4.8 | 4.580153 | 1211.7 | 715.4 | 1213.9 | 65.06 | 65.2 | 65.03 | 65.3 | 65.1475 | 11.8 | 2.56
1G | AC-13-1 | AC-13-1（90#） | 试件5 | 4.8 | 4.580153 | 1209.6 | 713.7 | 1212.7 | 64.2 | 64.7 | 64.26 | 64.16 | 64.33 | 9.88 | 2.25
1G | AC-13-1 | AC-13-1（70#） | 试件1 | 4.8 | 4.580153 | 1222.8 | 725.2 | 1224.4 | 63.78 | 63.35 | 63.85 | 63.36 | 63.585 | 10.59 | 2.26 | 80.87218
1G | AC-13-1 | AC-13-1（70#） | 试件2 | 4.8 | 4.580153 | 1221.5 | 719.3 | 1223.6 | 63.85 | 64.05 | 64.32 | 64.13 | 64.0875 | 12.69 | 1.46
1G | AC-13-1 | AC-13-1（70#） | 试件3 | 4.8 | 4.580153 | 1222.9 | 721.9 | 1225.7 | 64.57 | 64.48 | 64.3 | 64.5 | 64.4625 | 10.02 | 2.73
1G | AC-13-1 | AC-13-1（70#） | 试件4 | 4.8 | 4.580153 | 1213.5 | 715.5 | 1216.5 | 63.81 | 63.9 | 64.08 | 63.88 | 63.9175 | 12.84 | 2.23
1G | AC-13-1 | AC-13-1（70#） | 试件5 | 4.8 | 4.580153 | 1208.5 | 712 | 1211.2 | 64.15 | 64.53 | 63.88 | 64.24 | 64.2 | 10.36 | 3.15
1H | AC-13 | AC-13（90#） | 试件1 | 4.8 | 4.580153 | 1220 | 726.1 | 1221.6 | 63.33 | 63.28 | 63.5 | 63.4 | 63.3775 | 17.65 | 2.47 | 89.0229
1H | AC-13 | AC-13（90#） | 试件2 | 4.8 | 4.580153 | 1220.7 | 725.7 | 1222.3 | 63.05 | 62.96 | 62.6 | 62.76 | 62.8425 | 19.52 | 1.77
1H | AC-13 | AC-13（90#） | 试件3 | 4.8 | 4.580153 | 1222.7 | 725.3 | 1224.7 | 63.44 | 63.27 | 63.19 | 63.11 | 63.2525 | 17.15 | 2.39
1H | AC-13 | AC-13（90#） | 试件4 | 4.8 | 4.580153 | 1221 | 727.7 | 1224 | 63.57 | 63.85 | 63.79 | 63.86 | 63.7675 | 18.62 | 2.64
1H | AC-13 | AC-13（90#） | 试件5 | 4.8 | 4.580153 | 1213.1 | 718.9 | 1217.2 | 63.92 | 64.28 | 63.81 | 64.01 | 64.005 | 16.13 | 2.6
1J | AC-20 | AC-20（90#） | 试件1 | 4.2 | 4.03071 | 1210.4 | 726.8 | 1213.8 | 63.71 | 63.33 | 63.01 | 63.53 | 63.395 | 10.66 | 2.63 | 83.25359
1J | AC-20 | AC-20（90#） | 试件2 | 4.2 | 4.03071 | 1217.9 | 726.1 | 1219.4 | 63.37 | 63.43 | 64.42 | 63.38 | 63.65 | 12.27 | 1.64
1J | AC-20 | AC-20（90#） | 试件3 | 4.2 | 4.03071 | 1215.3 | 724.9 | 1219.2 | 64.09 | 64.34 | 64.28 | 64.16 | 64.2175 | 10.32 | 2.87
1J | AC-20 | AC-20（90#） | 试件4 | 4.2 | 4.03071 | 1219.1 | 727.8 | 1221.6 | 63.94 | 64.01 | 64.96 | 63.95 | 64.215 | 12.81 | 1.75
1J | AC-20 | AC-20（90#） | 试件5 | 4.2 | 4.03071 | 1216.9 | 725.8 | 1219 | 64.81 | 64.89 | 64.95 | 65.07 | 64.93 | 10.34 | 3.26
1K | AC-10 | AC-10（90#） | 试件1 | 5 | 4.76 | 1208.1 | 706.6 | 1209 | 63.37 | 63.78 | 63.45 | 63.33 | 63.4825 | 11.42 | 2.14 | 85.52807
1K | AC-10 | AC-10（90#） | 试件2 | 5 | 4.76 | 1212.7 | 709.4 | 1213.8 | 63.72 | 64.12 | 64.14 | 63.77 | 63.9375 | 12.61 | 1.85
1K | AC-10 | AC-10（90#） | 试件3 | 5 | 4.76 | 1208.6 | 704.7 | 1209.7 | 64.24 | 63.85 | 64.01 | 64.15 | 64.0625 | 9.98 | 2.34
1K | AC-10 | AC-10（90#） | 试件4 | 5 | 4.76 | 1203.6 | 700 | 1205 | 64.66 | 64.51 | 64.1 | 64.27 | 64.385 | 12.45 | 1.53
1K | AC-10 | AC-10（90#） | 试件5 | 5 | 4.76 | 1202.6 | 698.4 | 1204.9 | 64.72 | 64.76 | 64.84 | 64.61 | 64.7325 | 10.75 | 1.87
1L | AC-13-1 | AC-13-1（90#） | 试件1 | 4.8 | 4.580153 | 1185.8 | 705.7 | 1189 | 65.1 | 64.82 | 65.25 | 64.99 | 65.04 | 10.02 | 2.09 | 82.8453
1L | AC-13-1 | AC-13-1（90#） | 试件2 | 4.8 | 4.580153 | 1235.5 | 737.2 | 1238 | 66.49 | 66.97 | 66.18 | 66.65 | 66.5725 | 13.16 | 1.37
1L | AC-13-1 | AC-13-1（90#） | 试件3 | 4.8 | 4.580153 | 1217 | 725.3 | 1220.6 | 65.63 | 66.1 | 66.2 | 65.65 | 65.895 | 10.08 | 2.21
1L | AC-13-1 | AC-13-1（90#） | 试件4 | 4.8 | 4.580153 | 1207.9 | 720.6 | 1210.8 | 64.81 | 64.62 | 64.57 | 64.94 | 64.735 | 11.77 | 1.73
1L | AC-13-1 | AC-13-1（90#） | 试件5 | 4.8 | 4.580153 | 1193.8 | 710.3 | 1197.5 | 65.12 | 65.17 | 65.18 | 64.84 | 65.0775 | 10.88 | 2.92
1L | AC-13-2 | AC-13-2（110#） | 试件1 | 4.8 | 4.580153 | 1220 | 730.1 | 1221.6 | 62.2 | 63.3 | 63.02 | 63.21 | 62.9325 | 14.31 | 2.24 | 90.94358
1L | AC-13-2 | AC-13-2（110#） | 试件2 | 4.8 | 4.580153 | 1220.7 | 730.7 | 1222.3 | 63.71 | 63.1 | 63.19 | 62.9 | 63.225 | 14.28 | 1.87
1L | AC-13-2 | AC-13-2（110#） | 试件3 | 4.8 | 4.580153 | 1222.7 | 732.3 | 1224.7 | 64.03 | 63.77 | 63.45 | 63.56 | 63.7025 | 12.62 | 2.1
1L | AC-13-2 | AC-13-2（110#） | 试件4 | 4.8 | 4.580153 | 1221 | 731.7 | 1224 | 64.67 | 64.97 | 64.65 | 64.45 | 64.685 | 13.84 | 2.14
1L | AC-13-2 | AC-13-2（110#） | 试件5 | 4.8 | 4.580153 | 1213.1 | 723.9 | 1216.2 | 64 | 64.08 | 63.62 | 63.73 | 63.8575 | 11.43 | 2.22
1M | AC-13 | AC-13（90#） | 试件1 | 4.8 | 4.580153 | 1211.1 | 720.6 | 1213.1 | 63.65 | 63.33 | 63.71 | 63.61 | 63.575 | 10.98 | 3.07 | 88.31393
1M | AC-13 | AC-13（90#） | 试件2 | 4.8 | 4.580153 | 1212.3 | 721.2 | 1215.2 | 64 | 63.72 | 63.66 | 63.75 | 63.7825 | 11.43 | 1.81
1M | AC-13 | AC-13（90#） | 试件3 | 4.8 | 4.580153 | 1212.7 | 722.7 | 1215.3 | 64.16 | 63.71 | 64.28 | 64.35 | 64.125 | 10.02 | 1.93
1M | AC-13 | AC-13（90#） | 试件4 | 4.8 | 4.580153 | 1213.1 | 723.4 | 1216.3 | 63.82 | 63.91 | 64.28 | 64.18 | 64.0475 | 11.76 | 1.16
1M | AC-13 | AC-13（90#） | 试件5 | 4.8 | 4.580153 | 1203.3 | 715.6 | 1208.3 | 64.17 | 64.46 | 64.34 | 64.49 | 64.365 | 9.72 | 2.23
1N | AC-13 | AC-13（90#） | 试件1 | 4.8 | 4.580153 | 1192.6 | 700.7 | 1195.5 | 63.31 | 63.02 | 63.03 | 63.08 | 63.11 | 11.77 | 2.96 | 86.55106
1N | AC-13 | AC-13（90#） | 试件2 | 4.8 | 4.580153 | 1197.5 | 703 | 1200.1 | 63.8 | 63.56 | 63.5 | 63.46 | 63.58 | 12.9 | 2.62
1N | AC-13 | AC-13（90#） | 试件3 | 4.8 | 4.580153 | 1191.4 | 697.6 | 1196 | 64.33 | 63.89 | 63.55 | 63.86 | 63.9075 | 11.88 | 2.65
1N | AC-13 | AC-13（90#） | 试件4 | 4.8 | 4.580153 | 1198.5 | 701.7 | 1203.2 | 64.67 | 64.85 | 64.96 | 64.87 | 64.8375 | 13.05 | 1.85
1N | AC-13 | AC-13（90#） | 试件5 | 4.8 | 4.580153 | 1180.7 | 692.2 | 1185.5 | 64.47 | 64.34 | 64.12 | 63.94 | 64.2175 | 10.04 | 2.8
1N | AC-13 | AC-13（70#） | 试件1 | 4.8 | 4.580153 | 1205.8 | 716.7 | 1208.9 | 63.28 | 62.71 | 63.07 | 63.24 | 63.075 | 10.04 | 2.31 | 91.36482
1N | AC-13 | AC-13（70#） | 试件2 | 4.8 | 4.580153 | 1205.5 | 716.3 | 1208.8 | 64.14 | 63.46 | 63.87 | 63.94 | 63.8525 | 11.17 | 2
1N | AC-13 | AC-13（70#） | 试件3 | 4.8 | 4.580153 | 1199.9 | 712.9 | 1202.3 | 62.26 | 62.13 | 62.49 | 62.83 | 62.4275 | 9.45 | 1.61
1N | AC-13 | AC-13（70#） | 试件4 | 4.8 | 4.580153 | 1209.7 | 718.1 | 1213 | 63.41 | 63.38 | 63.63 | 63.88 | 63.575 | 10.64 | 1.72
1N | AC-13 | AC-13（70#） | 试件5 | 4.8 | 4.580153 | 1206.4 | 716.8 | 1210.1 | 63.92 | 64.19 | 64.33 | 64.38 | 64.205 | 10.4 | 2.78
1O | AC-13 | AC-13（90#） | 试件1 | 4.8 | 4.580153 | 1249.2 | 753.5 | 1251.2 | 63.24 | 63.74 | 64.1 | 63.76 | 63.71 | 15.79 | 1.86 | 83.17268
1O | AC-13 | AC-13（90#） | 试件2 | 4.8 | 4.580153 | 1251.2 | 760.7 | 1259.4 | 63.86 | 64.17 | 63.63 | 63.8 | 63.865 | 19.05 | 2.22
1O | AC-13 | AC-13（90#） | 试件3 | 4.8 | 4.580153 | 1261.3 | 758.2 | 1263.3 | 64.55 | 64.58 | 64.4 | 64.83 | 64.59 | 14.84 | 2.72
1O | AC-13 | AC-13（90#） | 试件4 | 4.8 | 4.580153 | 1263.5 | 764.5 | 1265.7 | 64.23 | 63.83 | 64.24 | 64.2 | 64.125 | 17.26 | 2.52
1O | AC-13 | AC-13（90#） | 试件5 | 4.8 | 4.580153 | 1271.6 | 768.5 | 1273.7 | 64.42 | 64.96 | 64.55 | 65.05 | 64.745 | 14.67 | 3.7

## 冻融劈裂
60℃动力粘度 | 针入度 | 软化点 | 残留延度(10℃) | 试件来源 | 级配类型 | 试件类型 | 试件名称 | 油石比/% | 沥青用量/% | 实验数据 | [8 empty] | 计算数据 |  |  | 60℃动力粘度 | 针入度 | 软化点 | 残留延度(10℃)
[10 empty] | 干重/g | 水中重/g | 表干重/g | 高度1/mm | 高度2/mm | 高度3/mm | 高度4/mm | 均值/mm | 荷载/kN | 劈裂强度/Mpa | TSR/% | 均值/Mpa
161 | 91 | 44 | 15 | A | 90# AC-20-1 | 90#1（90#） | 试件1 | 4.3 | 4.122723 | 1154.5 | 682.2 | 1161.9 | 63.8 | 63.6 | 63.6 | / | 63.66667 | 12.42 | 1.226459 | 87.38% | 1.11691 | 161 | 91 | 44 | 15
161 | 91 | 44 | 15 | A |  | 90#1（90#） | 试件2（冻） | 4.3 | 4.122723 | 1166.9 | 689.2 | 1173.3 | 63.1 | 63 | 62.9 | / | 63 | 11.11 | 1.108707 |  | 1.278275 | 161 | 91 | 44 | 15
161 | 91 | 44 | 15 | A |  | 90#1（90#） | 试件3 | 4.3 | 4.122723 | 1154.6 | 681.3 | 1161.9 | 62.8 | 62.8 | 62.6 | / | 62.73333 | 12.28 | 1.230675 |  |  | 161 | 91 | 44 | 15
161 | 91 | 44 | 15 | A |  | 90#1（90#） | 试件4（冻） | 4.3 | 4.122723 | 1159.6 | 684.3 | 1167.4 | 63.6 | 63.3 | 63.2 | / | 63.36667 | 11.34 | 1.125112 |  |  | 161 | 91 | 44 | 15
161 | 91 | 44 | 15 | A |  | 90#1（90#） | 试件5 | 4.3 | 4.122723 | 1155.1 | 683.6 | 1163.3 | 63.2 | 63 | 63 | / | 63.06667 | 13.82 | 1.37769 |  |  | 161 | 91 | 44 | 15
161 | 91 | 44 | 15 | A | 90# AC-20-2 | 90#2（实验室自制） | 试件1 | 4.3 | 4.122723 | 1155.1 | 683.7 | 1158.3 | 61.6 | 61.8 | 61.8 | / | 61.73333 | 17.32 | 1.76389 | 84.37% | 1.412037 | 161 | 91 | 44 | 15
161 | 91 | 44 | 15 | A |  | 90#2（实验室自制） | 试件2（冻） | 4.3 | 4.122723 | 1163.7 | 690.6 | 1168.9 | 63 | 62.8 | 63 | / | 62.93333 | 13.75 | 1.373616 |  | 1.673594 | 161 | 91 | 44 | 15
161 | 91 | 44 | 15 | A |  | 90#2（实验室自制） | 试件3 | 4.3 | 4.122723 | 1166.3 | 688.4 | 1171.1 | 62.8 | 62.6 | 62.8 | / | 62.73333 | 15.4 | 1.543355 |  |  | 161 | 91 | 44 | 15
161 | 91 | 44 | 15 | A |  | 90#2（实验室自制） | 试件4（冻） | 4.3 | 4.122723 | 1163.6 | 689.8 | 1168.5 | 62 | 62.2 | 62.4 | / | 62.2 | 14.35 | 1.450457 |  |  | 161 | 91 | 44 | 15
161 | 91 | 44 | 15 | A |  | 90#2（实验室自制） | 试件5 | 4.3 | 4.122723 | 1168.4 | 691.1 | 1171.1 | 61.6 | 62.5 | 62.8 | / | 62.3 | 16.98 | 1.713535 |  |  | 161 | 91 | 44 | 15
161 | 91 | 44 | 15 | A |  | 90#2（90#对比） | 试件1 | 4.3 | 4.122723 | 1162.2 | 686.7 | 1171.9 | 64.6 | 64.3 | 64.7 | / | 64.53333 | 13.98 | 1.361967 | 87.26% | 1.240284 | 161 | 91 | 44 | 15
161 | 91 | 44 | 15 | A |  | 90#2（90#对比） | 试件2（冻） | 4.3 | 4.122723 | 1162.7 | 687.9 | 1168.6 | 64.2 | 64.3 | 64.1 | / | 64.2 | 12.45 | 1.219208 |  | 1.421287 | 161 | 91 | 44 | 15
161 | 91 | 44 | 15 | A |  | 90#2（90#对比） | 试件3 | 4.3 | 4.122723 | 1160.2 | 684.8 | 1167 | 62.5 | 62.4 | 62.6 | / | 62.5 | 14.7 | 1.4787024 |  |  | 161 | 91 | 44 | 15
161 | 91 | 44 | 15 | A |  | 90#2（90#对比） | 试件4（冻） | 4.3 | 4.122723 | 1169 | 689.3 | 1175.4 | 63.5 | 63.5 | 63.5 | / | 63.5 | 12.74 | 1.26136 |  |  | 161 | 91 | 44 | 15
161 | 91 | 44 | 15 | A |  | 90#2（90#对比） | 试件5 | 4.3 | 4.122723 | 1168.6 | 690 | 1178.1 | 64.2 | 63.8 | 63.5 | / | 63.83333 | 14.45 | 1.423193 |  |  | 161 | 91 | 44 | 15
161 | 91 | 44 | 15 | A |  | 90#2（实验室自制） | 试件1（冻） | 4.5 | 4.30622 | / | / | / | 61.5 | 62.1 | 61.5 | / | 61.7 | 10.82 | 1.102518 | 88.44% | 1.188775 | 161 | 91 | 44 | 15
161 | 91 | 44 | 15 | A |  | 90#2（实验室自制） | 试件2 | 4.5 | 4.30622 | / | / | / | 63.1 | 63.4 | 63.3 | / | 63.26667 | 13.76 | 1.367373 |  | 1.344177 | 161 | 91 | 44 | 15
161 | 91 | 44 | 15 | A |  | 90#2（实验室自制） | 试件3（冻） | 4.5 | 4.30622 | / | / | / | 61.4 | 61.9 | 61.6 | / | 61.63333 | 12.37 | 1.26182 |  |  | 161 | 91 | 44 | 15
161 | 91 | 44 | 15 | A |  | 90#2（实验室自制） | 试件4 | 4.5 | 4.30622 | / | / | / | 61.2 | 62.3 | 62.4 | / | 61.96667 | 13.02 | 1.32098 |  |  | 161 | 91 | 44 | 15
161 | 91 | 44 | 15 | A |  | 90#2（实验室自制） | 试件5（冻） | 4.5 | 4.30622 | / | / | / | 62.4 | 62.5 | 62.3 | / | 62.4 | 11.93 | 1.201986 |  |  | 161 | 91 | 44 | 15
161 | 91 | 44 | 15 | A |  | 90#2（90#对比） | 试件1 | 4.5 | 4.30622 | / | / | / | 63.1 | 63.4 | 63.1 | / | 63.2 | 11.71 | 1.164886 | 83.04% | 1.264725 | 161 | 91 | 44 | 15
161 | 91 | 44 | 15 | A |  | 90#2（90#对比） | 试件2（冻） | 4.5 | 4.30622 | / | / | / | 63.7 | 63.9 | 63.7 | / | 63.76667 | 10.3 | 1.015516 |  | 1.050199 | 161 | 91 | 44 | 15
161 | 91 | 44 | 15 | A |  | 90#2（90#对比） | 试件3（冻） | 4.5 | 4.30622 | / | / | / | 62.4 | 62.5 | 62.6 | / | 62.5 | 10.73 | 1.07935216 |  |  | 161 | 91 | 44 | 15
161 | 91 | 44 | 15 | A |  | 90#2（90#对比） | 试件4（冻） | 4.5 | 4.30622 | / | / | / | 61.7 | 62.2 | 61.9 | / | 61.93333 | 10.4 | 1.055729 |  |  | 161 | 91 | 44 | 15
161 | 91 | 44 | 15 | A |  | 90#2（90#对比） | 试件5 | 4.5 | 4.30622 | / | / | / | 61.5 | 61.7 | 61.6 | / | 61.6 | 13.37 | 1.364565 |  |  | 161 | 91 | 44 | 15
161 | 91 | 44 | 15 | B | AC-20 | 方案一90# | 试件1 | 4.2 | 4.03071 | 1180.2 | 700.6 | 1182.2 | 61.7 | 61.45 | 61.93 | 61.39 | 61.6175 | 11.2 | 1.142766 | 89.52% | 1.18459 | 161 | 91 | 44 | 15
161 | 91 | 44 | 15 | B |  | 方案一90# | 试件2（冻） | 4.2 | 4.03071 | 1197.4 | 709.8 | 1199.7 | 62.41 | 62.78 | 62.59 | 62.56 | 62.585 | 10.24 | 1.028663 |  | 1.060495 | 161 | 91 | 44 | 15
161 | 91 | 44 | 15 | B |  | 方案一90# | 试件3 | 4.2 | 4.03071 | 1200.8 | 708.7 | 1204.1 | 63.3 | 63.05 | 63.65 | 63.22 | 63.305 | 12.77 | 1.268225 |  |  | 161 | 91 | 44 | 15
161 | 91 | 44 | 15 | B |  | 方案一90# | 试件4（冻） | 4.2 | 4.03071 | 1201.1 | 712.8 | 1204.6 | 62.72 | 62.82 | 62.46 | 62.92 | 62.73 | 11.51 | 1.153569 |  |  | 161 | 91 | 44 | 15
144 | 107.8 | 43.95 | 60.3 | B |  | 方案一90# | 试件5 | 4.2 | 4.03071 | 1198.2 | 706.8 | 1201.7 | 63.91 | 63.87 | 63.75 | 63.96 | 63.8725 | 11.61 | 1.142778 |  |  | 161 | 91 | 44 | 15
144 | 107.8 | 43.95 | 60.3 | B |  | 方案一90# | 试件6（冻） | 4.2 | 4.03071 | 1210.9 | 704.2 | 1201.3 | 64.17 | 64.1 | 64.02 | 64.16 | 64.1125 | 10.19 | 0.9992518 |  |  | 161 | 91 | 44 | 15
144 | 107.8 | 43.95 | 60.3 | B |  | 方案二90# | 试件1（冻） | 4.2 | 4.03071 | 1201.5 | 711.4 | 1205.5 | 63.28 | 62.89 | 63.94 | 62.41 | 63.13 | 10.47 | 1.042688 | 89.34% | 1.038357 | 161 | 91 | 44 | 15
144 | 107.8 | 43.95 | 60.3 | B |  | 方案二90# | 试件2 | 4.2 | 4.03071 | 1203.3 | 712.9 | 1207 | 62.99 | 63.51 | 63.11 | 63.41 | 63.255 | 13.09 | 1.301033 |  | 1.162264 | 161 | 91 | 44 | 15
144 | 107.8 | 43.95 | 60.3 | B |  | 方案二90# | 试件3（冻） | 4.2 | 4.03071 | 1199.5 | 707.3 | 1203.2 | 63.92 | 63.65 | 63.84 | 63.49 | 63.725 | 10.69 | 1.054657 |  |  | 161 | 91 | 44 | 15
111 | 124 | 41.5 | 56 | B |  | 方案二90# | 试件4 | 4.2 | 4.03071 | 1202 | 710.4 | 1206.3 | 63.15 | 63.39 | 62.98 | 63.26 | 63.195 | 11.05 | 1.099317 |  |  | 161 | 91 | 44 | 15
111 | 124 | 41.5 | 56 | B |  | 方案二90# | 试件5（冻） | 4.2 | 4.03071 | 1202.3 | 711.5 | 1206.7 | 63.72 | 63.66 | 63.9 | 63.48 | 63.69 | 10.31 | 1.017726 |  |  | 161 | 91 | 44 | 15
111 | 124 | 41.5 | 56 | B |  | 方案二90# | 试件6 | 4.2 | 4.03071 | 1201.7 | 710.8 | 1207 | 63.73 | 63.77 | 63.44 | 63.91 | 63.7125 | 11.01 | 1.086441 |  |  | 161 | 91 | 44 | 15
111 | 124 | 41.5 | 56 | B |  | 方案三90# | 试件1（冻） | 4.2 | 4.03071 | 1205.6 | 708.7 | 1209 | 63.28 | 62.89 | 63.94 | 62.41 | 63.13 | 11.02 | 1.097461 | 88.68% | 1.038523 | 161 | 91 | 44 | 15
111 | 124 | 41.5 | 56 | B |  | 方案三90# | 试件2 | 4.2 | 4.03071 | 1202.7 | 706 | 1206 | 62.99 | 63.51 | 63.11 | 63.41 | 63.255 | 12.04 | 1.196672 |  | 1.171102 | 161 | 91 | 44 | 15
161 | 91 | 44 | 15 | B |  | 方案三90# | 试件3（冻） | 4.2 | 4.03071 | 1198.6 | 704.2 | 1201.7 | 63.92 | 63.65 | 63.84 | 63.49 | 63.725 | 10.37 | 1.023087 |  |  | 161 | 91 | 44 | 15
161 | 91 | 44 | 15 | B |  | 方案三90# | 试件4 | 4.2 | 4.03071 | 1200.6 | 703.6 | 1203.2 | 63.15 | 63.39 | 62.98 | 63.26 | 63.195 | 11.82 | 1.175921 |  |  | 161 | 91 | 44 | 15
161 | 91 | 44 | 15 | B |  | 方案三90# | 试件5（冻） | 4.2 | 4.03071 | 1199.7 | 704.7 | 1204.3 | 63.72 | 63.66 | 63.9 | 63.48 | 63.69 | 10.08 | 0.9950221 |  |  | 161 | 91 | 44 | 15
161 | 91 | 44 | 15 | B |  | 方案三90# | 试件6 | 4.2 | 4.03071 | 1199.9 | 705.1 | 1204.3 | 63.73 | 63.77 | 63.44 | 63.91 | 63.7125 | 11.56 | 1.140714 |  |  | 161 | 91 | 44 | 15
161 | 91 | 44 | 15 | B |  | 方案五90# | 试件1（冻） | 4.2 | 4.03071 | 1197.5 | 702.2 | 1200.5 | 63.28 | 62.89 | 63.94 | 62.41 | 63.13 | 10.92 | 1.087503 | 88.94% | 1.073366 | 161 | 91 | 44 | 15
161 | 91 | 44 | 15 | B |  | 方案五90# | 试件2 | 4.2 | 4.03071 | 1183.9 | 696.5 | 1188.5 | 62.99 | 63.51 | 63.11 | 63.41 | 63.255 | 12.08 | 1.200648 |  | 1.206787 | 161 | 91 | 44 | 15
161 | 91 | 44 | 15 | B |  | 方案五90# | 试件3（冻） | 4.2 | 4.03071 | 1181.1 | 694.9 | 1184.6 | 63.92 | 63.65 | 63.84 | 63.49 | 63.725 | 10.74 | 1.05959 |  |  | 161 | 91 | 44 | 15
161 | 91 | 44 | 15 | B |  | 方案五90# | 试件4 | 4.2 | 4.03071 | 1182.1 | 695.2 | 1185.8 | 63.15 | 63.39 | 62.98 | 63.26 | 63.195 | 12.38 | 1.231633 |  |  | 161 | 91 | 44 | 15
161 | 91 | 44 | 15 | B |  | 方案五90# | 试件5（冻） | 4.2 | 4.03071 | 1182.8 | 693.5 | 1185.8 | 63.72 | 63.66 | 63.9 | 63.48 | 63.69 | 10.87 | 1.073005 |  |  | 161 | 91 | 44 | 15
161 | 91 | 44 | 15 | B |  | 方案五90# | 试件6 | 4.2 | 4.03071 | 1180.3 | 693.1 | 1185.3 | 63.73 | 63.77 | 63.44 | 63.91 | 63.7125 | 12.04 | 1.188079 |  |  | 161 | 91 | 44 | 15
161 | 91 | 44 | 15 | B |  | 方案五90# | 试件7（冻） | 4.2 | 4.03071 | 1179.9 | 695 | 1186.6 | 63.73 | 63.77 | 63.44 | 63.91 | 63.7125 | 10.6 | 1.045983 |  |  | 161 | 91 | 44 | 15
161 | 91 | 44 | 15 | B |  | 110# | 试件1（冻） | 4.2 | 4.03071 | 1195.7 | 707.3 | 1198.5 | 62.76 | 62.91 | 63.04 | 62.87 | 62.895 | 10.44 | 1.043585 | 90.74% | 0.9678108 | 144 | 107.8 | 43.95 | 60.3
161 | 91 | 44 | 15 | B |  | 110# | 试件2 | 4.2 | 4.03071 | 1199.9 | 712.9 | 1202.8 | 63.87 | 63.57 | 64.07 | 63.69 | 63.8 | 10.35 | 1.019913 |  | 1.06655 | 144 | 107.8 | 43.95 | 60.3
161 | 91 | 44 | 15 | B |  | 110# | 试件3（冻） | 4.2 | 4.03071 | 1197.9 | 707.3 | 1201.2 | 63.41 | 63.17 | 63.25 | 63.28 | 63.2775 | 9.23 | 0.917056 |  |  | 144 | 107.8 | 43.95 | 60.3
161 | 91 | 44 | 15 | B |  | 110# | 试件4 | 4.2 | 4.03071 | 1201.8 | 710.4 | 1204.3 | 63.34 | 63.31 | 63.79 | 63.36 | 63.45 | 11 | 1.089945 |  |  | 144 | 107.8 | 43.95 | 60.3
161 | 91 | 44 | 15 | B |  | 110# | 试件5（冻） | 4.2 | 4.03071 | 1198.6 | 711.5 | 1203.7 | 63.81 | 63.89 | 63.61 | 63.96 | 63.8175 | 9.57 | 0.9427914 |  |  | 144 | 107.8 | 43.95 | 60.3
161 | 91 | 44 | 15 | B |  | 110# | 试件6 | 4.2 | 4.03071 | 1195.9 | 710.8 | 1199.1 | 62.72 | 63.42 | 63.22 | 62.86 | 63.055 | 10.93 | 1.089793 |  |  | 144 | 107.8 | 43.95 | 60.3
161 | 91 | 44 | 15 | B |  | 130# | 试件1（冻） | 4.2 | 4.03071 | 1204 | 718.2 | 1205.7 | 62.2 | 62.32 | 62.34 | 62.44 | 62.325 | 10.11 | 1.019841 | 91.91% | 1.069131 | 111 | 124 | 41.5 | 56
161 | 91 | 44 | 15 | B |  | 130# | 试件2 | 4.2 | 4.03071 | 1210.9 | 721.2 | 1212.8 | 63.44 | 63.44 | 63.35 | 63.68 | 63.4775 | 11.03 | 1.092444 |  | 1.163243 | 111 | 124 | 41.5 | 56
161 | 91 | 44 | 15 | B |  | 130# | 试件3（冻） | 4.2 | 4.03071 | 1214.3 | 720.3 | 1215.9 | 63.43 | 63.38 | 63.68 | 63.51 | 63.5 | 11.21 | 1.109878 |  |  | 111 | 124 | 41.5 | 56
161 | 91 | 44 | 15 | B |  | 130# | 试件4 | 4.2 | 4.03071 | 1212.3 | 724.4 | 1213.7 | 62.24 | 61.85 | 61.87 | 61.99 | 61.9875 | 11.89 | 1.205927 |  |  | 111 | 124 | 41.5 | 56
161 | 91 | 44 | 15 | B |  | 130# | 试件5（冻） | 4.2 | 4.03071 | 1218.3 | 721.8 | 1220.2 | 63.9 | 63.54 | 63.52 | 63.63 | 63.6475 | 10.91 | 1.077673 |  |  | 111 | 124 | 41.5 | 56
161 | 91 | 44 | 15 | B |  | 130# | 试件6 | 4.2 | 4.03071 | 1219.1 | 721.6 | 1221.5 | 63.4 | 63.47 | 63.71 | 63.78 | 63.59 | 12.05 | 1.191356 |  |  | 111 | 124 | 41.5 | 56
161 | 91 | 44 | 15 | B |  | 90# | 试件1 | 4.2 | 4.03071 | 1202.4 | 714.6 | 1205 | 62.86 | 62.37 | 62.67 | 62.51 | 62.6025 | 10.27 | 1.031388 | 85.38% | 1.032294 | 161 | 91 | 44 | 15
161 | 91 | 44 | 15 | B |  | 90# | 试件2（冻） | 4.2 | 4.03071 | 1208.4 | 718.7 | 1211.8 | 63.08 | 63.22 | 62.96 | 63.33 | 63.1475 | 11.43 | 1.137977 |  | 1.209088 | 161 | 91 | 44 | 15
258 | 72 | 47.6 | 8.2 | B |  | 90# | 试件3 | 4.2 | 4.03071 | 1207.7 | 717.8 | 1210.2 | 63.31 | 64.36 | 63.31 | 63.41 | 63.5975 | 10.88 | 1.075554 |  |  | 161 | 91 | 44 | 15
258 | 72 | 47.6 | 8.2 | B |  | 90# | 试件4（冻） | 4.2 | 4.03071 | 1198.4 | 709.2 | 1200.6 | 62.14 | 62.27 | 62.5 | 61.91 | 62.205 | 12.64 | 1.277513 |  |  | 161 | 91 | 44 | 15
258 | 72 | 47.6 | 8.2 | B |  | 90# | 试件5 | 4.2 | 4.03071 | 1209.8 | 717 | 1212.8 | 63.49 | 63.66 | 63.76 | 63.38 | 63.5725 | 10.01 | 0.9899386 |  |  | 161 | 91 | 44 | 15
258 | 72 | 47.6 | 8.2 | B |  | 90# | 试件6（冻） | 4.2 | 4.03071 | 1209.7 | 715.5 | 1212.6 | 63.67 | 64 | 63.84 | 63.96 | 63.8675 | 12.31 | 1.211774 |  |  | 161 | 91 | 44 | 15
258 | 72 | 47.6 | 8.2 | C | AC-20 | 90# | 试件1 | 4.2 | 4.03071 | / | / | / | 63.05 | 63.05 | 63.46 | 63.65 | 63.3025 | 14.39 | 1.429168 | 89.71% | 1.3522 | 161 | 91 | 44 | 15
161 | 91 | 44 | 15 | C |  | 90# | 试件2（冻） | 4.2 | 4.03071 | / | / | / | 62.85 | 62.85 | 63.08 | 63.08 | 62.965 | 12.8 | 1.278069 |  | 1.213016 | 161 | 91 | 44 | 15
161 | 91 | 44 | 15 | C |  | 90# | 试件3 | 4.2 | 4.03071 | / | / | / | 63.78 | 63.91 | 63.97 | 63.93 | 63.8975 | 13.4 | 1.318452 |  |  | 161 | 91 | 44 | 15
161 | 91 | 44 | 15 | C |  | 90# | 试件4（冻） | 4.2 | 4.03071 | / | / | / | 64.27 | 64.07 | 64.23 | 64.35 | 64.23 | 12.19 | 1.193189 |  |  | 161 | 91 | 44 | 15
161 | 91 | 44 | 15 | C |  | 90# | 试件5 | 4.2 | 4.03071 | / | / | / | 63.37 | 63.53 | 64.11 | 63.74 | 63.6875 | 13.26 | 1.308979 |  |  | 161 | 91 | 44 | 15
161 | 91 | 44 | 15 | C |  | 90# | 试件6（冻） | 4.2 | 4.03071 | / | / | / | 63.55 | 63.63 | 63.64 | 63.72 | 63.635 | 11.82 | 1.16779 |  |  | 161 | 91 | 44 | 15
161 | 91 | 44 | 15 | D | AC-20 | 90#-1 | 试件1 | 4.4 | 4.214559 | / | / | / | 62.71 | 62.89 | 62.94 | 62.57 | 62.7775 | 10.73 | 1.074581 | 89.06% | 0.9199634 | 161 | 91 | 44 | 15
161 | 91 | 44 | 15 | D |  | 90#-1 | 试件2（冻） | 4.4 | 4.214559 | / | / | / | 63.26 | 63.03 | 63.03 | 63.34 | 63.165 | 9.65 | 0.9604932 |  | 1.033013 | 161 | 91 | 44 | 15
161 | 91 | 44 | 15 | D |  | 90#-1 | 试件3（冻） | 4.4 | 4.214559 | / | / | / | 64.21 | 63.92 | 63.95 | 63.99 | 64.0175 | 9.55 | 0.9378818 |  |  | 161 | 91 | 44 | 15
161 | 91 | 44 | 15 | D |  | 90#-1 | 试件4 | 4.4 | 4.214559 | / | / | / | 63.89 | 63.61 | 63.53 | 63.88 | 63.7275 | 10.86 | 1.071387 |  |  | 161 | 91 | 44 | 15
161 | 91 | 44 | 15 | D |  | 90#-1 | 试件5（冻） | 4.4 | 4.214559 | / | / | / | 62.98 | 63.5 | 63.49 | 63.37 | 63.335 | 9.21 | 0.9142381 |  |  | 161 | 91 | 44 | 15
161 | 91 | 44 | 15 | D |  | 90#-1 | 试件6（冻） | 4.4 | 4.214559 | / | / | / | 63.36 | 63.63 | 63.64 | 63.39 | 63.505 | 8.76 | 0.8672407 |  |  | 161 | 91 | 44 | 15
161 | 91 | 44 | 15 | D |  | 90#-1 | 试件7 | 4.4 | 4.214559 | / | / | / | 63.3 | 63.49 | 63.78 | 63.53 | 63.525 | 9.63 | 0.9530706 |  |  | 161 | 91 | 44 | 15
161 | 91 | 44 | 15 | D |  | 90# | 试件1 | 4.4 | 4.214559 | / | / | / | 63.86 | 63.56 | 63.8 | 63.89 | 63.7775 | 10.27 | 1.010604 | 87.73% | 0.9667699 | 161 | 91 | 44 | 15
161 | 91 | 44 | 15 | D |  | 90# | 试件2（冻） | 4.4 | 4.214559 | / | / | / | 63.32 | 63.29 | 63.34 | 63.42 | 63.3425 | 9.34 | 0.9259 |  | 1.102021 | 161 | 91 | 44 | 15
161 | 91 | 44 | 15 | D |  | 90# | 试件3 | 4.4 | 4.214559 | / | / | / | 63.89 | 63.49 | 63.4 | 63.53 | 63.5775 | 9.97 | 0.9866424 |  |  | 161 | 91 | 44 | 15
161 | 91 | 44 | 15 | D |  | 90# | 试件4（冻） | 4.4 | 4.214559 | / | / | / | 63.66 | 63.75 | 63.69 | 63.51 | 63.6525 | 9.67 | 0.9572554 |  |  | 161 | 91 | 44 | 15
161 | 91 | 44 | 15 | D |  | 90# | 试件5（冻） | 4.4 | 4.214559 | / | / | / | 63.82 | 63.62 | 63.37 | 63.48 | 63.5725 | 9.78 | 0.9686021 |  |  | 161 | 91 | 44 | 15
161 | 91 | 44 | 15 | D |  | 90# | 试件6（冻） | 4.4 | 4.214559 | / | / | / | 64.28 | 64.36 | 64.25 | 64.46 | 64.3375 | 10.41 | 1.015322 |  |  | 161 | 91 | 44 | 15
161 | 91 | 44 | 15 | D |  | 90# | 试件7 | 4.4 | 4.214559 | / | / | / | 64.63 | 64.37 | 64.6 | 64.56 | 64.54 | 13.44 | 1.308818 |  |  | 161 | 91 | 44 | 15
161 | 91 | 44 | 15 | D |  | 90#对比 | 试件1（冻） | 4.4 | 4.214559 | / | / | / | 62.71 | 62.89 | 62.94 | 62.57 | 62.7775 | 10.73 | 1.074581 | 95.33% | 0.9484854 | 161 | 91 | 44 | 15
162 | 92 | 45 | 16 | D |  | 90#对比 | 试件2 | 4.4 | 4.214559 | / | / | / | 63.26 | 63.03 | 63.03 | 63.34 | 63.165 | 9.65 | 0.9604932 |  | 0.9949836 | 161 | 91 | 44 | 15
163 | 93 | 46 | 17 | D |  | 90#对比 | 试件3（冻） | 4.4 | 4.214559 | / | / | / | 64.21 | 63.92 | 63.95 | 63.99 | 64.0175 | 9.55 | 0.9378818 |  |  | 161 | 91 | 44 | 15
164 | 94 | 47 | 18 | D |  | 90#对比 | 试件4 | 4.4 | 4.214559 | / | / | / | 63.89 | 63.61 | 63.53 | 63.88 | 63.7275 | 10.86 | 1.071387 |  |  | 161 | 91 | 44 | 15
165 | 95 | 48 | 19 | D |  | 90#对比 | 试件5（冻） | 4.4 | 4.214559 | / | / | / | 62.98 | 63.5 | 63.49 | 63.37 | 63.335 | 9.21 | 0.9142381 |  |  | 161 | 91 | 44 | 15
166 | 96 | 49 | 20 | D |  | 90#对比 | 试件6（冻） | 4.4 | 4.214559 | / | / | / | 63.36 | 63.63 | 63.64 | 63.39 | 63.505 | 8.76 | 0.8672407 |  |  | 161 | 91 | 44 | 15
167 | 97 | 50 | 21 | D |  | 90#对比 | 试件7 | 4.4 | 4.214559 | / | / | / | 63.3 | 63.49 | 63.78 | 63.53 | 63.525 | 9.63 | 0.9530706 |  |  | 161 | 91 | 44 | 15
168 | 98 | 51 | 22 | D |  | 70# | 试件1（冻） | 4.4 | 4.214559 | 1233.5 | 732.1 | 1237.6 | 64.78 | 64.95 | 64.9 | 64.71 | 64.835 | 10.92 | 1.058904 | 93.81% | 1.034208 | 258 | 72 | 47.6 | 8.2
169 | 99 | 52 | 23 | D |  | 70# | 试件2（冻） | 4.4 | 4.214559 | 1200.9 | 709.1 | 1205.4 | 63.05 | 62.86 | 62.98 | 63.22 | 63.0275 | 10.72 | 1.069321 |  | 1.102495 | 258 | 72 | 47.6 | 8.2
170 | 100 | 53 | 24 | D |  | 70# | 试件3 | 4.4 | 4.214559 | 1221 | 715.3 | 1214.4 | 63.8 | 63.9 | 63.8 | 64.16 | 63.915 | 11.76 | 1.156773 |  |  | 258 | 72 | 47.6 | 8.2
171 | 101 | 54 | 25 | D |  | 70# | 试件4（冻） | 4.4 | 4.214559 | 1205.8 | 712.8 | 1211.3 | 63.67 | 63.78 | 64.26 | 63.64 | 63.8375 | 10.42 | 1.026208 |  |  | 258 | 72 | 47.6 | 8.2
161 | 91 | 44 | 15 | D |  | 70# | 试件5 | 4.4 | 4.214559 | 1203.7 | 711 | 1210.6 | 64.38 | 64.51 | 64.58 | 64.49 | 64.49 | 12.15 | 1.184479 |  |  | 258 | 72 | 47.6 | 8.2
161 | 91 | 44 | 15 | D |  | 70# | 试件6（冻） | 4.4 | 4.214559 | 1194 | 706.7 | 1201.9 | 63.94 | 64.15 | 63.67 | 63.97 | 63.9325 | 9.99 | 0.9823975 |  |  | 258 | 72 | 47.6 | 8.2
161 | 91 | 44 | 15 | D |  | 70# | 试件7 | 4.4 | 4.214559 | 1182 | 699.5 | 1187.5 | 63.16 | 63.12 | 63.18 | 63 | 63.115 | 9.7 | 0.9662347 |  |  | 258 | 72 | 47.6 | 8.2
161 | 91 | 44 | 15 | E | AC-20 | 90#方案一 | 试件1（冻） | 4.504128 | 4.31 | / | / | / | 62.46 | 62.23 | 62.22 | 62.64 | 62.3875 | 5.9 | 0.594563 | 87.21% | 0.5700438 | 161 | 91 | 44 | 15
161 | 91 | 44 | 15 | E |  | 90#方案一 | 试件2 | 4.504128 | 4.31 | / | / | / | 62.88 | 63.06 | 63.05 | 63.92 | 63.2275 | 6.79 | 0.6751608 |  | 0.6536767 | 161 | 91 | 44 | 15
144 | 107.8 | 43.95 | 60.3 | E |  | 90#方案一 | 试件3（冻） | 4.504128 | 4.31 | / | / | / | 63.32 | 63.34 | 63.53 | 63.64 | 63.4575 | 5.99 | 0.5934544 |  |  | 161 | 91 | 44 | 15
144 | 107.8 | 43.95 | 60.3 | E |  | 90#方案一 | 试件4 | 4.504128 | 4.31 | / | / | / | 62.61 | 62.42 | 62.64 | 62.84 | 62.6275 | 6.25 | 0.6274201 |  |  | 161 | 91 | 44 | 15
144 | 107.8 | 43.95 | 60.3 | E |  | 90#方案一 | 试件5（冻） | 4.504128 | 4.31 | / | / | / | 63.12 | 63.3 | 63.31 | 63.14 | 63.2175 | 5.25 | 0.5221141 |  |  | 161 | 91 | 44 | 15
144 | 107.8 | 43.95 | 60.3 | E |  | 90#方案一 | 试件6 | 4.504128 | 4.31 | / | / | / | 63.35 | 63.48 | 63.46 | 63.31 | 63.4 | 6.64 | 0.6584492 |  |  | 161 | 91 | 44 | 15
144 | 107.8 | 43.95 | 60.3 | E |  | 90#方案二 | 试件1（冻） | 4.504128 | 4.31 | / | / | / | 62.71 | 62.95 | 62.61 | 62.66 | 62.7325 | 5.06 | 0.5071091 | 86.61% | 0.5321938 | 161 | 91 | 44 | 15
111 | 124 | 41.5 | 56 | E |  | 90#方案二 | 试件2 | 4.504128 | 4.31 | / | / | / | 63.37 | 63.29 | 63.14 | 63.09 | 63.2225 | 6.19 | 0.6155487 |  | 0.6144506 | 161 | 91 | 44 | 15
111 | 124 | 41.5 | 56 | E |  | 90#方案二 | 试件3（冻） | 4.504128 | 4.31 | / | / | / | 63.21 | 63.46 | 63.39 | 63.27 | 63.3325 | 5.12 | 0.508261 |  |  | 161 | 91 | 44 | 15
111 | 124 | 41.5 | 56 | E |  | 90#方案二 | 试件4 | 4.504128 | 4.31 | / | / | / | 63.05 | 63.19 | 63.35 | 63.26 | 63.2125 | 6.84 | 0.6802939 |  |  | 161 | 91 | 44 | 15
111 | 124 | 41.5 | 56 | E |  | 90#方案二 | 试件5（冻） | 4.504128 | 4.31 | / | / | / | 63.7 | 63.7 | 63.8 | 63.65 | 63.7125 | 5.89 | 0.5812114 |  |  | 161 | 91 | 44 | 15
111 | 124 | 41.5 | 56 | E |  | 90#方案二 | 试件6 | 4.504128 | 4.31 | / | / | / | 64.58 | 63.77 | 63.48 | 63.55 | 63.845 | 5.56 | 0.5475091 |  |  | 161 | 91 | 44 | 15
161 | 91 | 44 | 15 | E |  | 90#方案三 | 试件1（冻） | 4.504128 | 4.31 | / | / | / | 62.95 | 62.93 | 63.09 | 63.02 | 62.9975 | 5.5 | 0.5488869 | 85.68% | 0.5433208 | 161 | 91 | 44 | 15
161 | 91 | 44 | 15 | E |  | 90#方案三 | 试件2 | 4.504128 | 4.31 | / | / | / | 63.91 | 63.89 | 64.03 | 64.1 | 63.9825 | 6.35 | 0.6239589 |  | 0.6341205 | 161 | 91 | 44 | 15
161 | 91 | 44 | 15 | E |  | 90#方案三 | 试件3（冻） | 4.504128 | 4.31 | / | / | / | 62.11 | 62.1 | 62.3 | 62.25 | 62.19 | 5.37 | 0.5428717 |  |  | 161 | 91 | 44 | 15
161 | 91 | 44 | 15 | E |  | 90#方案三 | 试件4 | 4.504128 | 4.31 | / | / | / | 63.14 | 63.17 | 63.39 | 63.37 | 63.2675 | 6.19 | 0.6151109 |  |  | 161 | 91 | 44 | 15
161 | 91 | 44 | 15 | E |  | 90#方案三 | 试件5（冻） | 4.504128 | 4.31 | / | / | / | 64.14 | 63.97 | 63.72 | 63.76 | 63.8975 | 5.47 | 0.538204 |  |  | 161 | 91 | 44 | 15
161 | 91 | 44 | 15 | E |  | 90#方案三 | 试件6 | 4.504128 | 4.31 | / | / | / | 64.05 | 63.75 | 63.78 | 63.96 | 63.885 | 6.74 | 0.6632915 |  |  | 161 | 91 | 44 | 15
161 | 91 | 44 | 15 | E |  | 直馏90#改性I-C | 试件1（冻） | 4.504128 | 4.31 | 1199.1 | 704 | 1202.1 | 73.7 | 63.7 | 63.73 | 63.77 | 66.225 | 9.69 | 0.9199099 | 90.83% | 0.9420911 | 161 | 91 | 44 | 15
161 | 91 | 44 | 15 | E |  | 直馏90#改性I-C | 试件2 | 4.504128 | 4.31 | 1191.1 | 697.1 | 1192.8 | 63.79 | 63.89 | 63.79 | 63.74 | 63.8025 | 10.64 | 1.048449 |  | 1.037232 | 161 | 91 | 44 | 15
161 | 91 | 44 | 15 | E |  | 直馏90#改性I-C | 试件3（冻） | 4.504128 | 4.31 | 1190.6 | 699.8 | 1193.7 | 63.32 | 63.48 | 63.26 | 63.18 | 63.31 | 9.98 | 0.991064 |  |  | 161 | 91 | 44 | 15
161 | 91 | 44 | 15 | E |  | 直馏90#改性I-C | 试件4 | 4.504128 | 4.31 | 1186.7 | 698.4 | 1189.9 | 62.97 | 63 | 63.31 | 63.24 | 63.13 | 10.61 | 1.05663 |  |  | 161 | 91 | 44 | 15
161 | 91 | 44 | 15 | E |  | 直馏90#改性I-C | 试件5（冻） | 4.504128 | 4.31 | 1196.2 | 700.7 | 1199 | 63.81 | 63.52 | 63.5 | 63.59 | 63.605 | 9.26 | 0.9152994 |  |  | 161 | 91 | 44 | 15
161 | 91 | 44 | 15 | E |  | 直馏90#改性I-C | 试件6 | 4.504128 | 4.31 | 1197.4 | 701.4 | 1200.6 | 65.02 | 64.87 | 65.01 | 65.17 | 65.0175 | 10.41 | 1.006616 |  |  | 161 | 91 | 44 | 15
161 | 91 | 44 | 15 | E |  | 调和II改性I-C | 试件1（冻） | 4.504128 | 4.31 | 1204.7 | 706.9 | 1206.2 | 63.9 | 64.12 | 64.44 | 64.12 | 64.145 | 9.58 | 0.938958 | 89.53% | 0.9233869 | 162 | 92 | 45 | 16
161 | 91 | 44 | 15 | E |  | 调和II改性I-C | 试件2 | 4.504128 | 4.31 | 1194.4 | 704.5 | 1201.5 | 64.65 | 64.52 | 64.05 | 64.07 | 64.3225 | 10.65 | 1.040951 |  | 1.031376 | 163 | 93 | 46 | 17
161 | 91 | 44 | 15 | E |  | 调和II改性I-C | 试件3（冻） | 4.504128 | 4.31 | 1194.2 | 700.5 | 1196.4 | 63.87 | 63.78 | 64.03 | 64.03 | 63.9275 | 9.56 | 0.9401857 |  |  | 164 | 94 | 47 | 18
144 | 107.8 | 43.95 | 60.3 | E |  | 调和II改性I-C | 试件4 | 4.504128 | 4.31 | 1197.1 | 701.7 | 1201 | 64.55 | 64.36 | 64.38 | 64.45 | 64.435 | 10.79 | 1.052793 |  |  | 165 | 95 | 48 | 19
144 | 107.8 | 43.95 | 60.3 | E |  | 调和II改性I-C | 试件5（冻） | 4.504128 | 4.31 | 1189.3 | 698.2 | 1193.5 | 64.82 | 64 | 64.25 | 64.05 | 64.28 | 9.11 | 0.891017 |  |  | 166 | 96 | 49 | 20
144 | 107.8 | 43.95 | 60.3 | E |  | 调和II改性I-C | 试件6 | 4.504128 | 4.31 | 1185.2 | 695.9 | 1189.2 | 64.09 | 64.06 | 63.87 | 64.14 | 64.04 | 10.19 | 1.000383 |  |  | 167 | 97 | 50 | 21
144 | 107.8 | 43.95 | 60.3 | E |  | 调和I改性I-C | 试件1（冻） | 4.504128 | 4.31 | 1191.1 | 697.8 | 1193.6 | 63.9 | 64.12 | 64.44 | 64.12 | 64.145 | 9.49 | 0.9301369 | 89.48% | 0.9279037 | 168 | 98 | 51 | 22
144 | 107.8 | 43.95 | 60.3 | E |  | 调和I改性I-C | 试件2 | 4.504128 | 4.31 | 1189.1 | 695.7 | 1191.2 | 64.65 | 64.52 | 64.05 | 64.07 | 64.3225 | 10.91 | 1.066364 |  | 1.036984 | 169 | 99 | 52 | 23
111 | 124 | 41.5 | 56 | E |  | 调和I改性I-C | 试件3（冻） | 4.504128 | 4.31 | 1193.2 | 701.5 | 1195.5 | 63.87 | 63.78 | 64.03 | 64.03 | 63.9275 | 9.33 | 0.9175661 |  |  | 170 | 100 | 53 | 24
111 | 124 | 41.5 | 56 | E |  | 调和I改性I-C | 试件4 | 4.504128 | 4.31 | 1185.7 | 694.8 | 1187.7 | 64.55 | 64.36 | 64.38 | 64.45 | 64.435 | 10.38 | 1.012789 |  |  | 171 | 101 | 54 | 25
111 | 124 | 41.5 | 56 | E |  | 调和I改性I-C | 试件5（冻） | 4.504128 | 4.31 | 1191.5 | 699.7 | 1194.4 | 64.82 | 64 | 64.25 | 64.05 | 64.28 | 9.57 | 0.9360079 |  |  | 172 | 102 | 55 | 26
111 | 124 | 41.5 | 56 | E |  | 调和I改性I-C | 试件6 | 4.504128 | 4.31 | 1183.5 | 694.4 | 1186 | 64.09 | 64.06 | 63.87 | 64.14 | 64.04 | 10.51 | 1.031798 |  |  | 173 | 103 | 56 | 27
111 | 124 | 41.5 | 56 | F | AC-20-90# | 90# | 试件1（冻） | 4 | 3.846154 | 1214.9 | 728.1 | 1216.8 | 63.89 | 63.55 | 63.72 | 63.94 | 63.775 | 14 | 1.380133 | 88.38% | 1.435795 | 161 | 91 | 44 | 15
144 | 107.8 | 43.95 | 60.3 | F |  | 90# | 试件2 | 4 | 3.846154 | 1218.1 | 729.2 | 1220.2 | 63.56 | 63.41 | 63.02 | 63.03 | 63.255 | 16.31 | 1.621073 |  | 1.624484 | 161 | 91 | 44 | 15
144 | 107.8 | 43.95 | 60.3 | F |  | 90# | 试件3（冻） | 4 | 3.846154 | 1217.1 | 729.4 | 1218.9 | 62.77 | 62.6 | 62.93 | 63.01 | 62.8275 | 14.6 | 1.460988 |  |  | 161 | 91 | 44 | 15
144 | 107.8 | 43.95 | 60.3 | F |  | 90# | 试件4 | 4 | 3.846154 | 1217.6 | 729.8 | 1219.4 | 64.28 | 64.41 | 64.6 | 64.38 | 64.4175 | 16.95 | 1.654281 |  |  | 161 | 91 | 44 | 15
144 | 107.8 | 43.95 | 60.3 | F |  | 90# | 试件5（冻） | 4 | 3.846154 | 1216 | 728.9 | 1217.5 | 64.33 | 63.98 | 64.03 | 64.24 | 64.145 | 14.96 | 1.466264 |  |  | 161 | 91 | 44 | 15
144 | 107.8 | 43.95 | 60.3 | F |  | 90# | 试件6 | 4 | 3.846154 | 1217.3 | 728.2 | 1218.7 | 64.04 | 64.09 | 64.18 | 64.19 | 64.125 | 16.3 | 1.598099 |  |  | 161 | 91 | 44 | 15
144 | 107.8 | 43.95 | 60.3 | F | AC-20-110# | 110# | 试件1（冻） | 4.2 | 4.03071 | 1219.5 | 731.7 | 1220.1 | 63.3 | 63.06 | 62.95 | 62.92 | 63.0575 | 13.08 | 1.304111 | 88.68% | 1.28998 | 144 | 107.8 | 43.95 | 60.3
144 | 107.8 | 43.95 | 60.3 | F |  | 110# | 试件2 | 4.2 | 4.03071 | 1219 | 731.6 | 1221.8 | 63.62 | 63.71 | 63.43 | 63.26 | 63.505 | 14.84 | 1.469161 |  | 1.45466 | 144 | 107.8 | 43.95 | 60.3
144 | 107.8 | 43.95 | 60.3 | F |  | 110# | 试件3（冻） | 4.2 | 4.03071 | 1218.6 | 730.3 | 1220.2 | 63.38 | 63.35 | 63.64 | 63.62 | 63.4975 | 12.33 | 1.220815 |  |  | 144 | 107.8 | 43.95 | 60.3
144 | 107.8 | 43.95 | 60.3 | F |  | 110# | 试件4 | 4.2 | 4.03071 | 1216.8 | 729.7 | 1218.8 | 64.25 | 64.19 | 64.19 | 64.26 | 64.2225 | 14.7 | 1.439042 |  |  | 144 | 107.8 | 43.95 | 60.3
144 | 107.8 | 43.95 | 60.3 | F |  | 110# | 试件5（冻） | 4.2 | 4.03071 | 1218.9 | 728.9 | 1220.6 | 63.7 | 63.81 | 63.81 | 63.71 | 63.7575 | 13.64 | 1.345013 |  |  | 144 | 107.8 | 43.95 | 60.3
144 | 107.8 | 43.95 | 60.3 | F |  | 110# | 试件6 | 4.2 | 4.03071 | 1219 | 731.4 | 1221.6 | 63.8 | 64.68 | 64.63 | 64.8 | 64.4775 | 14.93 | 1.455778 |  |  | 144 | 107.8 | 43.95 | 60.3
144 | 107.8 | 43.95 | 60.3 | F | AC-20-130# | 130# | 试件1（冻） | 4.2 | 4.03071 | 1208.9 | 726.2 | 1212.6 | 64.8 | 65.03 | 64.77 | 64.75 | 64.8375 | 11.27 | 1.092801 | 88.96% | 1.184519 | 111 | 124 | 41.5 | 56
144 | 107.8 | 43.95 | 60.3 | F |  | 130# | 试件2 | 4.2 | 4.03071 | 1218.3 | 730.8 | 1222.8 | 64.08 | 64.57 | 64.54 | 64.41 | 64.4 | 13.08 | 1.276925 |  | 1.331532 | 111 | 124 | 41.5 | 56
144 | 107.8 | 43.95 | 60.3 | F |  | 130# | 试件3（冻） | 4.2 | 4.03071 | 1219.3 | 731.9 | 1223.8 | 64.55 | 64.67 | 64.58 | 64.39 | 64.5475 | 12.16 | 1.184398 |  |  | 111 | 124 | 41.5 | 56
144 | 107.8 | 43.95 | 60.3 | F |  | 130# | 试件4 | 4.2 | 4.03071 | 1219.1 | 731.3 | 1222.6 | 63.91 | 64.03 | 64.17 | 64.08 | 64.0475 | 13.81 | 1.355611 |  |  | 111 | 124 | 41.5 | 56
161 | 91 | 44 | 15 | F |  | 130# | 试件5（冻） | 4.2 | 4.03071 | 1216.9 | 728.5 | 1220.6 | 63.86 | 63.75 | 63.7 | 64.04 | 63.8375 | 12.96 | 1.276358 |  |  | 111 | 124 | 41.5 | 56
161 | 91 | 44 | 15 | F |  | 130# | 试件6 | 4.2 | 4.03071 | 1221.1 | 732.2 | 1223.5 | 63.61 | 63.5 | 64.34 | 64.45 | 63.975 | 13.86 | 1.36206 |  |  | 111 | 124 | 41.5 | 56
161 | 91 | 44 | 15 | G | AC-20-1 | 90#-50% | 试件1（冻） | 4.2 | 4.03071 | 1217.1 | 732.3 | 1220.5 | 63.04 | 63.09 | 63.38 | 63.11 | 63.155 | 10.25 | 1.020374 | 78.96% | 0.9477882 | 161 | 91 | 44 | 15
161 | 91 | 44 | 15 | G |  | 90#-50% | 试件2 | 4.2 | 4.03071 | 1217.4 | 732.2 | 1220.7 | 63.31 | 63.46 | 63.37 | 63.24 | 63.345 | 14.11 | 1.400419 |  | 1.200275 | 161 | 91 | 44 | 15
161 | 91 | 44 | 15 | G |  | 90#-50% | 试件3（冻） | 4.2 | 4.03071 | 1219.5 | 733.9 | 1224.1 | 63.72 | 63.9 | 63.7 | 63.89 | 63.8025 | 9.29 | 0.9154223 |  |  | 161 | 91 | 44 | 15
161 | 91 | 44 | 15 | G |  | 90#-50% | 试件4 | 4.2 | 4.03071 | 1214.5 | 726.6 | 1221 | 65.57 | 65.56 | 65.76 | 65.53 | 65.605 | 10.54 | 1.01006 |  |  | 161 | 91 | 44 | 15
161 | 91 | 44 | 15 | G |  | 90#-50% | 试件5（冻） | 4.2 | 4.03071 | 1217.6 | 728.8 | 1222.1 | 64.55 | 64.65 | 64.47 | 64.58 | 64.5625 | 9.32 | 0.9075677 |  |  | 161 | 91 | 44 | 15
161 | 91 | 44 | 15 | G |  | 90#-50% | 试件6 | 4.2 | 4.03071 | 1208.6 | 726.5 | 1213.8 | 63.74 | 63.83 | 63.83 | 63.81 | 63.8025 | 12.08 | 1.190345 |  |  | 161 | 91 | 44 | 15
161 | 91 | 44 | 15 | G | AC-20-2 | 90#-40% | 试件1（冻） | 4.2 | 4.03071 | 1200.9 | 715.9 | 1205.1 | 63.62 | 63.93 | 63.65 | 63.69 | 63.7225 | 10.76 | 1.061605 | 83.74% | 1.047856 | 161 | 91 | 44 | 15
161 | 91 | 44 | 15 | G |  | 90#-40% | 试件2 | 4.2 | 4.03071 | 1199.9 | 712.9 | 1202.9 | 64.25 | 64.3 | 64.09 | 64.17 | 64.2025 | 12.75 | 1.248538 |  | 1.251311 | 161 | 91 | 44 | 15
161 | 91 | 44 | 15 | G |  | 90#-40% | 试件3（冻） | 4.2 | 4.03071 | 1199.2 | 715.7 | 1202.2 | 62.84 | 62.92 | 63 | 62.8 | 62.89 | 10.45 | 1.044668 |  |  | 161 | 91 | 44 | 15
161 | 91 | 44 | 15 | G |  | 90#-40% | 试件4 | 4.2 | 4.03071 | 1203.1 | 712.1 | 1207.2 | 64.06 | 63.75 | 64.08 | 64.09 | 63.995 | 11.85 | 1.164168 |  |  | 161 | 91 | 44 | 15
161 | 91 | 44 | 15 | G |  | 90#-40% | 试件5（冻） | 4.2 | 4.03071 | 1201.6 | 715.3 | 1205.9 | 64.08 | 63.75 | 63.7 | 64 | 63.8825 | 10.54 | 1.037295 |  |  | 161 | 91 | 44 | 15
161 | 91 | 44 | 15 | G |  | 90#-40% | 试件6 | 4.2 | 4.03071 | 1196.3 | 715.9 | 1199.9 | 62.59 | 62.41 | 62.32 | 62.43 | 62.4375 | 13.32 | 1.341227 |  |  | 161 | 91 | 44 | 15
161 | 91 | 44 | 15 | B | AC-10 | 90# | 试件1（冻） | 6.255772 | 5.887465 | 1203.4 | 703.6 | 1205.1 | 63.84 | 63.87 | 64.02 | 64.83 | 64.14 | 15.41 | 1.510488 | 85.58% | 1.503036 | 161 | 91 | 44 | 15
161 | 91 | 44 | 15 | B |  | 90# | 试件2 | 6.255772 | 5.887465 | 1203.2 | 702.4 | 1205.4 | 63.93 | 64.03 | 64.05 | 64.1 | 64.0275 | 19.99 | 1.962862 |  | 1.756227 | 161 | 91 | 44 | 15
161 | 91 | 44 | 15 | B |  | 90# | 试件3（冻） | 6.255772 | 5.887465 | 1202.2 | 701.1 | 1204.2 | 64.26 | 64 | 64.1 | 63.96 | 64.08 | 15.21 | 1.492279 |  |  | 161 | 91 | 44 | 15
161 | 91 | 44 | 15 | B |  | 90# | 试件4 | 6.255772 | 5.887465 | 1200.9 | 702.7 | 1202.6 | 64.04 | 64.04 | 64.12 | 63.91 | 64.0275 | 17.03 | 1.672213 |  |  | 161 | 91 | 44 | 15
161 | 91 | 44 | 15 | B |  | 90# | 试件5（冻） | 6.255772 | 5.887465 | 1201.2 | 700.8 | 1203.4 | 64.4 | 64.58 | 64.23 | 64.39 | 64.4 | 15.43 | 1.506342 |  |  | 161 | 91 | 44 | 15
161 | 91 | 44 | 15 | B |  | 90# | 试件6 | 6.255772 | 5.887465 | 1202.8 | 699.8 | 1205.5 | 64.15 | 64.8 | 65.08 | 64.9 | 64.7325 | 16.82 | 1.633605 |  |  | 161 | 91 | 44 | 15
161 | 91 | 44 | 15 | H | AC-13-90# | 90# | 试件1（冻） | 4.8 | 4.580153 | 1183.4 | 710.4 | 1186.5 | 61.15 | 61.16 | 61.29 | 60.88 | 61.12 | 11.69 | 1.202471 | 81.98% | 1.168964 | 161 | 91 | 44 | 15
161 | 91 | 44 | 15 | H |  | 90# | 试件2 | 4.8 | 4.580153 | 1202.1 | 721.4 | 1205.4 | 62.03 | 62.03 | 62.16 | 61.83 | 62.0125 | 14.64 | 1.484244 |  | 1.425892 | 161 | 91 | 44 | 15
161 | 91 | 44 | 15 | H |  | 90# | 试件3（冻） | 4.8 | 4.580153 | 1216.9 | 729.6 | 1220.4 | 62.69 | 62.59 | 62.69 | 62.87 | 62.71 | 11.29 | 1.131881 |  |  | 161 | 91 | 44 | 15
161 | 91 | 44 | 15 | H |  | 90# | 试件4 | 4.8 | 4.580153 | 1225.2 | 734.5 | 1228.2 | 63.5 | 63.27 | 63.53 | 63.59 | 63.4725 | 13.89 | 1.375815 |  |  | 161 | 91 | 44 | 15
161 | 91 | 44 | 15 | H |  | 90# | 试件5（冻） | 4.8 | 4.580153 | 1224.5 | 733.5 | 1227.5 | 63.58 | 63.64 | 63.84 | 63.54 | 63.65 | 11.02 | 1.088496 |  |  | 161 | 91 | 44 | 15
161 | 91 | 44 | 15 | H |  | 90# | 试件6 | 4.8 | 4.580153 | 1226.1 | 736.7 | 1229.9 | 63.98 | 64.16 | 64.45 | 64.28 | 64.2175 | 14.48 | 1.417616 |  |  | 161 | 91 | 44 | 15
161 | 91 | 44 | 15 | H |  | 90# | 试件7（冻） | 4.8 | 4.580153 | 1222.7 | 734.8 | 1225.3 | 62.76 | 63 | 63.1 | 63.22 | 63.02 | 12.56 | 1.25301 |  |  | 161 | 91 | 44 | 15
161 | 91 | 44 | 15 | H | AC-13-110# | 110# | 试件1（冻） | 4.8 | 4.580153 | 1183.4 | 710.4 | 1186.5 | 62.82 | 62.86 | 62.38 | 62.75 | 62.7025 | 11.4 | 1.143045 | 80.57% | 1.228962 | 144 | 107.8 | 43.95 | 60.3
161 | 91 | 44 | 15 | H |  | 110# | 试件2 | 4.8 | 4.580153 | 1202.1 | 721.4 | 1205.4 | 63.58 | 63.25 | 63.08 | 63.33 | 63.31 | 16.66 | 1.654421 |  | 1.52538 | 144 | 107.8 | 43.95 | 60.3
161 | 91 | 44 | 15 | H |  | 110# | 试件3（冻） | 4.8 | 4.580153 | 1216.9 | 729.6 | 1220.4 | 62.75 | 62.51 | 62.55 | 62.87 | 62.67 | 13.73 | 1.377382 |  |  | 144 | 107.8 | 43.95 | 60.3
161 | 91 | 44 | 15 | H |  | 110# | 试件4 | 4.8 | 4.580153 | 1225.2 | 734.5 | 1228.4 | 62.97 | 62.74 | 62.96 | 62.83 | 62.875 | 15.76 | 1.575875 |  |  | 144 | 107.8 | 43.95 | 60.3
161 | 91 | 44 | 15 | H |  | 110# | 试件5（冻） | 4.8 | 4.580153 | 1224.5 | 733.5 | 1227.5 | 62.7 | 62.88 | 62.94 | 62.85 | 62.8425 | 12.41 | 1.241543 |  |  | 144 | 107.8 | 43.95 | 60.3
161 | 91 | 44 | 15 | H |  | 110# | 试件6 | 4.8 | 4.580153 | 1226.1 | 732.7 | 1229.9 | 63.91 | 63.86 | 64.05 | 63.8 | 63.905 | 13.68 | 1.345844 |  |  | 144 | 107.8 | 43.95 | 60.3
161 | 91 | 44 | 15 | H |  | 110# | 试件7（冻） | 4.8 | 4.580153 | 1222.7 | 734.8 | 1225.3 | 63.31 | 63.18 | 63.43 | 63.33 | 63.3125 | 11.62 | 1.153879 |  |  | 144 | 107.8 | 43.95 | 60.3
161 | 91 | 44 | 15 | H | AC-13-130# | 130# | 试件1（冻） | 4.8 | 4.580153 | 1209.5 | 719.8 | 1211.4 | 63.23 | 62.99 | 62.98 | 63.14 | 63.085 | 11.97 | 1.192921 | 92.45% | 1.133904 | 111 | 124 | 41.5 | 56
161 | 91 | 44 | 15 | H |  | 130# | 试件2 | 4.8 | 4.580153 | 1210.2 | 720.7 | 1212.6 | 63.65 | 63.57 | 63.29 | 63.44 | 63.4875 | 12.41 | 1.22893 |  | 1.226506 | 111 | 124 | 41.5 | 56
161 | 91 | 44 | 15 | H |  | 130# | 试件3（冻） | 4.8 | 4.580153 | 1209.9 | 718.7 | 1211.6 | 63.89 | 64 | 63.89 | 63.9 | 63.92 | 11.13 | 1.094717 |  |  | 111 | 124 | 41.5 | 56
161 | 91 | 44 | 15 | H |  | 130# | 试件4 | 4.8 | 4.580153 | 1211.2 | 721.9 | 1213.3 | 63.91 | 64.1 | 63.94 | 64.01 | 63.99 | 11.55 | 1.134784 |  |  | 111 | 124 | 41.5 | 56
161 | 91 | 44 | 15 | H |  | 130# | 试件5（冻） | 4.8 | 4.580153 | 1210.9 | 720.1 | 1213.8 | 64.17 | 64.4 | 64.47 | 64.29 | 64.3325 | 10.24 | 1.000721 |  |  | 111 | 124 | 41.5 | 56
161 | 91 | 44 | 15 | H |  | 130# | 试件6 | 4.8 | 4.580153 | 1208.3 | 718.5 | 1211.5 | 63.78 | 63.9 | 63.96 | 63.7 | 63.835 | 13.36 | 1.315804 |  |  | 111 | 124 | 41.5 | 56
161 | 91 | 44 | 15 | H |  | 130# | 试件7（冻） | 4.8 | 4.580153 | 1212.3 | 722.1 | 1216.1 | 64.58 | 64.59 | 64.33 | 64.38 | 64.47 | 12.79 | 1.247258 |  |  | 111 | 124 | 41.5 | 56
161 | 91 | 44 | 15 | I | AC-20-110# | 110# | 试件1（冻） | 4.2 | 4.03071 | 1169.4 | 693 | 1175 | 63.89 | 63.64 | 63.97 | 63.82 | 63.83 | 10.48 | 1.032238 | 82.16% | 1.074683 | 144 | 107.8 | 43.95 | 60.3
161 | 91 | 44 | 15 | I |  | 110# | 试件2 | 4.2 | 4.03071 | 1169.9 | 691.8 | 1176 | 63.87 | 64.16 | 64.1 | 64.1 | 64.0575 | 14.1 | 1.383861 |  | 1.308074 | 144 | 107.8 | 43.95 | 60.3
161 | 91 | 44 | 15 | I |  | 110# | 试件3（冻） | 4.2 | 4.03071 | 1170.7 | 691.2 | 1174.3 | 63.67 | 63.38 | 63.67 | 63.54 | 63.565 | 10.97 | 1.085006 |  |  | 144 | 107.8 | 43.95 | 60.3
161 | 91 | 44 | 15 | I |  | 110# | 试件4 | 4.2 | 4.03071 | 1169.4 | 692.5 | 1175.8 | 64.05 | 64.48 | 64.08 | 64.04 | 64.1625 | 13.88 | 1.36004 |  |  | 144 | 107.8 | 43.95 | 60.3
161 | 91 | 44 | 15 | I |  | 110# | 试件5（冻） | 4.2 | 4.03071 | 1172 | 696.6 | 1177.4 | 64.02 | 63.74 | 63.78 | 63.83 | 63.8425 | 10.66 | 1.049762 |  |  | 144 | 107.8 | 43.95 | 60.3
161 | 91 | 44 | 15 | I |  | 110# | 试件6 | 4.2 | 4.03071 | 1171.5 | 696.6 | 1177.3 | 63.76 | 64.06 | 63.58 | 64.06 | 63.865 | 11.99 | 1.18032 |  |  | 144 | 107.8 | 43.95 | 60.3
161 | 91 | 44 | 15 | I |  | 110# | 试件7（冻） | 4.2 | 4.03071 | 1169.7 | 695.3 | 1176.8 | 63.06 | 62.97 | 63.28 | 63.12 | 63.1075 | 11.36 | 1.131725 |  |  | 144 | 107.8 | 43.95 | 60.3
161 | 91 | 44 | 15 | I |  | 110#-1 | 试件1（冻） | 4.2 | 4.03071 | 1169.1 | 693.3 | 1173.4 | 63.35 | 63.66 | 63.43 | 63.36 | 63.45 | 10.35 | 1.025539 | 87.41% | 1.036244 | 144 | 107.8 | 43.95 | 60.3
161 | 91 | 44 | 15 | I |  | 110#-1 | 试件2 | 4.2 | 4.03071 | 1172.3 | 695.4 | 1176.3 | 63.16 | 63.44 | 63.26 | 63.2 | 63.265 | 12.39 | 1.231264 |  | 1.185489 | 144 | 107.8 | 43.95 | 60.3
161 | 91 | 44 | 15 | I |  | 110#-1 | 试件3（冻） | 4.2 | 4.03071 | 1183.3 | 702.8 | 1186.8 | 63.89 | 64.52 | 64.36 | 64.06 | 64.2075 | 11.09 | 1.085899 |  |  | 144 | 107.8 | 43.95 | 60.3
161 | 91 | 44 | 15 | I |  | 110#-1 | 试件4 | 4.2 | 4.03071 | 1172.1 | 695.8 | 1176.6 | 63.59 | 63.88 | 63.79 | 63.85 | 63.7775 | 11.26 | 1.109978 |  |  | 144 | 107.8 | 43.95 | 60.3
161 | 91 | 44 | 15 | I |  | 110#-1 | 试件5（冻） | 4.2 | 4.03071 | 1172.4 | 695.1 | 1176.6 | 63.12 | 63.31 | 63.17 | 63.15 | 63.1875 | 10.34 | 1.028804 |  |  | 144 | 107.8 | 43.95 | 60.3
161 | 91 | 44 | 15 | I |  | 110#-1 | 试件6 | 4.2 | 4.03071 | 1172.4 | 694.9 | 1176.7 | 63.39 | 63.37 | 63.42 | 63.53 | 63.4275 | 12.26 | 1.215224 |  |  | 144 | 107.8 | 43.95 | 60.3
161 | 91 | 44 | 15 | I |  | 110#-1 | 试件7（冻） | 4.2 | 4.03071 | 1173.4 | 695.3 | 1177.7 | 63.92 | 63.46 | 63.22 | 63.45 | 63.5125 | 10.15 | 1.004732 |  |  | 144 | 107.8 | 43.95 | 60.3
161 | 91 | 44 | 15 | I |  | 110#-2 | 试件1（冻） | 4.2 | 4.03071 | 1192.1 | 711.4 | 1195.5 | 63.49 | 63.56 | 63.61 | 63.51 | 63.5425 | 10.03 | 0.9923848 | 84.67% | 1.02636 | 144 | 107.8 | 43.95 | 60.3
161 | 91 | 44 | 15 | I |  | 110#-2 | 试件2 | 4.2 | 4.03071 | 1192.6 | 709.2 | 1195 | 63.12 | 63.29 | 63.4 | 63.09 | 63.225 | 12.82 | 1.274802 |  | 1.212181 | 144 | 107.8 | 43.95 | 60.3
161 | 91 | 44 | 15 | I |  | 110#-2 | 试件3（冻） | 4.2 | 4.03071 | 1192.7 | 708.5 | 1195.6 | 63.16 | 63.46 | 63.4 | 63.39 | 63.3525 | 9.95 | 0.987422 |  |  | 144 | 107.8 | 43.95 | 60.3
161 | 91 | 44 | 15 | I |  | 110#-2 | 试件4 | 4.2 | 4.03071 | 1177.6 | 702.6 | 1180.5 | 63.19 | 62.62 | 62.46 | 62.58 | 62.7125 | 11.23 | 1.12582 |  |  | 144 | 107.8 | 43.95 | 60.3
161 | 91 | 44 | 15 | I |  | 110#-2 | 试件5（冻） | 4.2 | 4.03071 | 1191.7 | 710.3 | 1193.3 | 62.65 | 62.77 | 62.76 | 62.78 | 62.74 | 10.97 | 1.099273 |  |  | 144 | 107.8 | 43.95 | 60.3
161 | 91 | 44 | 15 | I |  | 110#-2 | 试件6 | 4.2 | 4.03071 | 1195 | 711 | 1197.5 | 62.99 | 63.16 | 63.05 | 63.11 | 63.0775 | 12.4 | 1.235921 |  |  | 144 | 107.8 | 43.95 | 60.3
161 | 91 | 44 | 15 | J | AC-13 | 90# | 试件1（冻） | 4.8 | 4.580153 | 1199.5 | 701.6 | 1215.9 | 64.49 | 64.4 | 64.24 | 64.73 | 64.465 | 16.52 | 1.611126 | 90.47% | 1.636919 | 161 | 91 | 44 | 15
161 | 91 | 44 | 15 | J |  | 90# | 试件2 | 4.8 | 4.580153 | 1183.4 | 693.4 | 1190.5 | 63.5 | 63.58 | 63.75 | 63.6 | 63.6075 | 16.9 | 1.670405 |  | 1.809381 | 161 | 91 | 44 | 15
161 | 91 | 44 | 15 | J |  | 90# | 试件3（冻） | 4.8 | 4.580153 | 1182.9 | 690.3 | 1191.2 | 64.4 | 64.65 | 64.8 | 64.65 | 64.625 | 16.66 | 1.620757 |  |  | 161 | 91 | 44 | 15
161 | 91 | 44 | 15 | J |  | 90# | 试件4 | 4.8 | 4.580153 | 1182.5 | 692.3 | 1191.1 | 64.6 | 64.71 | 64.8 | 64.8 | 64.7275 | 16.94 | 1.645387 |  |  | 161 | 91 | 44 | 15
161 | 91 | 44 | 15 | J |  | 90# | 试件5（冻） | 4.8 | 4.580153 | 1182.3 | 691.6 | 1191 | 63.99 | 63.83 | 63.87 | 64.56 | 64.0625 | 18.09 | 1.775326 |  |  | 161 | 91 | 44 | 15
161 | 91 | 44 | 15 | J |  | 90# | 试件6 | 4.8 | 4.580153 | 1185.6 | 694 | 1194.1 | 64.18 | 64.37 | 64.06 | 64.03 | 64.16 | 18.33 | 1.796146 |  |  | 161 | 91 | 44 | 15
161 | 91 | 44 | 15 | J |  | 90# | 试件7（冻） | 4.8 | 4.580153 | 1181.7 | 692.6 | 1188.6 | 63.43 | 63 | 63.32 | 63.4 | 63.2875 | 18.69 | 1.85667 |  |  | 161 | 91 | 44 | 15
161 | 91 | 44 | 15 | K | AC-13 | 90# | 试件1（冻） | 4.8 | 4.580153 | 1209.3 | 722.8 | 1211.1 | 61.93 | 62.02 | 62.03 | 62.28 | 62.065 | 16.12 | 1.632908 | 88.89% | 1.518771 | 161 | 91 | 44 | 15
161 | 91 | 44 | 15 | K |  | 90# | 试件2 | 4.8 | 4.580153 | 1213.5 | 726.4 | 1216.2 | 62.71 | 62.76 | 62.9 | 62.69 | 62.765 | 15.59 | 1.561608 |  | 1.708611 | 161 | 91 | 44 | 15
161 | 91 | 44 | 15 | K |  | 90# | 试件3（冻） | 4.8 | 4.580153 | 1212.8 | 723.8 | 1215.6 | 62.65 | 62.73 | 62.6 | 62.79 | 62.6925 | 15.67 | 1.571437 |  |  | 161 | 91 | 44 | 15
161 | 91 | 44 | 15 | K |  | 90# | 试件4 | 4.8 | 4.580153 | 1214.7 | 723.3 | 1222.3 | 63.74 | 62.82 | 63.89 | 63.99 | 63.61 | 18.86 | 1.864059 |  |  | 161 | 91 | 44 | 15
161 | 91 | 44 | 15 | K |  | 90# | 试件5（冻） | 4.8 | 4.580153 | 1212.8 | 722.5 | 1215.5 | 62.68 | 62.55 | 62.57 | 62.58 | 62.595 | 14.25 | 1.43126 |  |  | 161 | 91 | 44 | 15
161 | 91 | 44 | 15 | K |  | 90# | 试件6 | 4.8 | 4.580153 | 1215.3 | 722.1 | 1219.2 | 63.43 | 63.64 | 63.57 | 63.33 | 63.4925 | 17.17 | 1.700166 |  |  | 161 | 91 | 44 | 15
161 | 91 | 44 | 15 | K |  | 90# | 试件7（冻） | 4.8 | 4.580153 | 1210.9 | 719.9 | 1214 | 63.03 | 63.3 | 63.1 | 62.84 | 63.0675 | 14.44 | 1.439478 |  |  | 161 | 91 | 44 | 15
258 | 72 | 47.6 | 8.2 | L | AC-13 | 90# | 试件1（冻） | 4.9 | 4.671115 | 1178.4 | 685.9 | 1182 | 64.21 | 63.77 | 64.14 | 63.77 | 63.9725 | 11.48 | 1.128215 | 85.88% | 1.161909 | 161 | 91 | 44 | 15
258 | 72 | 47.6 | 8.2 | L |  | 90# | 试件2 | 4.9 | 4.671115 | 1182.3 | 689.6 | 1185.9 | 64.11 | 64.16 | 64.65 | 63.93 | 64.2125 | 13.23 | 1.29534 |  | 1.352947 | 161 | 91 | 44 | 15
258 | 72 | 47.6 | 8.2 | L |  | 90# | 试件3（冻） | 4.9 | 4.671115 | 1174.7 | 689.2 | 1178.5 | 63.42 | 63.44 | 63.5 | 63.26 | 63.405 | 11.78 | 1.16806 |  |  | 161 | 91 | 44 | 15
258 | 72 | 47.6 | 8.2 | L |  | 90# | 试件4 | 4.9 | 4.671115 | 1175.8 | 687.1 | 1179.8 | 64.21 | 64.22 | 64.38 | 64.5 | 64.3275 | 14.4 | 1.407373 |  |  | 161 | 91 | 44 | 15
258 | 72 | 47.6 | 8.2 | L |  | 90# | 试件5（冻） | 4.9 | 4.671115 | 1187.9 | 692.5 | 1191.7 | 64.78 | 64.66 | 64.35 | 64.36 | 64.5375 | 12.21 | 1.189452 |  |  | 161 | 91 | 44 | 15
258 | 72 | 47.6 | 8.2 | L |  | 90# | 试件6 | 4.9 | 4.671115 | 1176.1 | 689.6 | 1179.4 | 62.97 | 63.86 | 63.1 | 63.01 | 63.235 | 13.64 | 1.356127 |  |  | 161 | 91 | 44 | 15
258 | 72 | 47.6 | 8.2 | M | AC-13 | 90# | 试件1（冻） | 4.8 | 4.580153 | 1240.8 | 737.3 | 1241.6 | 61.97 | 62.3 | 62.85 | 62.29 | 62.3525 | 11.65 | 1.174669 | 79.54% | 1.145956 | 161 | 91 | 44 | 15
258 | 72 | 47.6 | 8.2 | M |  | 90# | 试件2 | 4.8 | 4.580153 | 1242.8 | 739.1 | 1243.9 | 62.9 | 63.37 | 63 | 62.95 | 63.055 | 15.02 | 1.497593 |  | 1.440701 | 161 | 91 | 44 | 15
258 | 72 | 47.6 | 8.2 | M |  | 90# | 试件3（冻） | 4.8 | 4.580153 | 1244.1 | 740.9 | 1245.8 | 63.62 | 63.33 | 63.48 | 63.59 | 63.505 | 10.65 | 1.054351 |  |  | 161 | 91 | 44 | 15
258 | 72 | 47.6 | 8.2 | M |  | 90# | 试件4 | 4.8 | 4.580153 | 1241.5 | 737.9 | 1242.8 | 62.45 | 62.6 | 62.59 | 62.42 | 62.515 | 14.37 | 1.44516 |  |  | 161 | 91 | 44 | 15
161 | 91 | 44 | 15 | M |  | 90# | 试件5（冻） | 4.8 | 4.580153 | 1248.1 | 740.3 | 1250.3 | 63.46 | 63.29 | 63.49 | 63.56 | 63.45 | 12.2 | 1.208848 |  |  | 161 | 91 | 44 | 15
161 | 91 | 44 | 15 | M |  | 90# | 试件6 | 4.8 | 4.580153 | 1232.4 | 732.3 | 1233.9 | 62.01 | 62.05 | 61.77 | 61.94 | 61.9425 | 13.59 | 1.379349 |  |  | 161 | 91 | 44 | 15
161 | 91 | 44 | 15 | N | AC-20 | 90# | 试件1 | 4.6 | 4.397706 | 1194.5 | 697.9 | 1196.3 | 64.41 | 64.74 | 64.63 | 64.45 | 64.5575 | 8.07 | 0.7859054 | 84.7% | 0.8245477 | 161 | 91 | 44 | 15
161 | 91 | 44 | 15 | N |  | 90# | 试件2（冻） | 4.6 | 4.397706 | 1194.2 | 701.6 | 1197.4 | 64.4 | 64.29 | 64.6 | 64.03 | 64.33 | 7.3 | 0.7134323 |  | 0.6983609 | 161 | 91 | 44 | 15
161 | 91 | 44 | 15 | N |  | 90# | 试件3 | 4.6 | 4.397706 | 1197.7 | 704.5 | 1200.9 | 64.41 | 64.47 | 64.66 | 64.32 | 64.465 | 8.87 | 0.8650538 |  |  | 161 | 91 | 44 | 15
258 | 72 | 47.6 | 8.2 | N |  | 90# | 试件4（冻） | 4.6 | 4.397706 | 1188.4 | 695.7 | 1191.3 | 64.31 | 64.09 | 64.03 | 64.52 | 64.2375 | 7 | 0.6850983 |  |  | 161 | 91 | 44 | 15
258 | 72 | 47.6 | 8.2 | N |  | 90# | 试件5 | 4.6 | 4.397706 | 1200.8 | 705.8 | 1204.6 | 64.3 | 65 | 65.44 | 65.09 | 64.9575 | 8.5 | 0.8226841 |  |  | 161 | 91 | 44 | 15
258 | 72 | 47.6 | 8.2 | N |  | 90# | 试件6（冻） | 4.6 | 4.397706 | 1199.1 | 706.4 | 1201.4 | 63.42 | 63.76 | 63.62 | 63.73 | 63.6325 | 7.05 | 0.6965521 |  |  | 161 | 91 | 44 | 15
258 | 72 | 47.6 | 8.2 | O | AC-13-2 | 90# | 试件1（冻） | 4.9 | 4.671115 | 1202.2 | 715.7 | 1204.4 | 62.12 | 62.45 | 62.39 | 62.47 | 62.3575 | 10.91 | 1.099967 | 76.03% | 1.116468 | 161 | 91 | 44 | 15
144 | 107.8 | 43.95 | 60.3 | O |  | 90# | 试件2 | 4.9 | 4.671115 | 1203.3 | 717.1 | 1206.1 | 63.08 | 63.4 | 63.36 | 63.14 | 63.245 | 14.44 | 1.435438 |  | 1.468361 | 161 | 91 | 44 | 15
144 | 107.8 | 43.95 | 60.3 | O |  | 90# | 试件3（冻） | 4.9 | 4.671115 | 1202.2 | 715.2 | 1204.7 | 62.81 | 62.46 | 62.52 | 62.82 | 62.6525 | 11.48 | 1.151985 |  |  | 161 | 91 | 44 | 15
144 | 107.8 | 43.95 | 60.3 | O |  | 90# | 试件4 | 4.9 | 4.671115 | 1204.9 | 717.3 | 1206.8 | 62.76 | 62.84 | 62.61 | 62.5 | 62.6775 | 14.48 | 1.452447 |  |  | 161 | 91 | 44 | 15
144 | 107.8 | 43.95 | 60.3 | O |  | 90# | 试件5（冻） | 4.9 | 4.671115 | 1205.4 | 716.6 | 1207.7 | 62.45 | 62.64 | 62.89 | 62.32 | 62.575 | 11.16 | 1.121261 |  |  | 161 | 91 | 44 | 15
144 | 107.8 | 43.95 | 60.3 | O |  | 90# | 试件6 | 4.9 | 4.671115 | 1203.6 | 714.9 | 1205.8 | 62.48 | 62.84 | 62.99 | 62.64 | 62.7375 | 15.14 | 1.517198 |  |  | 161 | 91 | 44 | 15
144 | 107.8 | 43.95 | 60.3 | O |  | 90# | 试件7（冻） | 4.9 | 4.671115 | 1203.9 | 716.5 | 1207.5 | 63.56 | 63.47 | 63.55 | 63.51 | 63.5225 | 11.04 | 1.09266 |  |  | 161 | 91 | 44 | 15
144 | 107.8 | 43.95 | 60.3 | P | AC-13 | 90# | 试件1（冻） | 4.8 | 4.580153 | 1208.4 | 711.3 | 1214.3 | 64.67 | 64.8 | 64.88 | 64.64 | 64.7475 | 8.16 | 0.7923382 | 85.81% | 0.8069643 | 161 | 91 | 44 | 15
144 | 107.8 | 43.95 | 60.3 | P |  | 90# | 试件2 | 4.8 | 4.580153 | 1213.6 | 714.4 | 1219.2 | 65.51 | 65.41 | 65.35 | 65.53 | 65.45 | 8.79 | 0.8443503 |  | 0.9403941 | 161 | 91 | 44 | 15
161 | 91 | 44 | 15 | P |  | 90# | 试件3（冻） | 4.8 | 4.580153 | 1220.6 | 720.3 | 1223.7 | 64.9 | 64.91 | 64.67 | 64.8 | 64.82 | 8.74 | 0.8477072 |  |  | 161 | 91 | 44 | 15
161 | 91 | 44 | 15 | P |  | 90# | 试件4 | 4.8 | 4.580153 | 1218.3 | 719.5 | 1221 | 64.57 | 64.17 | 64.24 | 64.39 | 64.3425 | 10.3 | 1.006428 |  |  | 161 | 91 | 44 | 15
161 | 91 | 44 | 15 | P |  | 90# | 试件5（冻） | 4.8 | 4.580153 | 1217.7 | 721.6 | 1219.6 | 63.94 | 63.99 | 63.86 | 63.82 | 63.9025 | 9.07 | 0.8923452 |  |  | 161 | 91 | 44 | 15
161 | 91 | 44 | 15 | P |  | 90# | 试件6 | 4.8 | 4.580153 | 1217.9 | 720.6 | 1220.5 | 64.08 | 63.81 | 63.95 | 64.2 | 64.01 | 9.88 | 0.970404 |  |  | 161 | 91 | 44 | 15
161 | 91 | 44 | 15 | P |  | 90# | 试件7（冻） | 4.8 | 4.580153 | 1220.8 | 718.6 | 1222.9 | 64.67 | 64.59 | 64.11 | 64.45 | 64.455 | 7.13 | 0.6954668 |  |  | 161 | 91 | 44 | 15
144 | 107.8 | 43.95 | 60.3 | Q | AC-13 | 90# | 试件1（冻） | 4.8 | 4.580153 | 1227.6 | 726.5 | 1228.8 | 63.52 | 63.27 | 63.45 | 63.46 | 63.425 | 13.39 | 1.327283 | 82.85% | 1.160306 | 161 | 91 | 44 | 15
144 | 107.8 | 43.95 | 60.3 | Q |  | 90# | 试件2 | 4.8 | 4.580153 | 1230.3 | 724.2 | 1233.9 | 65.89 | 65.81 | 65.57 | 65.28 | 65.6375 | 15.77 | 1.510508 |  | 1.400533 | 161 | 91 | 44 | 15
144 | 107.8 | 43.95 | 60.3 | Q |  | 90# | 试件3（冻） | 4.8 | 4.580153 | 1234.8 | 736 | 1236.2 | 63.85 | 63.72 | 63.38 | 63.55 | 63.625 | 11.69 | 1.155128 |  |  | 161 | 91 | 44 | 15
144 | 107.8 | 43.95 | 60.3 | Q |  | 90# | 试件4 | 4.8 | 4.580153 | 1236.6 | 734.4 | 1238.9 | 64.18 | 64.32 | 64.59 | 64.56 | 64.4125 | 14.86 | 1.450414 |  |  | 161 | 91 | 44 | 15
144 | 107.8 | 43.95 | 60.3 | Q |  | 90# | 试件5（冻） | 4.8 | 4.580153 | 1238.5 | 735.8 | 1240.2 | 63.91 | 64.02 | 64.25 | 64.23 | 64.1025 | 11.72 | 1.149466 |  |  | 161 | 91 | 44 | 15
161 | 91 | 44 | 15 | Q |  | 90# | 试件6 | 4.8 | 4.580153 | 1213.8 | 712.5 | 1219.3 | 64.44 | 64.77 | 64.63 | 64.8 | 64.66 | 12.76 | 1.240676 |  |  | 161 | 91 | 44 | 15
161 | 91 | 44 | 15 | Q |  | 90# | 试件7（冻） | 4.8 | 4.580153 | 1230.9 | 726 | 1233.1 | 64.69 | 64.48 | 64.59 | 64.61 | 64.5925 | 10.37 | 1.009346 |  |  | 161 | 91 | 44 | 15
161 | 91 | 44 | 15 | M-1 | AC-13-3 | 90# | 试件1（冻） | 4.9 | 4.671115 | 1233.9 | 732.1 | 1236.1 | 64.42 | 64.85 | 64.85 | 64.7 | 64.705 | 10.7 | 1.039655 | 84.97% | 1.039651 | 161 | 91 | 44 | 15
161 | 91 | 44 | 15 | M-1 |  | 90# | 试件2 | 4.9 | 4.671115 | 1219.1 | 721 | 1221.8 | 65.89 | 65.56 | 65.56 | 66.22 | 65.8075 | 12.49 | 1.193247 |  | 1.223562 | 161 | 91 | 44 | 15
161 | 91 | 44 | 15 | M-1 |  | 90# | 试件3（冻） | 4.9 | 4.671115 | 1209.7 | 718 | 1213.3 | 63.34 | 63.81 | 63.81 | 63.21 | 63.5425 | 11.33 | 1.121009 |  |  | 161 | 91 | 44 | 15
258 | 72 | 47.6 | 8.2 | M-1 |  | 90# | 试件4 | 4.9 | 4.671115 | 1209.5 | 716.2 | 1213.1 | 64.94 | 65.34 | 65.34 | 64.91 | 65.1325 | 12.99 | 1.253877 |  |  | 161 | 91 | 44 | 15
258 | 72 | 47.6 | 8.2 | M-1 |  | 90# | 试件5（冻） | 4.9 | 4.671115 | 1208.7 | 713.6 | 1212.6 | 66.91 | 66.7 | 66.7 | 66.84 | 66.7875 | 10.18 | 0.958288 |  |  | 161 | 91 | 44 | 15
258 | 72 | 47.6 | 8.2 | I-1 | AC-20-90#-1 | 90#-1（90） | 试件1（冻） | 4.2 | 4.03071 | 1179.4 | 695.3 | 1183.6 | 63.66 | 63.35 | 63.28 | 63.48 | 63.4425 | 10.59 | 1.049444 | 85.92% | 1.03467 | 161 | 91 | 44 | 15
258 | 72 | 47.6 | 8.2 | I-1 |  | 90#-1（90） | 试件2 | 4.2 | 4.03071 | 1178.6 | 696.3 | 1183.7 | 63.41 | 63.68 | 63.74 | 63.38 | 63.5525 | 11.53 | 1.140618 |  | 1.204179 | 161 | 91 | 44 | 15
258 | 72 | 47.6 | 8.2 | I-1 |  | 90#-1（90） | 试件3（冻） | 4.2 | 4.03071 | 1185.5 | 699.4 | 1190.7 | 64.42 | 64.51 | 64.63 | 64.63 | 64.5475 | 10.64 | 1.036348 |  |  | 161 | 91 | 44 | 15
111 | 124 | 41.5 | 56 | I-1 |  | 90#-1（90） | 试件4 | 4.2 | 4.03071 | 1184.7 | 698 | 1187.9 | 63.41 | 63.38 | 63.62 | 63.45 | 63.465 | 12.31 | 1.219459 |  |  | 161 | 91 | 44 | 15
111 | 124 | 41.5 | 56 | I-1 |  | 90#-1（90） | 试件5（冻） | 4.2 | 4.03071 | 1180.4 | 699.8 | 1183.8 | 63.03 | 63.17 | 62.89 | 62.83 | 62.98 | 10.2 | 1.018218 |  |  | 161 | 91 | 44 | 15
111 | 124 | 41.5 | 56 | I-1 |  | 90#-1（90） | 试件6 | 4.2 | 4.03071 | 1182.3 | 696.9 | 1186.3 | 63.65 | 63.71 | 63.7 | 63.54 | 63.65 | 12.68 | 1.252461 |  |  | 161 | 91 | 44 | 15
111 | 124 | 41.5 | 56 | I-1 |  | 90#-1（恒泰锦） | 试件1（冻） | 4.2 | 4.03071 | 1181.9 | 697.8 | 1185.9 | 63.66 | 63.35 | 63.28 | 63.48 | 63.4425 | 11.65 | 1.154487 | 89.42% | 1.106336 | 161 | 91 | 44 | 15
111 | 124 | 41.5 | 56 | I-1 |  | 90#-1（恒泰锦） | 试件2 | 4.2 | 4.03071 | 1184.8 | 697.2 | 1188.5 | 63.41 | 63.68 | 63.74 | 63.38 | 63.5525 | 12.64 | 1.250426 |  | 1.237172 | 161 | 91 | 44 | 15
258 | 72 | 47.6 | 8.2 | I-1 |  | 90#-1（恒泰锦） | 试件3（冻） | 4.2 | 4.03071 | 1186.3 | 699.9 | 1189.8 | 64.42 | 64.51 | 64.63 | 64.63 | 64.5475 | 10.58 | 1.030504 |  |  | 161 | 91 | 44 | 15
258 | 72 | 47.6 | 8.2 | I-1 |  | 90#-1（恒泰锦） | 试件4 | 4.2 | 4.03071 | 1187.1 | 701.5 | 1190.7 | 63.41 | 63.38 | 63.62 | 63.45 | 63.465 | 12.43 | 1.231347 |  |  | 161 | 91 | 44 | 15
258 | 72 | 47.6 | 8.2 | I-1 |  | 90#-1（恒泰锦） | 试件5（冻） | 4.2 | 4.03071 | 1181.5 | 697.5 | 1185.6 | 63.03 | 63.17 | 62.89 | 62.83 | 62.98 | 11.36 | 1.134016 |  |  | 161 | 91 | 44 | 15
258 | 72 | 47.6 | 8.2 | I-1 |  | 90#-1（恒泰锦） | 试件6 | 4.2 | 4.03071 | 1185.4 | 699 | 1189.5 | 63.65 | 63.71 | 63.7 | 63.54 | 63.65 | 12.45 | 1.229743 |  |  | 161 | 91 | 44 | 15
161 | 91 | 44 | 15 | I-1 |  | 90#-1（路宝) | 试件1（冻） | 4.2 | 4.03071 | 1183.9 | 701.3 | 1187.8 | 62.78 | 62.75 | 62.88 | 62.97 | 62.845 | 11.33 | 1.133451 | 92.63% | 1.155736 | 161 | 91 | 44 | 15
161 | 91 | 44 | 15 | I-1 |  | 90#-1（路宝) | 试件2 | 4.2 | 4.03071 | 1176.7 | 700.1 | 1182.7 | 64.17 | 63.96 | 63.86 | 63.97 | 63.99 | 12.4 | 1.218297 |  | 1.247684 | 161 | 91 | 44 | 15
161 | 91 | 44 | 15 | I-1 |  | 90#-1（路宝) | 试件3（冻） | 4.2 | 4.03071 | 1184.2 | 702.6 | 1188.5 | 63.04 | 63.03 | 63.05 | 63.29 | 63.1025 | 11.73 | 1.168678 |  |  | 161 | 91 | 44 | 15
161 | 91 | 44 | 15 | I-1 |  | 90#-1（路宝) | 试件4 | 4.2 | 4.03071 | 1185.2 | 701.3 | 1189.1 | 62.7 | 62.54 | 62.45 | 62.63 | 62.58 | 12.62 | 1.267848 |  |  | 161 | 91 | 44 | 15
161 | 91 | 44 | 15 | I-1 |  | 90#-1（路宝) | 试件5（冻） | 4.2 | 4.03071 | 1182.9 | 700.6 | 1185.5 | 62.59 | 62.3 | 62.26 | 62.37 | 62.38 | 11.56 | 1.16508 |  |  | 161 | 91 | 44 | 15
161 | 91 | 44 | 15 | I-1 |  | 90#-1（路宝) | 试件6 | 4.2 | 4.03071 | 1186 | 701.8 | 1192.7 | 63.78 | 63.92 | 64.18 | 63.42 | 63.825 | 12.76 | 1.256907 |  |  | 161 | 91 | 44 | 15
|  |  |  | I-1 |  | 90#-1（英杰维特） | 试件1（冻） | 4.2 | 4.03071 | 1204.1 | 716.3 | 1206.6 | 62.13 | 62.1 | 62 | 62.2 | 62.1075 | 12.24 | 1.239027 | 91.59% | 1.216223 | 161 | 91 | 44 | 15
|  |  |  | I-1 |  | 90#-1（英杰维特） | 试件2 | 4.2 | 4.03071 | 1195.1 | 711.2 | 1197.9 | 62.57 | 62.34 | 62.35 | 62.59 | 62.4625 | 13.44 | 1.352768 |  | 1.327942 | 161 | 91 | 44 | 15
|  |  |  | I-1 |  | 90#-1（英杰维特） | 试件3（冻） | 4.2 | 4.03071 | 1207.5 | 718.4 | 1210.2 | 62.34 | 62.22 | 62.24 | 62.36 | 62.29 | 11.3 | 1.140522 |  |  | 161 | 91 | 44 | 15
|  |  |  | I-1 |  | 90#-1（英杰维特） | 试件4 | 4.2 | 4.03071 | 1202.5 | 715.9 | 1206.5 | 63.48 | 63.61 | 63.34 | 63.55 | 63.495 | 13.17 | 1.304036 |  |  | 161 | 91 | 44 | 15
|  |  |  | I-1 |  | 90#-1（英杰维特） | 试件5（冻） | 4.2 | 4.03071 | 1204.4 | 716.7 | 1207.4 | 62.77 | 62.8 | 62.93 | 62.56 | 62.765 | 12.67 | 1.26912 |  |  | 161 | 91 | 44 | 15
|  |  |  | I-1 |  | 90#-1（英杰维特） | 试件6 | 4.2 | 4.03071 | 1208.8 | 720.4 | 1212 | 63.38 | 63.52 | 63.55 | 63.3 | 63.4375 | 13.39 | 1.327022 |  |  | 161 | 91 | 44 | 15
|  |  |  | I-1 | AC-20-90#-3 | 90#-3 | 试件1（冻） | 4.2 | 4.03071 | 1187.4 | 703.4 | 1190.5 | 63.44 | 63.36 | 63.28 | 63.51 | 63.3975 | 12.24 | 1.213816 | 92.79% | 1.234725 | 161 | 91 | 44 | 15
|  |  |  | I-1 |  | 90#-3 | 试件2 | 4.2 | 4.03071 | 1183.2 | 703.4 | 1185.4 | 61.66 | 61.9 | 62.09 | 61.95 | 61.9 | 13.44 | 1.365061 |  | 1.330597 | 161 | 91 | 44 | 15
|  |  |  | I-1 |  | 90#-3 | 试件3（冻） | 4.2 | 4.03071 | 1186.7 | 701.7 | 1189.3 | 63.25 | 63 | 63.14 | 63.23 | 63.155 | 11.3 | 1.124901 |  |  | 161 | 91 | 44 | 15
|  |  |  | I-1 |  | 90#-3 | 试件4 | 4.2 | 4.03071 | 1183 | 701.5 | 1186.5 | 62.98 | 62.8 | 63.02 | 63.09 | 62.9725 | 13.17 | 1.314856 |  |  | 161 | 91 | 44 | 15
|  |  |  | I-1 |  | 90#-3 | 试件5（冻） | 4.2 | 4.03071 | 1188 | 704 | 1191.4 | 62.65 | 62.51 | 62.45 | 62.56 | 62.5425 | 12.67 | 1.273635 |  |  | 161 | 91 | 44 | 15
|  |  |  | I-1 |  | 90#-3 | 试件6 | 4.2 | 4.03071 | 1189.1 | 705.8 | 1193.7 | 63.99 | 64.32 | 64.29 | 64.08 | 64.17 | 13.39 | 1.311874 |  |  | 161 | 91 | 44 | 15
|  |  |  | I-1 |  | 90#-3 | 试件7（冻） | 4.2 | 4.03071 | 1190.8 | 699.7 | 1193.9 | 63.62 | 63.29 | 63.34 | 63.59 | 63.46 | 13.39 | 1.326551 |  |  | 161 | 91 | 44 | 15
|  |  |  | I-1 | AC-20-90#-4 | 90#-4 | 试件1（冻） | 4.2 | 4.03071 | 1176.5 | 692.1 | 1180 | 63.44 | 63.36 | 63.28 | 63.51 | 63.3975 | 13.6 | 1.348684 | 91.39% | 1.394752 | 161 | 91 | 44 | 15
|  |  |  | I-1 |  | 90#-4 | 试件2 | 4.2 | 4.03071 | 1177.9 | 692.1 | 1180.4 | 61.66 | 61.9 | 62.09 | 61.95 | 61.9 | 12.73 | 1.292948 |  | 1.274726 | 161 | 91 | 44 | 15
|  |  |  | I-1 |  | 90#-4 | 试件3（冻） | 4.2 | 4.03071 | 1181.9 | 695.8 | 1184.4 | 63.25 | 63 | 63.14 | 63.23 | 63.155 | 14.64 | 1.457393 |  |  | 161 | 91 | 44 | 15
|  |  |  | I-1 |  | 90#-4 | 试件4 | 4.2 | 4.03071 | 1180.4 | 694.6 | 1184.2 | 62.98 | 62.8 | 63.02 | 63.09 | 62.9725 | 12.92 | 1.289897 |  |  | 161 | 91 | 44 | 15
|  |  |  | I-1 |  | 90#-4 | 试件5（冻） | 4.2 | 4.03071 | 1181.7 | 697.9 | 1188.4 | 62.65 | 62.51 | 62.45 | 62.56 | 62.5425 | 13.71 | 1.378179 |  |  | 161 | 91 | 44 | 15
|  |  |  | I-1 |  | 90#-4 | 试件6 | 4.2 | 4.03071 | 1179.6 | 695 | 1183.7 | 63.99 | 64.32 | 64.29 | 64.08 | 64.17 | 12.67 | 1.241332 |  |  | 161 | 91 | 44 | 15
|  |  |  | I-1 |  | 70#-4 | 试件1（冻） | 4.2 | 4.03071 | 1176.5 | 692.1 | 1180 | 63.44 | 63.36 | 63.28 | 63.51 | 63.3975 | 10.67 | 1.058122 | 85.82% | 1.088853 | 258 | 72 | 47.6 | 8.2
|  |  |  | I-1 |  | 70#-4 | 试件2 | 4.2 | 4.03071 | 1177.9 | 692.1 | 1180.4 | 61.66 | 61.9 | 62.09 | 61.95 | 61.9 | 12.26 | 1.245212 |  | 1.268733 | 258 | 72 | 47.6 | 8.2
|  |  |  | I-1 |  | 70#-4 | 试件3（冻） | 4.2 | 4.03071 | 1181.9 | 695.8 | 1184.4 | 63.25 | 63 | 63.14 | 63.23 | 63.155 | 11.41 | 1.135851 |  |  | 258 | 72 | 47.6 | 8.2
|  |  |  | I-1 |  | 70#-4 | 试件4 | 4.2 | 4.03071 | 1180.4 | 694.6 | 1184.2 | 62.98 | 62.8 | 63.02 | 63.09 | 62.9725 | 12.59 | 1.256951 |  |  | 258 | 72 | 47.6 | 8.2
|  |  |  | I-1 |  | 70#-4 | 试件5（冻） | 4.2 | 4.03071 | 1181.7 | 697.9 | 1188.4 | 62.65 | 62.51 | 62.45 | 62.56 | 62.5425 | 10.67 | 1.072587 |  |  | 258 | 72 | 47.6 | 8.2
|  |  |  | I-1 |  | 70#-4 | 试件6 | 4.2 | 4.03071 | 1179.6 | 695 | 1183.7 | 63.99 | 64.32 | 64.29 | 64.08 | 64.17 | 13.31 | 1.304036 |  |  | 258 | 72 | 47.6 | 8.2
|  |  |  | R | AC-13 | 70# | 试件1（冻） | 5.2 | 4.942966 | 1187.4 | 692.7 | 1190.9 | 63.7 | 63.57 | 63.39 | 63.97 | 63.6575 | 13.43 | 1.326386 | 73.94% | 1.255406 | 258 | 72 | 47.6 | 8.2
|  |  |  | R |  | 70# | 试件2 | 5.2 | 4.942966 | 1198.6 | 700.3 | 1200.8 | 62.71 | 63.2 | 63.17 | 63.2 | 63.07 | 14.01 | 1.396557 |  | 1.697763 | 258 | 72 | 47.6 | 8.2
|  |  |  | R |  | 70# | 试件3（冻） | 5.2 | 4.942966 | 1196.5 | 694.9 | 1199.1 | 64.21 | 64.06 | 64.25 | 63.86 | 64.095 | 12.93 | 1.268288 |  |  | 258 | 72 | 47.6 | 8.2
|  |  |  | R |  | 70# | 试件4 | 5.2 | 4.942966 | 1197.4 | 696.5 | 1200.3 | 63.03 | 63.47 | 64.27 | 63.28 | 63.5125 | 19.91 | 1.970859 |  |  | 258 | 72 | 47.6 | 8.2
|  |  |  | R |  | 70# | 试件5（冻） | 5.2 | 4.942966 | 1195.5 | 695.5 | 1197.5 | 63.68 | 63.24 | 63.07 | 63.52 | 63.3775 | 11.81 | 1.171543 |  |  | 258 | 72 | 47.6 | 8.2
|  |  |  | R |  | 70# | 试件6 | 5.2 | 4.942966 | 1196.6 | 696.8 | 1198.6 | 63.7 | 63.69 | 63.54 | 63.92 | 63.7125 | 17.49 | 1.725872 |  |  | 258 | 72 | 47.6 | 8.2
|  |  |  | R |  | 90# | 试件1（冻） | 5.2 | 4.942966 | 1188.2 | 687.8 | 1193 | 63.53 | 63.57 | 63.39 | 63.97 | 63.615 | 12.03 | 1.188912 | 79.35% | 1.221232 | 161 | 91 | 44 | 15
|  |  |  | R |  | 90# | 试件2 | 5.2 | 4.942966 | 1173.5 | 679.8 | 1176.5 | 62.71 | 63.2 | 63.17 | 63.2 | 63.07 | 14.33 | 1.428456 |  | 1.538994 | 161 | 91 | 44 | 15
|  |  |  | R |  | 90# | 试件3（冻） | 5.2 | 4.942966 | 1174.4 | 679.3 | 1176.2 | 64.21 | 64.06 | 64.25 | 63.86 | 64.095 | 12.72 | 1.247689 |  |  | 161 | 91 | 44 | 15
|  |  |  | R |  | 90# | 试件4 | 5.2 | 4.942966 | 1182 | 685.9 | 1187.2 | 63.03 | 63.47 | 64.27 | 63.28 | 63.5125 | 16.69 | 1.652116 |  |  | 161 | 91 | 44 | 15
|  |  |  | R |  | 90# | 试件5（冻） | 5.2 | 4.942966 | 1179.6 | 682.2 | 1182.4 | 63.68 | 63.24 | 63.07 | 63.52 | 63.3775 | 12.37 | 1.227095 |  |  | 161 | 91 | 44 | 15
|  |  |  | R |  | 90# | 试件6 | 5.2 | 4.942966 | 1179.8 | 683.5 | 1183.1 | 63.7 | 63.69 | 63.54 | 63.92 | 63.7125 | 15.57 | 1.536411 |  |  | 161 | 91 | 44 | 15
|  |  |  | S | AC-13 | 70# | 试件1 | 5.5 | 5.21327 | 1188.4 | 695.7 | 1191.3 | 64.31 | 64.09 | 64.03 | 64.52 | 64.24 | 14.85 | 1.45333 | 89.79% | 1.520321 | 258 | 72 | 47.6 | 8.2
|  |  |  | S |  | 70# | 试件2 | 5.5 | 5.21327 | 1200.8 | 705.8 | 1204.6 | 64.3 | 65 | 65.44 | 65.09 | 64.64 | 16.32 | 1.587312 |  | 1.365035 | 258 | 72 | 47.6 | 8.2
|  |  |  | S |  | 70# | 试件3（冻） | 5.5 | 5.21327 | 1199.1 | 706.4 | 1201.4 | 63.42 | 63.76 | 63.62 | 63.73 | 62.25 | 14.46 | 1.460402 |  |  | 258 | 72 | 47.6 | 8.2
|  |  |  | S |  | 70# | 试件4（冻） | 5.5 | 5.21327 | 1202.2 | 715.7 | 1204.4 | 62.12 | 62.45 | 62.39 | 62.47 | 64.57 | 13.04 | 1.269668 |  |  | 258 | 72 | 47.6 | 8.2
|  |  |  | S |  | 110#-1 | 试件1 | 5.5 | 5.21327 | 1203.3 | 717.1 | 1206.1 | 63.08 | 63.4 | 63.36 | 63.14 | 62.9 | 20.02 | 2.001045 | 86.56% | 2.025287 | 144 | 107.8 | 43.95 | 60.3
|  |  |  | S |  | 110#-1 | 试件2 | 5.5 | 5.21327 | 1202.2 | 715.2 | 1204.7 | 62.81 | 62.46 | 62.52 | 62.82 | 63.59 | 20.73 | 2.049528 |  | 1.753115 | 144 | 107.8 | 43.95 | 60.3
|  |  |  | S |  | 110#-1 | 试件3（冻） | 5.5 | 5.21327 | 1204.9 | 717.3 | 1206.8 | 62.76 | 62.84 | 62.61 | 62.5 | 62.99 | 17.77 | 1.773615 |  |  | 144 | 107.8 | 43.95 | 60.3
|  |  |  | S |  | 110#-1 | 试件4（冻） | 5.5 | 5.21327 | 1205.4 | 716.6 | 1207.7 | 62.45 | 62.64 | 62.89 | 62.32 | 63.9 | 17.61 | 1.732615 |  |  | 144 | 107.8 | 43.95 | 60.3
|  |  |  | S |  | 110#-2 | 试件1 | 5.5 | 5.21327 | 1203.6 | 714.9 | 1205.8 | 62.48 | 62.84 | 62.99 | 62.64 | 64.8 | 16.69 | 1.619291 | 86.09% | 1.609702 | 144 | 107.8 | 43.95 | 60.3
|  |  |  | S |  | 110#-2 | 试件2 | 5.5 | 5.21327 | 1203.9 | 716.5 | 1207.5 | 63.56 | 63.47 | 63.55 | 63.51 | 64.28 | 16.36 | 1.600114 |  | 1.385742 | 144 | 107.8 | 43.95 | 60.3
|  |  |  | S |  | 110#-2 | 试件3（冻） | 5.5 | 5.21327 | 1208.4 | 711.3 | 1214.3 | 64.67 | 64.8 | 64.88 | 64.64 | 64.34 | 14.95 | 1.460843 |  |  | 144 | 107.8 | 43.95 | 60.3
|  |  |  | S |  | 110#-2 | 试件4（冻） | 5.5 | 5.21327 | 1213.6 | 714.4 | 1219.2 | 65.51 | 65.41 | 65.35 | 65.53 | 64.71 | 13.49 | 1.310642 |  |  | 144 | 107.8 | 43.95 | 60.3
|  |  |  | T | AC-20-90# | 90# | 试件1（冻） | 4.2 | 4.03071 | 1166.7 | 670.5 | 1169.3 | 64.76 | 63.83 | 64.3 | 63.99 | 64.22 | 12.39 | 1.212954 | 84.57% | 1.232105 | 161 | 91 | 44 | 15
|  |  |  | T |  | 90# | 试件2 | 4.2 | 4.03071 | 1171.5 | 671.7 | 1174.8 | 63.98 | 64.92 | 64.98 | 64.4 | 64.57 | 12.42 | 1.209301 |  | 1.456911 | 161 | 91 | 44 | 15
|  |  |  | T |  | 90# | 试件3（冻） | 4.2 | 4.03071 | 1170.5 | 673.4 | 1173.5 | 64.53 | 64.85 | 64.02 | 64.53 | 64.4825 | 10.62 | 1.035443 |  |  | 161 | 91 | 44 | 15
|  |  |  | T |  | 90# | 试件4 | 4.2 | 4.03071 | 1168.1 | 670.5 | 1170.1 | 63.64 | 62.65 | 63.41 | 63.47 | 63.2925 | 16 | 1.589319 |  |  | 161 | 91 | 44 | 15
|  |  |  | T |  | 90# | 试件5（冻） | 4.2 | 4.03071 | 1162.7 | 666.5 | 1164 | 64.15 | 64.1 | 63.92 | 63.84 | 64.0025 | 14.74 | 1.447918 |  |  | 161 | 91 | 44 | 15
|  |  |  | T |  | 90# | 试件6 | 4.2 | 4.03071 | 1176 | 678 | 1180.4 | 64.82 | 64.83 | 64.88 | 64.93 | 64.865 | 16.22 | 1.572113 |  |  | 161 | 91 | 44 | 15
|  |  |  | V | AC-13 | 110# | 试件1（冻） | 4.8 | 4.58 | 1215.6 | 716.9 | 1217 | 63.37 | 63.14 | 63.08 | 63.08 | 63.17 | 10.96 | 1.09 | 89% | 1.1 | 144 | 107.8 | 43.95 | 60.3
|  |  |  | V |  | 110# | 试件2 | 4.8 | 4.58 | 1216.7 | 717.5 | 1218.5 | 64.36 | 63.91 | 64.01 | 63.81 | 64.02 | 12.52 | 1.23 |  | 1.23 | 144 | 107.8 | 43.95 | 60.3
|  |  |  | V |  | 110# | 试件3（冻） | 4.8 | 4.58 | 1212.9 | 713 | 1214.3 | 63.46 | 63.54 | 63.35 | 63.44 | 63.45 | 11.82 | 1.17 |  |  | 144 | 107.8 | 43.95 | 60.3
|  |  |  | V |  | 110# | 试件4 | 4.8 | 4.58 | 1217.8 | 716.3 | 1219.4 | 65 | 65.15 | 64.94 | 65.1 | 65.05 | 11.66 | 1.13 |  |  | 144 | 107.8 | 43.95 | 60.3
|  |  |  | V |  | 110# | 试件5（冻） | 4.8 | 4.58 | 1212.4 | 711.4 | 1214.1 | 64.33 | 63.86 | 63.91 | 64.19 | 64.07 | 10.49 | 1.03 |  |  | 144 | 107.8 | 43.95 | 60.3
|  |  |  | V |  | 110# | 试件6 | 4.8 | 4.58 | 1210.6 | 710.6 | 1211.7 | 63.65 | 63.6 | 64 | 64.02 | 63.82 | 13.46 | 1.33 |  |  | 144 | 107.8 | 43.95 | 60.3
|  |  |  | W | AC-13-1 | 90#-1 | 试件1（冻） | 4.6 | 4.4 | 1188.9 | 689.7 | 1191 | 65.54 | 65.53 | 65.73 | 65.72 | 65.63 | 8.14 | 0.78 | 83% | 0.86 | 161 | 91 | 44 | 15
|  |  |  | W |  | 90#-1 | 试件2 | 4.6 | 4.4 | 1188.2 | 689.6 | 1191.7 | 63.28 | 64.77 | 64.46 | 64.48 | 64.25 | 10.48 | 1.03 |  | 1.03 | 161 | 91 | 44 | 15
|  |  |  | W |  | 90#-1 | 试件3（冻） | 4.6 | 4.4 | 1190.9 | 691.4 | 1193.9 | 64.78 | 64.68 | 64.74 | 64.04 | 64.56 | 9.02 | 0.88 |  |  | 161 | 91 | 44 | 15
|  |  |  | W |  | 90#-1 | 试件4 | 4.6 | 4.4 | 1182 | 687.1 | 1185.9 | 65.01 | 64.74 | 63.94 | 65.07 | 64.69 | 11.2 | 1.09 |  |  | 161 | 91 | 44 | 15
|  |  |  | W |  | 90#-1 | 试件5（冻） | 4.6 | 4.4 | 1179.8 | 684.5 | 1183.6 | 63.1 | 64.74 | 64.75 | 64.38 | 64.24 | 9.39 | 0.92 |  |  | 161 | 91 | 44 | 15
|  |  |  | W |  | 90#-1 | 试件6 | 4.6 | 4.4 | 1177.9 | 683.6 | 1182.2 | 64.52 | 64.57 | 65.08 | 65.09 | 64.82 | 10.08 | 0.98 |  |  | 161 | 91 | 44 | 15
|  |  |  | W |  | 70#-1 | 试件1（冻） | 4.6 | 4.4 | 1178.8 | 679.4 | 1183.2 | 65.22 | 64.41 | 65.07 | 64.22 | 64.73 | 8.81 | 0.86 | 82% | 0.8 | 258 | 72 | 47.6 | 8.2
|  |  |  | W |  | 70#-1 | 试件2 | 4.6 | 4.4 | 1172.3 | 676 | 1176.4 | 64.33 | 64.68 | 63.62 | 63.87 | 64.13 | 10.39 | 1.02 |  | 0.98 | 258 | 72 | 47.6 | 8.2
|  |  |  | W |  | 70#-1 | 试件3（冻） | 4.6 | 4.4 | 1170 | 671.2 | 1174.9 | 64.5 | 64.65 | 64.98 | 64.89 | 64.76 | 8.36 | 0.81 |  |  | 258 | 72 | 47.6 | 8.2
|  |  |  | W |  | 70#-1 | 试件4 | 4.6 | 4.4 | 1176.5 | 677.3 | 1183.3 | 64.84 | 65.22 | 64.86 | 65.31 | 65.06 | 10.44 | 1.01 |  |  | 258 | 72 | 47.6 | 8.2
|  |  |  | W |  | 70#-1 | 试件5（冻） | 4.6 | 4.4 | 1170.7 | 671.1 | 1173.8 | 64.43 | 64.92 | 65.43 | 64.76 | 64.89 | 7.53 | 0.73 |  |  | 258 | 72 | 47.6 | 8.2
|  |  |  | W |  | 70#-1 | 试件6 | 4.6 | 4.4 | 1168.8 | 670.3 | 1172.8 | 65.13 | 64.03 | 64.92 | 64.51 | 64.65 | 9.37 | 0.91 |  |  | 258 | 72 | 47.6 | 8.2
|  |  |  | W | AC-13-2 | 130#-2 | 试件1（冻） | 4.6 | 4.4 | 1217.5 | 712.8 | 1218.2 | 64.17 | 64.44 | 64 | 64.06 | 64.17 | 10.22 | 1 | 85% | 0.99 | 111 | 124 | 41.5 | 56
|  |  |  | W |  | 130#-2 | 试件2 | 4.6 | 4.4 | 1205.1 | 707.1 | 1206 | 64.79 | 64.77 | 64.67 | 64.68 | 64.73 | 12.24 | 1.19 |  | 1.17 | 111 | 124 | 41.5 | 56
|  |  |  | W |  | 130#-2 | 试件3（冻） | 4.6 | 4.4 | 1209.4 | 710.7 | 1210.4 | 64.26 | 64.42 | 64.32 | 64.27 | 64.32 | 10.93 | 1.07 |  |  | 111 | 124 | 41.5 | 56
|  |  |  | W |  | 130#-2 | 试件4 | 4.6 | 4.4 | 1201.4 | 705.1 | 1202.3 | 64.7 | 64.87 | 64.56 | 64.76 | 64.72 | 11.94 | 1.16 |  |  | 111 | 124 | 41.5 | 56
|  |  |  | W |  | 130#-2 | 试件5（冻） | 4.6 | 4.4 | 1201.7 | 705.7 | 1203 | 64.78 | 64.34 | 64.77 | 64.87 | 64.69 | 9.28 | 0.9 |  |  | 111 | 124 | 41.5 | 56
|  |  |  | W |  | 130#-2 | 试件6 | 4.6 | 4.4 | 1189.1 | 702.1 | 1190 | 65.38 | 65.32 | 65.54 | 64.22 | 65.12 | 11.97 | 1.16 |  |  | 111 | 124 | 41.5 | 56
|  |  |  | W |  | 70#-2 | 试件1（冻） | 4.6 | 4.4 | 1176.7 | 684.9 | 1182.2 | 64.21 | 63.77 | 64.14 | 63.77 | 63.97 | 10.66 | 1.05 | 80% | 1.1 | 258 | 72 | 47.6 | 8.2
|  |  |  | W |  | 70#-2 | 试件2 | 4.6 | 4.4 | 1178.7 | 686.1 | 1182.7 | 64.11 | 64.16 | 64.65 | 63.93 | 64.21 | 14.92 | 1.46 |  | 1.37 | 258 | 72 | 47.6 | 8.2
|  |  |  | W |  | 70#-2 | 试件3（冻） | 4.6 | 4.4 | 1179 | 684.9 | 1184.2 | 63.42 | 63.44 | 63.5 | 63.26 | 63.41 | 11.43 | 1.13 |  |  | 258 | 72 | 47.6 | 8.2
|  |  |  | W |  | 70#-2 | 试件4 | 4.6 | 4.4 | 1185.2 | 687.3 | 1190.6 | 64.21 | 64.22 | 64.38 | 64.5 | 64.33 | 13.28 | 1.3 |  |  | 258 | 72 | 47.6 | 8.2
|  |  |  | W |  | 70#-2 | 试件5（冻） | 4.6 | 4.4 | 1191 | 693 | 1195.8 | 64.78 | 64.66 | 64.35 | 64.36 | 64.54 | 11.39 | 1.11 |  |  | 258 | 72 | 47.6 | 8.2
|  |  |  | W |  | 70#-2 | 试件6 | 4.6 | 4.4 | 1207 | 700.2 | 1211.8 | 62.97 | 63.86 | 63.1 | 63.01 | 63.24 | 13.6 | 1.35 |  |  | 258 | 72 | 47.6 | 8.2
|  |  |  | X | AC-13 | 90# | 试件1（冻） | 4.6 | 4.397706 | 1204.1 | 716.3 | 1206.6 | 62.13 | 62.1 | 62 | 62.2 | 64.96 | 9.2 | 0.8904002 | 0.9052292 | 0.9035119
|  |  |  | X |  | 90# | 试件2 | 4.6 | 4.397706 | 1195.1 | 711.2 | 1197.9 | 62.57 | 62.34 | 62.35 | 62.59 | 63.8825 | 9.4 | 0.9251016 |  | 0.9981029
|  |  |  | X |  | 90# | 试件3（冻） | 4.6 | 4.397706 | 1207.5 | 718.4 | 1210.2 | 62.34 | 62.22 | 62.24 | 62.36 | 63.595 | 9.4 | 0.9292837
|  |  |  | X |  | 90# | 试件4 | 4.6 | 4.397706 | 1202.5 | 715.9 | 1206.5 | 63.48 | 63.61 | 63.34 | 63.55 | 64.16 | 10.11 | 0.9906728
|  |  |  | X |  | 90# | 试件5（冻） | 4.6 | 4.397706 | 1204.4 | 716.7 | 1207.4 | 62.77 | 62.8 | 62.93 | 62.56 | 64.3625 | 9.12 | 0.8908517
|  |  |  | X |  | 90# | 试件6 | 4.6 | 4.397706 | 1208.8 | 720.4 | 1212 | 63.38 | 63.52 | 63.55 | 63.3 | 64.7625 | 11.11 | 1.078534
|  |  |  | Z | AC-13-1 | 90#-1 | 试件1（冻） | 4.6 | 4.397706 | 1204.1 | 716.3 | 1206.6 | 63.44 | 63.36 | 63.28 | 63.51 | 63.3975 | 11.65 | 1.155307 | 0.8019936 | 1.147296
|  |  |  | Z |  | 90#-1 | 试件2 | 4.6 | 4.397706 | 1195.1 | 711.2 | 1197.9 | 61.66 | 61.9 | 62.09 | 61.95 | 61.9 | 15.02 | 1.525537 |  | 1.430555
|  |  |  | Z |  | 90#-1 | 试件3（冻） | 4.6 | 4.397706 | 1207.5 | 718.4 | 1210.2 | 63.25 | 63 | 63.14 | 63.23 | 63.155 | 10.65 | 1.060194
|  |  |  | Z |  | 90#-1 | 试件4 | 4.6 | 4.397706 | 1202.5 | 715.9 | 1206.5 | 62.98 | 62.8 | 63.02 | 63.09 | 62.9725 | 14.37 | 1.434661
|  |  |  | Z |  | 90#-1 | 试件5（冻） | 4.6 | 4.397706 | 1204.4 | 716.7 | 1207.4 | 62.65 | 62.51 | 62.45 | 62.56 | 62.5425 | 12.2 | 1.226388
|  |  |  | Z |  | 90#-1 | 试件6 | 4.6 | 4.397706 | 1208.8 | 720.4 | 1212 | 63.99 | 64.32 | 64.29 | 64.08 | 64.17 | 13.59 | 1.331468
|  |  |  | Z | AC-13-2 | 90#-2 | 试件1（冻） | 4.8 | 4.580153 | 1209.3 | 722.8 | 1211.1 | 63.65 | 63.71 | 63.7 | 63.54 | 63.65 | 11.69 | 1.154674 | 0.8103352 | 1.147749
|  |  |  | Z |  | 90#-2 | 试件2 | 4.8 | 4.580153 | 1213.5 | 726.4 | 1216.2 | 63.66 | 63.35 | 63.28 | 63.48 | 63.4425 | 14.64 | 1.450789 |  | 1.416387
|  |  |  | Z |  | 90#-2 | 试件3（冻） | 4.8 | 4.580153 | 1212.8 | 723.8 | 1215.6 | 63.41 | 63.68 | 63.74 | 63.38 | 63.5525 | 11.29 | 1.116875
|  |  |  | Z |  | 90#-2 | 试件4 | 4.8 | 4.580153 | 1214.7 | 723.3 | 1222.3 | 64.42 | 64.51 | 64.63 | 64.63 | 64.5475 | 13.89 | 1.352902
|  |  |  | Z |  | 90#-2 | 试件5（冻） | 4.8 | 4.580153 | 1212.8 | 722.5 | 1215.5 | 63.41 | 63.38 | 63.62 | 63.45 | 63.465 | 11.02 | 1.091668
|  |  |  | Z |  | 90#-2 | 试件6 | 4.8 | 4.580153 | 1215.3 | 722.1 | 1219.2 | 63.03 | 63.17 | 62.89 | 62.83 | 62.98 | 14.48 | 1.445471
|  |  |  | 1A | AC-13 | 130# | 试件1 | 4.8 | 4.580153 | 1145 | 670.9 | 1149.2 | 62.66 | 62.77 | 62.6 | 62.57 | 62.67667 | 12.24 | 1.227776 | 0.8839212 | 1.15911
|  |  |  | 1A | AC-13 | 130# | 试件2(冻) | 4.8 | 4.580153 | 1153.1 | 678.1 | 1158.5 | 63.36 | 63.87 | 63.56 | 63.35 | 63.59667 | 10.16 | 1.004391 |  | 1.024562
|  |  |  | 1A | AC-13 | 130# | 试件3 | 4.8 | 4.580153 | 1152.6 | 679 | 1157.5 | 63.84 | 63.3 | 63.69 | 63.76 | 63.61 | 11.43 | 1.129703
|  |  |  | 1A | AC-13 | 130# | 试件4(冻) | 4.8 | 4.580153 | 1148 | 676.3 | 1152.9 | 64.21 | 63.43 | 63.69 | 63.24 | 63.77667 | 10.65 | 1.04986
|  |  |  | 1A | AC-13 | 130# | 试件5 | 4.8 | 4.580153 | 1149 | 678.1 | 1153.8 | 64.14 | 63.8 | 63.39 | 63.64 | 63.77667 | 11.36 | 1.11985
|  |  |  | 1A | AC-13 | 130# | 试件6(冻) | 4.8 | 4.580153 | 1147.6 | 678.3 | 1151.5 | 64.59 | 63.92 | 64.09 | 64.42 | 64.2 | 10.41 | 1.019434
|  |  |  | 1B | AC-13-1 | AC-13-1（90#） | 试件1 | 4.8 | 4.580153 | 1224.2 | 728.8 | 1227.3 | 63.57 | 63.61 | 63.75 | 63.75 | 63.67 | 9.28 | 0.9163399 | 0.8663076 | 1.066178
|  |  |  | 1B | AC-13-1 | AC-13-1（90#） | 试件2(冻) | 4.8 | 4.580153 | 1224.2 | 727.9 | 1227.6 | 63.82 | 63.94 | 63.9 | 63.79 | 63.8625 | 9.98 | 0.9824899 |  | 0.923638
|  |  |  | 1B | AC-13-1 | AC-13-1（90#） | 试件3 | 4.8 | 4.580153 | 1220.7 | 723.9 | 1224 | 64.07 | 64.36 | 64.33 | 64.34 | 64.275 | 11.08 | 1.08378
|  |  |  | 1B | AC-13-1 | AC-13-1（90#） | 试件4(冻) | 4.8 | 4.580153 | 1215.1 | 721 | 1218.5 | 63.8 | 64 | 63.74 | 63.64 | 63.795 | 8.31 | 0.8189509
|  |  |  | 1B | AC-13-1 | AC-13-1（90#） | 试件5 | 4.8 | 4.580153 | 1221.1 | 722.9 | 1223.2 | 63.65 | 64.71 | 63.66 | 63.57 | 63.8975 | 12.18 | 1.198414
|  |  |  | 1B | AC-13-1 | AC-13-1（90#） | 试件6(冻) | 4.8 | 4.580153 | 1213.4 | 719.7 | 1217.6 | 63.72 | 63.62 | 63.6 | 63.53 | 63.6175 | 9.81 | 0.9694733
|  |  |  | 1B | AC-13-2 | AC-13-2（110#） | 试件1 | 4.8 | 4.580153 | 1228.3 | 727.6 | 1234.6 | 64.77 | 64.77 | 64.77 | 64.8 | 64.7775 | 11.75 | 1.1404 | 0.8986696 | 1.14005
|  |  |  | 1B | AC-13-2 | AC-13-2（110#） | 试件2(冻) | 4.8 | 4.580153 | 1222 | 724.7 | 1228 | 64.21 | 64.31 | 64.47 | 64.47 | 64.365 | 9.45 | 0.9230506 |  | 1.024528
|  |  |  | 1B | AC-13-2 | AC-13-2（110#） | 试件3 | 4.8 | 4.580153 | 1220.5 | 722.6 | 1225 | 65.14 | 65.3 | 65.21 | 65.21 | 65.215 | 11.99 | 1.155886
|  |  |  | 1B | AC-13-2 | AC-13-2（110#） | 试件4(冻) | 4.8 | 4.580153 | 1217.9 | 719.5 | 1221.7 | 64.8 | 64.77 | 64.9 | 64.9 | 64.8425 | 9.38 | 0.9094662
|  |  |  | 1B | AC-13-2 | AC-13-2（110#） | 试件5 | 4.8 | 4.580153 | 1216.5 | 717.3 | 1220.1 | 65.17 | 65.52 | 65.37 | 65.52 | 65.395 | 11.69 | 1.123863
|  |  |  | 1B | AC-13-2 | AC-13-2（110#） | 试件6(冻) | 4.8 | 4.580153 | 1212 | 716.1 | 1217.9 | 64 | 64.38 | 64.38 | 64.38 | 64.285 | 12.69 | 1.241068
|  |  |  | 1B | AC-13-3 | AC-13-3（130#） | 试件1 | 4.8 | 4.580153 | 1248.6 | 740.3 | 1249.6 | 63.72 | 63.59 | 63.39 | 63.64 | 63.585 | 18 | 1.779759 | 0.9274457 | 1.81018
|  |  |  | 1B | AC-13-3 | AC-13-3（130#） | 试件2(冻) | 4.8 | 4.580153 | 1250.3 | 740.6 | 1251.5 | 63.39 | 63.72 | 63.65 | 64.02 | 63.695 | 15.01 | 1.481559 |  | 1.678843
|  |  |  | 1B | AC-13-3 | AC-13-3（130#） | 试件3 | 4.8 | 4.580153 | 1247.9 | 741.6 | 1250.3 | 63.82 | 63.5 | 63.75 | 64.16 | 63.8075 | 18.36 | 1.809024
|  |  |  | 1B | AC-13-3 | AC-13-3（130#） | 试件4(冻) | 4.8 | 4.580153 | 1246.1 | 740.4 | 1247.9 | 63.54 | 63.42 | 63.28 | 63.4 | 63.41 | 15.78 | 1.564562
|  |  |  | 1B | AC-13-3 | AC-13-3（130#） | 试件5 | 4.8 | 4.580153 | 1237.9 | 735.9 | 1239.2 | 63.13 | 63.21 | 62.51 | 62.8 | 62.9125 | 18.43 | 1.841755
|  |  |  | 1B | AC-13-3 | AC-13-3（130#） | 试件6(冻) | 4.8 | 4.580153 | 1219.4 | 725.6 | 1220.3 | 61.51 | 61.51 | 61.33 | 61.14 | 61.3725 | 19.43 | 1.99041
|  |  |  | 1B | AC-10-1 | AC-10-1（90#） | 试件1 | 5.2 | 4.942966 | 1239.3 | 731.9 | 1240.8 | 64.31 | 64.03 | 63.82 | 64.14 | 64.075 | 11.24 | 1.102862 | 0.8335093 | 1.110233
|  |  |  | 1B | AC-10-1 | AC-10-1（90#） | 试件2(冻) | 5.2 | 4.942966 | 1225.4 | 723 | 1226.9 | 63.72 | 63.13 | 63.61 | 63.77 | 63.5575 | 9.16 | 0.9060916 |  | 0.9253893
|  |  |  | 1B | AC-10-1 | AC-10-1（90#） | 试件3 | 5.2 | 4.942966 | 1225.4 | 717.6 | 1227.5 | 64.25 | 64.38 | 64.47 | 64.33 | 64.3575 | 11.43 | 1.116582
|  |  |  | 1B | AC-10-1 | AC-10-1（90#） | 试件4(冻) | 5.2 | 4.942966 | 1235.9 | 728.6 | 1232.6 | 64.26 | 64.03 | 63.84 | 64.25 | 64.095 | 9.65 | 0.9465567
|  |  |  | 1B | AC-10-1 | AC-10-1（90#） | 试件5 | 5.2 | 4.942966 | 1230.4 | 722.5 | 1232.1 | 64.36 | 64.14 | 64.24 | 64.34 | 64.27 | 11.36 | 1.111254
|  |  |  | 1B | AC-10-1 | AC-10-1（90#） | 试件6(冻) | 5.2 | 4.942966 | 1210.3 | 708.4 | 1213.7 | 63.68 | 64.37 | 64.27 | 63.92 | 64.06 | 9.41 | 0.9235197
|  |  |  | 1B | AC-10-2 | AC-10-2（110#） | 试件1 | 5.2 | 4.942966 | 1227.9 | 729.1 | 1229.3 | 63.61 | 63.84 | 63.76 | 63.59 | 63.7 | 18.55 | 1.83083 | 0.886957 | 1.728615
|  |  |  | 1B | AC-10-2 | AC-10-2（110#） | 试件2(冻) | 5.2 | 4.942966 | 1229.9 | 726.2 | 1231.5 | 63.81 | 63.74 | 63.87 | 63.87 | 63.8225 | 16.26 | 1.601733 |  | 1.533207
|  |  |  | 1B | AC-10-2 | AC-10-2（110#） | 试件3 | 5.2 | 4.942966 | 1224.4 | 718 | 1230.7 | 65.44 | 65.53 | 65.79 | 65.35 | 65.5275 | 16.58 | 1.590759
|  |  |  | 1B | AC-10-2 | AC-10-2（110#） | 试件4(冻) | 5.2 | 4.942966 | 1225.9 | 714.2 | 1231.4 | 65.54 | 65.59 | 65.94 | 65.57 | 65.66 | 14.32 | 1.371152
|  |  |  | 1B | AC-10-2 | AC-10-2（110#） | 试件5 | 5.2 | 4.942966 | 1226.3 | 722.2 | 1229.6 | 64.06 | 64.05 | 64.14 | 64.04 | 64.0725 | 17.98 | 1.764255
|  |  |  | 1B | AC-10-2 | AC-10-2（110#） | 试件6(冻) | 5.2 | 4.942966 | 1226.3 | 720.1 | 1229.1 | 64.22 | 64.44 | 64.56 | 64.33 | 64.3875 | 16.66 | 1.626735
|  |  |  | 1B | AC-10-3 | AC-10-3（130#） | 试件1 | 5.2 | 4.942966 | 1224.8 | 720.6 | 1228.9 | 64.57 | 64.5 | 64.85 | 64.66 | 64.645 | 19.1 | 1.857556 | 0.8842472 | 1.670879
|  |  |  | 1B | AC-10-3 | AC-10-3（130#） | 试件2(冻) | 5.2 | 4.942966 | 1217.4 | 714.6 | 1221.1 | 64.42 | 64.72 | 64.71 | 64.6 | 64.6125 | 15.84 | 1.541282 |  | 1.47747
|  |  |  | 1B | AC-10-3 | AC-10-3（130#） | 试件3 | 5.2 | 4.942966 | 1214.8 | 711 | 1218.8 | 65.16 | 65.3 | 65.33 | 65.12 | 65.2275 | 16.6 | 1.600003
|  |  |  | 1B | AC-10-3 | AC-10-3（130#） | 试件4(冻) | 5.2 | 4.942966 | 1201.6 | 704.6 | 1205.5 | 65.3 | 65.25 | 65.28 | 65.23 | 65.265 | 15.71 | 1.51335
|  |  |  | 1B | AC-10-3 | AC-10-3（130#） | 试件5 | 5.2 | 4.942966 | 1202.3 | 703.5 | 1206.9 | 65.06 | 65.04 | 64.94 | 65.16 | 65.05 | 16.09 | 1.555078
|  |  |  | 1B | AC-10-3 | AC-10-3（130#） | 试件6(冻) | 5.2 | 4.942966 | 1203 | 702.3 | 1206.3 | 66.69 | 66.58 | 66.48 | 66.92 | 66.6675 | 14.61 | 1.377779
|  |  |  | 1C | AC-13 | AC-13（90#） | 试件1（冻） | 4.8 | 4.580153 | 1226.6 | 730.4 | 1229.6 | 60.62 | 60.96 | 61 | 60.78 | 60.84 | 12.35 | 1.276207 | 0.8773162 | 1.216555
|  |  |  | 1C | AC-13 | AC-13（90#） | 试件2 | 4.8 | 4.580153 | 1249 | 743.5 | 1253.7 | 63.46 | 63.28 | 63.01 | 63.46 | 63.3025 | 15.35 | 1.524512 |  | 1.386678
|  |  |  | 1C | AC-13 | AC-13（90#） | 试件3（冻） | 4.8 | 4.580153 | 1251.2 | 744.7 | 1254 | 63.93 | 64.28 | 63.89 | 63.71 | 63.9525 | 11.8 | 1.160027
|  |  |  | 1C | AC-13 | AC-13（90#） | 试件4 | 4.8 | 4.580153 | 1247.9 | 745.1 | 1251.7 | 64.22 | 63.9 | 64.24 | 64.43 | 64.1975 | 12.95 | 1.268222
|  |  |  | 1C | AC-13 | AC-13（90#） | 试件5（冻） | 4.8 | 4.580153 | 1240.5 | 738.6 | 1243.2 | 64.45 | 64.06 | 63.73 | 63.71 | 63.9875 | 12.35 | 1.213432
|  |  |  | 1C | AC-13 | AC-13（90#） | 试件6 | 4.8 | 4.580153 | 1231.4 | 735.2 | 1235.7 | 64.67 | 64.63 | 64.52 | 64.41 | 64.5575 | 14.04 | 1.3673
|  |  |  | 1D | AC-10 | AC-10（130#） | 试件1 | 5 | 4.76 | 1204.6 | 702.6 | 1212.3 | 64.43 | 64.2 | 64.36 | 64.9 | 64.4725 | 17.16 | 1.673348 | 0.853028 | 1.713431
|  |  |  | 1D | AC-10 | AC-10（130#） | 试件2(冻) | 5 | 4.76 | 1201.1 | 701 | 1207.8 | 64.3 | 64.78 | 64.2 | 64.58 | 64.465 | 14.42 | 1.406322 |  | 1.461604
|  |  |  | 1D | AC-10 | AC-10（130#） | 试件3 | 5 | 4.76 | 1206.6 | 707.7 | 1209.2 | 64.34 | 64.08 | 64.6 | 63.89 | 64.2275 | 16.91 | 1.655259
|  |  |  | 1D | AC-10 | AC-10（130#） | 试件4(冻) | 5 | 4.76 | 1201.1 | 702.5 | 1204.8 | 63.38 | 63.63 | 63.86 | 63.56 | 63.6075 | 14.9 | 1.472724
|  |  |  | 1D | AC-10 | AC-10（130#） | 试件5 | 5 | 4.76 | 1200.2 | 701.2 | 1204.1 | 63.8 | 63.49 | 63.26 | 63.75 | 63.575 | 18.32 | 1.811684
|  |  |  | 1D | AC-10 | AC-10（130#） | 试件6(冻) | 5 | 4.76 | 1200 | 703.1 | 1202.6 | 63.12 | 63.12 | 62.68 | 63.1 | 63.005 | 15.09 | 1.505767
|  |  |  | 1E | AC-13 | AC-13（90#） | 试件1 | 4.8 | 4.580153 | 1200.5 | 709.6 | 1202.7 | 63.73 | 63.79 | 63.64 | 63.68 | 63.71 | 14.07 | 1.388449 | 0.8944046 | 1.446775
|  |  |  | 1E | AC-13 | AC-13（90#） | 试件2(冻) | 4.8 | 4.580153 | 1200.6 | 714.2 | 1203.8 | 63.86 | 64.57 | 64.13 | 63.93 | 64.1225 | 12.52 | 1.227545 |  | 1.294002
|  |  |  | 1E | AC-13 | AC-13（90#） | 试件3 | 4.8 | 4.580153 | 1198.6 | 708 | 1202.3 | 63.51 | 63.62 | 63.77 | 63.91 | 63.7025 | 14.64 | 1.444868
|  |  |  | 1E | AC-13 | AC-13（90#） | 试件4(冻) | 4.8 | 4.580153 | 1196.8 | 715.7 | 1200.2 | 64.28 | 64.46 | 64 | 64.882 | 64.4055 | 13.24 | 1.292434
|  |  |  | 1E | AC-13 | AC-13（90#） | 试件5 | 4.8 | 4.580153 | 1197.6 | 710.6 | 1200.4 | 64.56 | 64.68 | 64.31 | 64.27 | 64.455 | 15.45 | 1.507007
|  |  |  | 1E | AC-13 | AC-13（90#） | 试件6(冻) | 4.8 | 4.580153 | 1184.2 | 704.6 | 1186.1 | 63.63 | 63.46 | 63.38 | 63.59 | 63.515 | 13.76 | 1.362027
|  |  |  | 1F | AC-13 | AC-13（90#） | 试件1（冻） | 4.8 | 4.580153 | 1228.4 | 732.3 | 1231.7 | 64.06 | 63.9 | 64.05 | 63.86 | 63.9675 | 14.93 | 1.467384 | 0.8219935 | 1.460983
|  |  |  | 1F | AC-13 | AC-13（90#） | 试件2 | 4.8 | 4.580153 | 1231.4 | 737.1 | 1234.7 | 63.55 | 63.87 | 64.16 | 64.05 | 63.9075 | 18.87 | 1.856366 |  | 1.777365
|  |  |  | 1F | AC-13 | AC-13（90#） | 试件3（冻） | 4.8 | 4.580153 | 1228.9 | 733.4 | 1231.3 | 63.32 | 63.66 | 63.51 | 63.36 | 63.4625 | 14.33 | 1.419621
|  |  |  | 1F | AC-13 | AC-13（90#） | 试件4 | 4.8 | 4.580153 | 1228.6 | 735 | 1230.4 | 62.93 | 63.11 | 63.35 | 63.16 | 63.1375 | 18.5 | 1.842162
|  |  |  | 1F | AC-13 | AC-13（90#） | 试件5（冻） | 4.8 | 4.580153 | 1220.4 | 728.2 | 1225.6 | 64.01 | 64.19 | 63.1 | 63.72 | 63.755 | 15.17 | 1.495942
|  |  |  | 1F | AC-13 | AC-13（90#） | 试件6 | 4.8 | 4.580153 | 1228.7 | 734.3 | 1230.6 | 63.51 | 63.41 | 63.19 | 63.13 | 63.31 | 16.45 | 1.633567
|  |  |  | 1G | AC-13 | AC-13-1（90#） | 试件1 | 4.8 | 4.580153 | 1200.6 | 707.8 | 1202.6 | 63.38 | 63.15 | 63.58 | 63.32 | 63.3575 | 6.59 | 0.6539294 | 0.8892547 | 0.6446868
|  |  |  | 1G | AC-13 | AC-13-1（90#） | 试件2(冻) | 4.8 | 4.580153 | 1202.9 | 710.5 | 1205.3 | 63.11 | 63.54 | 63 | 63.4 | 63.2625 | 6.12 | 0.608203 |  | 0.5732907
|  |  |  | 1G | AC-13 | AC-13-1（90#） | 试件3 | 4.8 | 4.580153 | 1188.9 | 702.2 | 1191.2 | 63.41 | 63.37 | 63.39 | 63.46 | 63.4075 | 6.23 | 0.6177189
|  |  |  | 1G | AC-13 | AC-13-1（90#） | 试件4(冻) | 4.8 | 4.580153 | 1197.8 | 707.1 | 1201.4 | 53.45 | 63.92 | 63.5 | 63.87 | 61.185 | 5.72 | 0.5877526
|  |  |  | 1G | AC-13 | AC-13-1（90#） | 试件5 | 4.8 | 4.580153 | 1198.9 | 708.3 | 1201.1 | 64.65 | 63.25 | 63.87 | 63.35 | 63.78 | 6.72 | 0.662412
|  |  |  | 1G | AC-13 | AC-13-1（90#） | 试件6(冻) | 4.8 | 4.580153 | 1202.2 | 710.3 | 1205.9 | 64.2 | 64.17 | 64.27 | 64.16 | 64.2 | 5.35 | 0.5239167
|  |  |  | 1G | AC-13 | AC-13-1（70#） | 试件1（冻） | 4.8 | 4.580153 | 1196.4 | 706.1 | 1199.9 | 64.43 | 64.52 | 64.5 | 64.51 | 64.49 | 7.73 | 0.7535821 | 0.8562205 | 0.7278664
|  |  |  | 1G | AC-13 | AC-13-1（70#） | 试件2 | 4.8 | 4.580153 | 1193.2 | 703.7 | 1196.3 | 64.01 | 63.8 | 64.08 | 63.84 | 63.9325 | 8.64 | 0.8496411 |  | 0.8500922
|  |  |  | 1G | AC-13 | AC-13-1（70#） | 试件3（冻） | 4.8 | 4.580153 | 1187.5 | 700.4 | 1191.5 | 64 | 63.8 | 63.85 | 63.73 | 63.845 | 7.03 | 0.6922642
|  |  |  | 1G | AC-13 | AC-13-1（70#） | 试件4 | 4.8 | 4.580153 | 1193.7 | 703.1 | 1195.5 | 64.72 | 64.6 | 64.55 | 64.56 | 64.6075 | 8.84 | 0.8602264
|  |  |  | 1G | AC-13 | AC-13-1（70#） | 试件5（冻） | 4.8 | 4.580153 | 1191.9 | 701.2 | 1194.1 | 64.45 | 64.4 | 64.5 | 64.35 | 64.425 | 7.56 | 0.7377527
|  |  |  | 1G | AC-13 | AC-13-1（70#） | 试件6 | 4.8 | 4.580153 | 1187.7 | 700.5 | 1191.8 | 64.87 | 64.4 | 64.47 | 64.5 | 64.56 | 8.63 | 0.8404091
|  |  |  | 1H | AC-13 | AC-13（90#） | 试件1（冻） | 4.8 | 4.580153 | 1207.3 | 711.7 | 1210.7 | 65.13 | 65.02 | 65.05 | 64.9 | 65.025 | 12.01 | 1.161198 | 0.9184263 | 1.190942
|  |  |  | 1H | AC-13 | AC-13（90#） | 试件2 | 4.8 | 4.580153 | 1199.7 | 707.3 | 1202.9 | 64.76 | 64.7 | 64.88 | 64.69 | 64.7575 | 13.09 | 1.270846 |  | 1.29672
|  |  |  | 1H | AC-13 | AC-13（90#） | 试件3（冻） | 4.8 | 4.580153 | 1191.1 | 704.1 | 1194 | 64.54 | 64.75 | 64.7 | 64.95 | 64.735 | 12.8 | 1.243124
|  |  |  | 1H | AC-13 | AC-13（90#） | 试件4 | 4.8 | 4.580153 | 1193.7 | 705.7 | 1196.2 | 64.84 | 64.33 | 64.52 | 64.82 | 64.6275 | 13.92 | 1.354146
|  |  |  | 1H | AC-13 | AC-13（90#） | 试件5（冻） | 4.8 | 4.580153 | 1192.7 | 704.5 | 1195.9 | 65.27 | 65.25 | 65.3 | 65.1 | 65.23 | 12.54 | 1.208631
|  |  |  | 1H | AC-13 | AC-13（90#） | 试件6 | 4.8 | 4.580153 | 1186.8 | 703.8 | 1191.8 | 65.05 | 65.09 | 65.45 | 65 | 65.1475 | 13.11 | 1.265169
|  |  |  | 1H | AC-13 | AC-13（90#） | 试件7（冻） | 4.8 | 4.580153 | 1182.6 | 703.1 | 1186.6 | 64.95 | 64.62 | 64.74 | 64.64 | 64.7375 | 11.85 | 1.150816
|  |  |  | 1J | AC-20 | AC-20（90#） | 试件1（冻） | 4.2 | 4.03071 | 1170.2 | 699.9 | 1173.1 | 65.67 | 65.41 | 65.94 | 65.73 | 65.6875 | 8.9 | 0.8518257 | 0.817353 | 0.903357
|  |  |  | 1J | AC-20 | AC-20（90#） | 试件2 | 4.2 | 4.03071 | 1192.4 | 712.4 | 1195.9 | 64.22 | 64.51 | 64.61 | 64.1 | 64.36 | 11.89 | 1.161473 |  | 1.105223
|  |  |  | 1J | AC-20 | AC-20（90#） | 试件3（冻） | 4.2 | 4.03071 | 1191.8 | 712.7 | 1195.2 | 65.44 | 65.55 | 65.37 | 65.41 | 65.4425 | 9.89 | 0.9501231
|  |  |  | 1J | AC-20 | AC-20（90#） | 试件4 | 4.2 | 4.03071 | 1192.8 | 711.3 | 1195.2 | 64.2 | 64.17 | 64.32 | 64.15 | 64.21 | 10.89 | 1.066274
|  |  |  | 1J | AC-20 | AC-20（90#） | 试件5（冻） | 4.2 | 4.03071 | 1194.8 | 713.3 | 1196.9 | 63.64 | 64.31 | 63.94 | 63.71 | 63.9 | 9.23 | 0.9081222
|  |  |  | 1J | AC-20 | AC-20（90#） | 试件6 | 4.2 | 4.03071 | 1204.1 | 717.3 | 1207 | 65.24 | 64.81 | 64.88 | 64.89 | 64.955 | 11.24 | 1.087921
|  |  |  | 1K | AC-10 | AC-10（90#） | 试件1（冻） | 5 | 4.76 | 1212.6 | 699 | 1215.1 | 65.82 | 65.77 | 66.02 | 65.78 | 65.8475 | 8.67 | 0.8277959 | 0.8135214 | 0.8177328
|  |  |  | 1K | AC-10 | AC-10（90#） | 试件2 | 5 | 4.76 | 1190.8 | 689.1 | 1193.1 | 64.12 | 64.08 | 64.21 | 64.15 | 64.14 | 10.89 | 1.067437 |  | 1.005177
|  |  |  | 1K | AC-10 | AC-10（90#） | 试件3（冻） | 5 | 4.76 | 1225.3 | 710.5 | 1226.6 | 65.45 | 65.07 | 65.4 | 65.32 | 65.31 | 8.26 | 0.7951404
|  |  |  | 1K | AC-10 | AC-10（90#） | 试件4 | 5 | 4.76 | 1180.9 | 682.2 | 1184.7 | 64.71 | 64.28 | 64.35 | 64.42 | 64.44 | 9.5 | 0.9268544
|  |  |  | 1K | AC-10 | AC-10（90#） | 试件5（冻） | 5 | 4.76 | 1179.3 | 681.2 | 1184.2 | 64.43 | 64.3 | 64.47 | 64.45 | 64.4125 | 8.4 | 0.8198843
|  |  |  | 1K | AC-10 | AC-10（90#） | 试件6 | 5 | 4.76 | 1175.1 | 678.2 | 1179.3 | 64.3 | 63.77 | 63.78 | 64.25 | 64.025 | 10.4 | 1.021239
|  |  |  | 1K | AC-13 | AC-13（90#） | 试件7 | 5 | 4.580153 | 1174.2 | 677.4 | 1176.6 | 64.35 | 64.37 | 64.5 | 64.3 | 64.38 | 8.48 | 0.8281106
|  |  |  | 1L | AC-13-1 | AC-13-1（90#） | 试件1 | 4.8 | 4.580153 | 1164.1 | 692.9 | 1167.4 | 64.36 | 64.55 | 64.66 | 64.4 | 64.4925 | 10.4 | 1.013836 | 0.809864 | 1.07878
|  |  |  | 1L | AC-13-1 | AC-13-1（90#） | 试件2(冻) | 4.8 | 4.580153 | 1152.1 | 687.9 | 1155 | 64.04 | 64.18 | 64.16 | 64.22 | 64.15 | 8.95 | 0.8771419 |  | 0.8736652
|  |  |  | 1L | AC-13-1 | AC-13-1（90#） | 试件3 | 4.8 | 4.580153 | 1212.1 | 721.2 | 1216.2 | 65.41 | 65.44 | 65.34 | 65.54 | 65.4325 | 11.59 | 1.113611
|  |  |  | 1L | AC-13-1 | AC-13-1（90#） | 试件4(冻) | 4.8 | 4.580153 | 1166.4 | 694.5 | 1170.7 | 64.25 | 64.33 | 63.95 | 64.15 | 64.17 | 9.32 | 0.9131189
|  |  |  | 1L | AC-13-1 | AC-13-1（90#） | 试件5 | 4.8 | 4.580153 | 1195.5 | 712.9 | 1199.4 | 65.8 | 65.78 | 65.67 | 65.82 | 65.7675 | 11.6 | 1.108894
|  |  |  | 1L | AC-13-1 | AC-13-1（91#） | 试件6(冻) | 4.8 | 4.580153 | 1183 | 707.6 | 1189.1 | 65.32 | 65.44 | 65.37 | 65.42 | 65.3875 | 8.64 | 0.8307349
|  |  |  | 1L | AC-13-2 | AC-13-2（110#） | 试件1（冻） | 4.8 | 4.580153 | 1207.3 | 725.7 | 1211.7 | 65.13 | 65.02 | 65.05 | 64.9 | 65.025 | 14.36 | 1.388409 | 0.894533 | 1.515768
|  |  |  | 1L | AC-13-2 | AC-13-2（110#） | 试件2 | 4.8 | 4.580153 | 1199.7 | 720.3 | 1203.9 | 64.76 | 64.7 | 64.88 | 64.69 | 64.7575 | 17.1 | 1.660158 |  | 1.694479
|  |  |  | 1L | AC-13-2 | AC-13-2（110#） | 试件3（冻） | 4.8 | 4.580153 | 1191.7 | 715.1 | 1195 | 64.54 | 64.75 | 64.7 | 64.95 | 64.735 | 16.31 | 1.584011
|  |  |  | 1L | AC-13-2 | AC-13-2（110#） | 试件4 | 4.8 | 4.580153 | 1193.7 | 717.7 | 1197.2 | 64.84 | 64.33 | 64.52 | 64.82 | 64.6275 | 17.76 | 1.727703
|  |  |  | 1L | AC-13-2 | AC-13-2（110#） | 试件5（冻） | 4.8 | 4.580153 | 1192.7 | 716.5 | 1195.9 | 65.27 | 65.25 | 65.3 | 65.1 | 65.23 | 16.34 | 1.574882
|  |  |  | 1L | AC-13-2 | AC-13-2（110#） | 试件6 | 4.8 | 4.580153 | 1186.8 | 710.8 | 1191.8 | 65.05 | 65.09 | 65.45 | 65 | 65.1475 | 17.57 | 1.695577
|  |  |  | 1M | AC-13 | AC-13（90#） | 试件1（冻） | 4.8 | 4.580153 | 1197.5 | 715.3 | 1201.8 | 64.54 | 64.91 | 64.9 | 65 | 64.8375 | 9.97 | 0.9667459 | 0.8537393 | 0.9062596
|  |  |  | 1M | AC-13 | AC-13（90#） | 试件2 | 4.8 | 4.580153 | 1180 | 705.4 | 1184.5 | 65.09 | 65.18 | 64.57 | 65.2 | 65.01 | 10.72 | 1.036712 |  | 1.061518
|  |  |  | 1M | AC-13 | AC-13（90#） | 试件3（冻） | 4.8 | 4.580153 | 1166.7 | 690.9 | 1170.2 | 63.59 | 63.98 | 64.48 | 64.31 | 64.09 | 8.63 | 0.8465722
|  |  |  | 1M | AC-13 | AC-13（90#） | 试件4 | 4.8 | 4.580153 | 1160.9 | 685.1 | 1164.6 | 63.22 | 63.57 | 63.35 | 63.51 | 63.4125 | 10.18 | 1.009291
|  |  |  | 1M | AC-13 | AC-13（90#） | 试件5（冻） | 4.8 | 4.580153 | 1163.7 | 688.2 | 1166.3 | 64.57 | 64.4 | 64.33 | 64.44 | 64.435 | 9.28 | 0.9054607
|  |  |  | 1M | AC-13 | AC-13（90#） | 试件6 | 4.8 | 4.580153 | 1153.5 | 680.4 | 1158.1 | 63.04 | 62.87 | 62.83 | 63.06 | 62.95 | 11.4 | 1.138551
|  |  |  | 1N | AC-13 | AC-13（90#） | 试件1（冻） | 4.8 | 4.580153 | 1177.1 | 689.1 | 1180.7 | 63.57 | 63.52 | 63.6 | 63.39 | 63.52 | 10.93 | 1.081815 | 0.8220741 | 1.04871
|  |  |  | 1N | AC-13 | AC-13（90#） | 试件2 | 4.8 | 4.580153 | 1174.5 | 685.4 | 1177.4 | 64.35 | 64.24 | 64.51 | 64.43 | 64.3825 | 12.32 | 1.203057 |  | 1.275688
|  |  |  | 1N | AC-13 | AC-13（90#） | 试件3（冻） | 4.8 | 4.580153 | 1171.1 | 684.6 | 1174.3 | 64.54 | 64.13 | 64.22 | 64.48 | 64.3425 | 10.41 | 1.017176
|  |  |  | 1N | AC-13 | AC-13（90#） | 试件4 | 4.8 | 4.580153 | 1165.7 | 680.8 | 1168.2 | 64.22 | 64.33 | 64.62 | 64.69 | 64.465 | 13.33 | 1.300019
|  |  |  | 1N | AC-13 | AC-13（90#） | 试件5（冻） | 4.8 | 4.580153 | 1160.4 | 679.4 | 1164.5 | 64.39 | 64.12 | 64.41 | 63.09 | 64.0025 | 10.66 | 1.047138
|  |  |  | 1N | AC-13 | AC-13（90#） | 试件6 | 4.8 | 4.580153 | 1164 | 683.4 | 1167.2 | 64.87 | 64.8 | 64.85 | 65.13 | 64.9125 | 13.67 | 1.323987
|  |  |  | 1N | AC-13 | AC-13（70#） | 试件1（冻） | 4.8 | 4.580153 | 1185.2 | 695 | 1188.9 | 63.4 | 63.74 | 63.64 | 63.62 | 63.6 | 6.86 | 0.6781261 | 0.806311 | 0.6658205
|  |  |  | 1N | AC-13 | AC-13（70#） | 试件2 | 4.8 | 4.580153 | 1188.1 | 693.7 | 1193.7 | 64.6 | 64.38 | 64.43 | 64.71 | 64.53 | 8.21 | 0.7998802 |  | 0.8257615
|  |  |  | 1N | AC-13 | AC-13（70#） | 试件3（冻） | 4.8 | 4.580153 | 1179.9 | 690.9 | 1186.4 | 63.56 | 63.85 | 64.08 | 64.88 | 64.0925 | 6.14 | 0.6022886
|  |  |  | 1N | AC-13 | AC-13（70#） | 试件4 | 4.8 | 4.580153 | 1182.6 | 690.7 | 1187.4 | 64.19 | 64.53 | 64.4 | 64.28 | 64.35 | 8.26 | 0.8070026
|  |  |  | 1N | AC-13 | AC-13（70#） | 试件5（冻） | 4.8 | 4.580153 | 1186.9 | 696.1 | 1190.1 | 63.5 | 63.56 | 63.75 | 63.81 | 63.655 | 7.26 | 0.7170469
|  |  |  | 1N | AC-13 | AC-13（70#） | 试件6 | 4.8 | 4.580153 | 1188.5 | 697.1 | 1192 | 64 | 63.73 | 63.65 | 63.74 | 63.78 | 8.83 | 0.8704015
|  |  |  | 1O | AC-13 | AC-13（90#） | 试件1（冻） | 4.8 | 4.580153 | 1225.3 | 733 | 1228.5 | 64.41 | 64.15 | 64.45 | 64.63 | 64.41 | 11.03 | 1.076628 | 0.8498947 | 1.107228
|  |  |  | 1O | AC-13 | AC-13（90#） | 试件2 | 4.8 | 4.580153 | 1226.7 | 733.1 | 1229.7 | 64.5 | 63.93 | 64.29 | 64 | 64.18 | 13.37 | 1.30971 |  | 1.302783
|  |  |  | 1O | AC-13 | AC-13（90#） | 试件3（冻） | 4.8 | 4.580153 | 1229.1 | 736.7 | 1232.6 | 64.71 | 64.36 | 64.7 | 64.25 | 64.505 | 11.58 | 1.128648
|  |  |  | 1O | AC-13 | AC-13（90#） | 试件4 | 4.8 | 4.580153 | 1228.8 | 734.9 | 1231.6 | 64.65 | 64.08 | 64.12 | 64.09 | 64.235 | 13.13 | 1.285099
|  |  |  | 1O | AC-13 | AC-13（90#） | 试件5（冻） | 4.8 | 4.580153 | 1243.3 | 742.4 | 1246.9 | 65.2 | 65.39 | 65.6 | 65.56 | 65.4375 | 11.62 | 1.116408
|  |  |  | 1O | AC-13 | AC-13（90#） | 试件6 | 4.8 | 4.580153 | 1244 | 749.2 | 1246.6 | 63.85 | 63.6 | 63.84 | 63.15 | 63.61 | 13.29 | 1.313539

## 高温车辙
60℃动力粘度 | 针入度 | 软化点 | 残留延度(10℃) | 试件来源 | 级配类型 | 试件类型 | 试件名称 | 油石比/% | 沥青用量/% | 高温性能 | 60℃动力粘度 | 针入度 | 软化点 | 残留延度(10℃)
动稳定度/（次/mm）
161 | 91 | 44 | 15 | A | 90# AC-20-1 | 90# | 90# | 4.3 | 4.122723 | 5445 | 161 | 91 | 44 | 15
161 | 91 | 44 | 15 | A |  | 90#1 | 90#1 | 4.3 | 4.122723 | 4458 | 161 | 91 | 44 | 15
161 | 91 | 44 | 15 | A | 90# AC-20-2 | 90#对比 | 90#对比 | 4.3 | 4.122723 | 5887 | 161 | 91 | 44 | 15
161 | 91 | 44 | 15 | B | AC-20 | 90#沥青方案 | 90#沥青方案一 | 4.2 | 4.03071 | 5052 | 161 | 91 | 44 | 15
161 | 91 | 44 | 15 | B |  | 90#沥青方案 | 90#沥青方案二 | 4.2 | 4.03071 | 4323 | 161 | 91 | 44 | 15
161 | 91 | 44 | 15 | B |  | 90#沥青方案 | 90#沥青方案三 | 4.2 | 4.03071 | 5040 | 161 | 91 | 44 | 15
161 | 91 | 44 | 15 | B |  | 90#沥青方案 | 90#沥青方案五 | 4.2 | 4.03071 | 5150 | 161 | 91 | 44 | 15
161 | 91 | 44 | 15 | B |  | 110#沥青 | 110#沥青 | 4.2 | 4.03071 | 4375 | 144 | 107.8 | 43.95 | 60.3
161 | 91 | 44 | 15 | B |  | 130#沥青 | 130#沥青 | 4.2 | 4.03071 | 2666 | 111 | 124 | 41.5 | 56
161 | 91 | 44 | 15 | B |  | 90# | 90# | 4.2 | 4.03071 | 4761 | 161 | 91 | 44 | 15
161 | 91 | 44 | 15 | C | AC-20 | 90# | 90# | 4.2 | 4.03071 | 4846 | 161 | 91 | 44 | 15
161 | 91 | 44 | 15 | D | AC-20 | 90#沥青 | 90#沥青 | 4.4 | 4.214559 | 5464 | 161 | 91 | 44 | 15
161 | 91 | 44 | 15 | D |  | 90#调和 | 90#调和 | 4.4 | 4.214559 | 5640 | 161 | 91 | 44 | 15
161 | 91 | 44 | 15 | D |  | 90# | 90# | 4.4 | 4.214559 | 4677 | 161 | 91 | 44 | 15
161 | 91 | 44 | 15 | D |  | 70#沥青 | 70#沥青 | 4.4 | 4.214559 | 5325 | 258 | 72 | 47.6 | 8.2
161 | 91 | 44 | 15 | D |  | 90#对比样 | 90#对比样 | 4.4 | 4.214559 | 3841 | 161 | 91 | 44 | 15
161 | 91 | 44 | 15 | E | AC-20 | 90#方案一 | 90#方案一 | 4.504128 | 4.31 | 1222 | 161 | 91 | 44 | 15
161 | 91 | 44 | 15 | E |  | 90#方案二 | 90#方案二 | 4.504128 | 4.31 | 1318 | 161 | 91 | 44 | 15
161 | 91 | 44 | 15 | E |  | 90#方案三 | 90#方案三 | 4.504128 | 4.31 | 1629 | 161 | 91 | 44 | 15
161 | 91 | 44 | 15 | E |  | 直馏90#改性I-C | 直馏90#改性I-C | 4.504128 | 4.31 | 7809 | 161 | 91 | 44 | 15
161 | 91 | 44 | 15 | E |  | 调和II改性I-C | 调和II改性I-C | 4.504128 | 4.31 | 6022 | 162 | 92 | 45 | 16
161 | 91 | 44 | 15 | E |  | 调和I改性I-C | 调和I改性I-C | 4.504128 | 4.31 | 6659 | 163 | 93 | 46 | 17
161 | 91 | 44 | 15 | F | AC-20-90# | 90# | 90# | 4 | 3.846154 | 5597 | 161 | 91 | 44 | 15
161 | 91 | 44 | 15 | F | AC-20-110# | 110# | 110# | 4.2 | 4.03071 | 4858 | 144 | 107.8 | 43.95 | 60.3
161 | 91 | 44 | 15 | F | AC-20-130# | 130# | 130# | 4.2 | 4.03071 | 4394 | 111 | 124 | 41.5 | 56
161 | 91 | 44 | 15 | G | AC-20-2 | 90#-40% | 90#-40% | 4.2 | 4.03071 | 4147 | 161 | 91 | 44 | 15
161 | 91 | 44 | 15 | G | AC-20-1 | 90#-50% | 90#-50% | 4.2 | 4.03071 | 5394 | 162 | 92 | 45 | 16
161 | 91 | 44 | 15 | B-2 | AC-10 | 90# | AC-10 | 6.255772 | 5.887465 | 6846 | 161 | 91 | 44 | 15
161 | 91 | 44 | 15 | H | AC-13-90# | 90# | 试件1 | 4.8 | 4.580153 | 10500 | 161 | 91 | 44 | 15
161 | 91 | 44 | 15 | H |  | 90# | 试件2 | 4.8 | 4.580153 | 8630 | 161 | 91 | 44 | 15
161 | 91 | 44 | 15 | H | AC-13-110# | 110# | 试件1 | 4.8 | 4.580153 | 5040 | 144 | 107.8 | 43.95 | 60.3
161 | 91 | 44 | 15 | H |  | 110# | 试件2 | 4.8 | 4.580153 | 6848 | 144 | 107.8 | 43.95 | 60.3
161 | 91 | 44 | 15 | H | AC-13-130# | 130# | 试件1 | 4.8 | 4.580153 | 5000 | 111 | 124 | 41.5 | 56
161 | 91 | 44 | 15 | I | AC-20-110# | 110# | 110# | 4.2 | 4.03071 | 6575 | 144 | 107.8 | 43.95 | 60.3
161 | 91 | 44 | 15 | I |  | 110#-1 | 110#-1 | 4.2 | 4.03071 | 5679 | 144 | 107.8 | 43.95 | 60.3
161 | 91 | 44 | 15 | I |  | 110#-2 | 110#-2 | 4.2 | 4.03071 | 7555 | 144 | 107.8 | 43.95 | 60.3
161 | 91 | 44 | 15 | J | AC-13 | 90# | 90# | 4.8 | 4.580153 | 5471 | 161 | 91 | 44 | 15
161 | 91 | 44 | 15 | K | AC-13 | 90# | 试件1 | 4.8 | 4.580153 | 5727 | 161 | 91 | 44 | 15
161 | 91 | 44 | 15 | K |  | 90# | 试件2 | 4.8 | 4.580153 | 7500 | 161 | 91 | 44 | 15
161 | 91 | 44 | 15 | K |  | 90# | 试件3 | 4.8 | 4.580153 | 6614 | 161 | 91 | 44 | 15
161 | 91 | 44 | 15 | L | AC-13 | 90# | 试件1 | 4.9 | 4.671115 | 5676 | 161 | 91 | 44 | 15
161 | 91 | 44 | 15 | L |  | 90# | 试件2 | 4.9 | 4.671115 | 4737 | 161 | 91 | 44 | 15
161 | 91 | 44 | 15 | L |  | 90# | 试件3 | 4.9 | 4.671115 | 5206 | 161 | 91 | 44 | 15
161 | 91 | 44 | 15 | M | AC-13 | 90# | 试件1 | 4.8 | 4.580153 | 7778 | 161 | 91 | 44 | 15
161 | 91 | 44 | 15 | M |  | 90# | 试件2 | 4.8 | 4.580153 | 7778 | 161 | 91 | 44 | 15
161 | 91 | 44 | 15 | N | AC-20 | 90# | 试件1 | 4.6 | 4.397706 | 5431 | 161 | 91 | 44 | 15
161 | 91 | 44 | 15 | N |  | 90# | 试件2 | 4.6 | 4.397706 | 5526 | 161 | 91 | 44 | 15
161 | 91 | 44 | 15 | O | AC-13-2 | 90# | 试件1 | 4.9 | 4.671115 | 7500 | 161 | 91 | 44 | 15
161 | 91 | 44 | 15 | O |  | 90# | 试件2 | 4.9 | 4.671115 | 8077 | 161 | 91 | 44 | 15
161 | 91 | 44 | 15 | P | AC-13 | 90# | 90# | 4.8 | 4.580153 | 6116 | 161 | 91 | 44 | 15
144 | 107.8 | 43.95 | 60.3 | Q | AC-13 | 90# | 90# | 4.8 | 4.580153 | 7875 | 161 | 91 | 44 | 15
144 | 107.8 | 43.95 | 60.3 | M-1 | AC-13-3 | 90# | 试件1 | 4.9 | 4.671115 | 6972 | 161 | 91 | 44 | 15
144 | 107.8 | 43.95 | 60.3 | M-1 |  | 90# | 试件2 | 4.9 | 4.671115 | 7661 | 161 | 91 | 44 | 15
144 | 107.8 | 43.95 | 60.3 | I-1 | AC-20-90#-1 | 90#-1（90） | 试件1 | 4.2 | 4.03071 | 7975 | 161 | 91 | 44 | 15
144 | 107.8 | 43.95 | 60.3 | I-1 |  | 90#-1（90） | 试件2 | 4.2 | 4.03071 | 8630 | 161 | 91 | 44 | 15
144 | 107.8 | 43.95 | 60.3 | I-1 |  | 90#-1（恒泰锦） | 试件1 | 4.2 | 4.03071 | 10161 | 161 | 91 | 44 | 15
111 | 124 | 41.5 | 56 | I-1 |  | 90#-1（恒泰锦） | 试件2 | 4.2 | 4.03071 | 11887 | 161 | 91 | 44 | 15
111 | 124 | 41.5 | 56 | I-1 |  | 90#-1（路宝) | 试件1 | 4.2 | 4.03071 | 9130 | 161 | 91 | 44 | 15
111 | 124 | 41.5 | 56 | I-1 |  | 90#-1（路宝) | 试件2 | 4.2 | 4.03071 | 11886 | 161 | 91 | 44 | 15
111 | 124 | 41.5 | 56 | I-1 |  | 90#-1（英杰维特） | 试件1 | 4.2 | 4.03071 | 11250 | 161 | 91 | 44 | 15
111 | 124 | 41.5 | 56 | I-1 |  | 90#-1（英杰维特） | 试件2 | 4.2 | 4.03071 | 10862 | 161 | 91 | 44 | 15
111 | 124 | 41.5 | 56 | I-1 | AC-20-90#-3 | 90#-3 | 试件1 | 4.2 | 4.03071 | 7079 | 161 | 91 | 44 | 15
161 | 91 | 44 | 15 | I-1 |  | 90#-3 | 试件2 | 4.2 | 4.03071 | 6889 | 161 | 91 | 44 | 15
161 | 91 | 44 | 15 | I-1 | AC-20-90#-4 | 90#-4 | 试件1 | 4.2 | 4.03071 | 6562 | 161 | 91 | 44 | 15
161 | 91 | 44 | 15 | I-1 |  | 90#-4 | 试件2 | 4.2 | 4.03071 | 6238 | 161 | 91 | 44 | 15
161 | 91 | 44 | 15 | I-1 |  | 70#-4 | 试件1 | 4.2 | 4.03071 | 9692 | 258 | 72 | 47.6 | 8.2
161 | 91 | 44 | 15 | I-1 |  | 70#-4 | 试件2 | 4.2 | 4.03071 | 8974 | 258 | 72 | 47.6 | 8.2
161 | 91 | 44 | 15 | R | AC-13 | 70# | 试件1 | 5.2 | 4.942966 | 7159 | 258 | 72 | 47.6 | 8.2
161 | 91 | 44 | 15 | R |  | 70# | 试件2 | 5.2 | 4.942966 | 5000 | 258 | 72 | 47.6 | 8.2
161 | 91 | 44 | 15 | R |  | 90# | 试件1 | 5.2 | 4.942966 | 6848 | 161 | 91 | 44 | 15
161 | 91 | 44 | 15 | R |  | 90# | 试件2 | 5.2 | 4.942966 | 5676 | 161 | 91 | 44 | 15
161 | 91 | 44 | 15 | S | AC-13 | 70# | 试件1 | 5.5 | 5.21327 | 9692.308 | 258 | 72 | 47.6 | 8.2
161 | 91 | 44 | 15 | S |  | 70# | 试件2 | 5.5 | 5.21327 | 8962.3 | 258 | 72 | 47.6 | 8.2
161 | 91 | 44 | 15 | S |  | 110#-1 | 试件1 | 5.5 | 5.21327 | 8076.923 | 144 | 107.8 | 43.95 | 60.3
161 | 91 | 44 | 15 | S |  | 110#-1 | 试件2 | 5.5 | 5.21327 | 7000 | 144 | 107.8 | 43.95 | 60.3
161 | 91 | 44 | 15 | S |  | 110#-2 | 试件1 | 5.5 | 5.21327 | 8181.818 | 144 | 107.8 | 43.95 | 60.3
161 | 91 | 44 | 15 | S |  | 110#-2 | 试件2 | 5.5 | 5.21327 | 6300 | 144 | 107.8 | 43.95 | 60.3
161 | 91 | 44 | 15 | T | AC-20-90# | 90# | 试件1 | 4.2 | 4.03071 | 3728 | 161 | 91 | 44 | 15
161 | 91 | 44 | 15 | T |  | 90# | 试件2 | 4.2 | 4.03071 | 5077 | 161 | 91 | 44 | 15
161 | 91 | 44 | 15 | V | AC-13 | 110# | 试件1 | 4.8 | 4.58 | 4257 | 144 | 107.8 | 43.95 | 60.3
161 | 91 | 44 | 15 | V |  | 110# | 试件2 | 4.8 | 4.58 | 5389 | 144 | 107.8 | 43.95 | 60.3
161 | 91 | 44 | 15 | W | AC-13-1 | 90#-1 | 试件1 | 4.6 | 4.4 | 8077 | 161 | 91 | 44 | 15
161 | 91 | 44 | 15 | W |  | 90#-1 | 试件2 | 4.6 | 4.4 | 6621 | 161 | 91 | 44 | 15
161 | 91 | 44 | 15 | W |  | 70#-1 | 试件1 | 4.6 | 4.4 | 4118 | 258 | 72 | 47.6 | 8.2
161 | 91 | 44 | 15 | W |  | 70#-1 | 试件2 | 4.6 | 4.4 | 5575 | 258 | 72 | 47.6 | 8.2
161 | 91 | 44 | 15 | W | AC-13-2 | 130#-2 | 试件1 | 4.6 | 4.4 | 6238 | 111 | 124 | 41.5 | 56
161 | 91 | 44 | 15 | W |  | 130#-2 | 试件2 | 4.6 | 4.4 | 6058 | 111 | 124 | 41.5 | 56
161 | 91 | 44 | 15 | W |  | 70#-2 | 试件1 | 4.6 | 4.4 | 5207 | 258 | 72 | 47.6 | 8.2
161 | 91 | 44 | 15 | W |  | 70#-2 | 试件2 | 4.6 | 4.4 | 4961 | 258 | 72 | 47.6 | 8.2
161 | 91 | 44 | 15 | X | AC-13 | 90# | 试件1 | 4.6 | 4.397706 | 8400
161 | 91 | 44 | 15 | X |  | 90# | 试件2 | 4.6 | 4.397706 | 8298
161 | 91 | 44 | 15 | Z | AC-13-1 | 90#-1 | 90#-1 | 4.6 | 4.397706 | 6748
161 | 91 | 44 | 15 | Z | AC-13-2 | 90#-2 | 90#-2 | 4.8 | 4.580153 | 7762
161 | 91 | 44 | 15 | 1A | AC-13 | 130# | 试件1 | 4.8 | 4.580153 | 5040
161 | 91 | 44 | 15 | 1A | AC-13 | 130# | 试件2 | 4.8 | 4.580153 | 4772
258 | 72 | 47.6 | 8.2 | 1A | AC-13 | 130# | 试件3 | 4.8 | 4.580153 | 4906
258 | 72 | 47.6 | 8.2 | 1B | AC-13-1 | AC-13-1（90#） | 试件1 | 4.8 | 4.580153 | 5289
258 | 72 | 47.6 | 8.2 | 1B | AC-13-1 | AC-13-1（90#） | 试件2 | 4.8 | 4.580153 | 5116
258 | 72 | 47.6 | 8.2 | 1B | AC-13-1 | AC-13-1（90#） | 试件3 | 4.8 | 4.580153 | 5202.5
258 | 72 | 47.6 | 8.2 | 1B | AC-13-2 | AC-13-2（110#） | 试件1 | 4.8 | 4.580153 | 5873
258 | 72 | 47.6 | 8.2 | 1B | AC-13-2 | AC-13-2（110#） | 试件2 | 4.8 | 4.580153 | 6215
258 | 72 | 47.6 | 8.2 | 1B | AC-13-2 | AC-13-2（110#） | 试件3 | 4.8 | 4.580153 | 6044
161 | 91 | 44 | 15 | 1B | AC-13-3 | AC-13-3（130#） | 试件1 | 4.8 | 4.580153 | 6045
161 | 91 | 44 | 15 | 1B | AC-13-3 | AC-13-3（130#） | 试件2 | 4.8 | 4.580153 | 6475
161 | 91 | 44 | 15 | 1B | AC-13-3 | AC-13-3（130#） | 试件3 | 4.8 | 4.580153 | 6260
161 | 91 | 44 | 15 | 1B | AC-10-1 | AC-10-1（90#） | 试件1 | 5.2 | 4.942966 | 5630
161 | 91 | 44 | 15 | 1B | AC-10-1 | AC-10-1（90#） | 试件2 | 5.2 | 4.942966 | 6050
161 | 91 | 44 | 15 | 1B | AC-10-1 | AC-10-1（90#） | 试件3 | 5.2 | 4.942966 | 5840
161 | 91 | 44 | 15 | 1B | AC-10-2 | AC-10-2（110#） | 试件1 | 5.2 | 4.942966 | 5774
161 | 91 | 44 | 15 | 1B | AC-10-2 | AC-10-2（110#） | 试件2 | 5.2 | 4.942966 | 6275
161 | 91 | 44 | 15 | 1B | AC-10-2 | AC-10-2（110#） | 试件3 | 5.2 | 4.942966 | 6024.5
161 | 91 | 44 | 15 | 1B | AC-10-3 | AC-10-3（130#） | 试件1 | 5.2 | 4.942966 | 6750
161 | 91 | 44 | 15 | 1B | AC-10-3 | AC-10-3（130#） | 试件2 | 5.2 | 4.942966 | 6590
161 | 91 | 44 | 15 | 1B | AC-10-3 | AC-10-3（130#） | 试件3 | 5.2 | 4.942966 | 6670
161 | 91 | 44 | 15 | 1C | AC-13 | AC-13（90#） | 试件1 | 4.8 | 4.580153 | 5040
161 | 91 | 44 | 15 | 1C | AC-13 | AC-13（90#） | 试件2 | 4.8 | 4.580153 | 4875
161 | 91 | 44 | 15 | 1D | AC-10 | AC-10（130#） | 试件1 | 5 | 4.76 | 6500
161 | 91 | 44 | 15 | 1D | AC-10 | AC-10（130#） | 试件2 | 5 | 4.76 | 7130
161 | 91 | 44 | 15 | 1D | AC-10 | AC-10（130#） | 试件3 | 5 | 4.76 | 6815
161 | 91 | 44 | 15 | 1E | AC-13 | AC-13（90#） | 试件1 | 4.8 | 4.580153 | 5384
161 | 91 | 44 | 15 | 1E | AC-13 | AC-13（90#） | 试件2 | 4.8 | 4.580153 | 5250
161 | 91 | 44 | 15 | 1E | AC-13 | AC-13（90#） | 试件3 | 4.8 | 4.580153 | 5317
161 | 91 | 44 | 15 | 1F | AC-13 | AC-13（90#） | 试件1 | 4.8 | 4.580153 | 5325
161 | 91 | 44 | 15 | 1F | AC-13 | AC-13（90#） | 试件2 | 4.8 | 4.580153 | 5675
161 | 91 | 44 | 15 | 1F | AC-13 | AC-13（90#） | 试件3 | 4.8 | 4.580153 | 5500
161 | 91 | 44 | 15 | 1G | AC-13-1 | AC-13-1（90#） | 试件1 | 4.8 | 4.580153 | 3684
162 | 92 | 45 | 16 | 1G | AC-13-1 | AC-13-1（90#） | 试件2 | 4.8 | 4.580153 | 3134
163 | 93 | 46 | 17 | 1G | AC-13-1 | AC-13-1（90#） | 试件3 | 4.8 | 4.580153 | 3409
164 | 94 | 47 | 18 | 1G | AC-13-1 | AC-13-1（70#） | 试件1 | 4.8 | 4.580153 | 2658
165 | 95 | 48 | 19 | 1G | AC-13-1 | AC-13-1（70#） | 试件2 | 4.8 | 4.580153 | 2592
166 | 96 | 49 | 20 | 1G | AC-13-1 | AC-13-1（70#） | 试件3 | 4.8 | 4.580153 | 2625
167 | 97 | 50 | 21 | 1H | AC-13 | AC-13（90#） | 试件1 | 4.8 | 4.580153 | 7000
168 | 98 | 51 | 22 | 1H | AC-13 | AC-13（90#） | 试件2 | 4.8 | 4.580153 | 7844
169 | 99 | 52 | 23 | 1H | AC-13 | AC-13（90#） | 试件3 | 4.8 | 4.580153 | 7422
170 | 100 | 53 | 24 | 1J | AC-20 | AC-20（90#） | 试件1 | 4.2 | 4.03071 | 2716
171 | 101 | 54 | 25 | 1J | AC-20 | AC-20（90#） | 试件2 | 4.2 | 4.03071 | 2592
172 | 102 | 55 | 26 | 1J | AC-20 | AC-20（90#） | 试件3 | 4.2 | 4.03071 | 2654
173 | 103 | 56 | 27 | 1K | AC-10 | AC-10（90#） | 试件1 | 5 | 4.76 | 2716
161 | 91 | 44 | 15 | 1K | AC-10 | AC-10（90#） | 试件2 | 5 | 4.76 | 2593
161 | 91 | 44 | 15 | 1K | AC-10 | AC-10（90#） | 试件3 | 5 | 4.76 | 2654.5
161 | 91 | 44 | 15 | 1L | AC-13-1 | AC-13-1（90#） | 试件1 | 4.8 | 4.580153 | 4038
161 | 91 | 44 | 15 | 1L | AC-13-1 | AC-13-1（90#） | 试件2 | 4.8 | 4.580153 | 3828
161 | 91 | 44 | 15 | 1L | AC-13-1 | AC-13-1（90#） | 试件3 | 4.8 | 4.580153 | 3933
161 | 91 | 44 | 15 | 1L | AC-13-2 | AC-13-2（110#） | 试件1 | 4.8 | 4.580153 | 5176
144 | 107.8 | 43.95 | 60.3 | 1L | AC-13-2 | AC-13-2（110#） | 试件2 | 4.8 | 4.580153 | 5875
144 | 107.8 | 43.95 | 60.3 | 1L | AC-13-2 | AC-13-2（110#） | 试件3 | 4.8 | 4.580153 | 5525.5
144 | 107.8 | 43.95 | 60.3 | 1M | AC-13 | AC-13（90#） | 试件1 | 4.8 | 4.580153 | 2165
144 | 107.8 | 43.95 | 60.3 | 1M | AC-13 | AC-13（90#） | 试件2 | 4.8 | 4.580153 | 2680
144 | 107.8 | 43.95 | 60.3 | 1M | AC-13 | AC-13（90#） | 试件3 | 4.8 | 4.580153 | 2422.5
144 | 107.8 | 43.95 | 60.3 | 1N | AC-13 | AC-13（90#） | 试件1 | 4.8 | 4.580153 | 3728
111 | 124 | 41.5 | 56 | 1N | AC-13 | AC-13（90#） | 试件2 | 4.8 | 4.580153 | 3564
111 | 124 | 41.5 | 56 | 1N | AC-13 | AC-13（90#） | 试件3 | 4.8 | 4.580153 | 3646
111 | 124 | 41.5 | 56 | 1N | AC-13 | AC-13（70#） | 试件1 | 4.8 | 4.580153 | 1845
111 | 124 | 41.5 | 56 | 1N | AC-13 | AC-13（70#） | 试件2 | 4.8 | 4.580153 | 2283
111 | 124 | 41.5 | 56 | 1N | AC-13 | AC-13（70#） | 试件3 | 4.8 | 4.580153 | 2064
111 | 124 | 41.5 | 56 | 1O | AC-13 | AC-13（90#） | 试件1 | 4.8 | 4.580153 | 5164
161 | 91 | 44 | 15 | 1O | AC-13 | AC-13（90#） | 试件2 | 4.8 | 4.580153 | 4668
161 | 91 | 44 | 15 | 1O | AC-13 | AC-13（90#） | 试件3 | 4.8 | 4.580153 | 4916
161 | 91 | 44 | 15
161 | 91 | 44 | 15
161 | 91 | 44 | 15
161 | 91 | 44 | 15
161 | 91 | 44 | 15
161 | 91 | 44 | 15
161 | 91 | 44 | 15
161 | 91 | 44 | 15
161 | 91 | 44 | 15
161 | 91 | 44 | 15
161 | 91 | 44 | 15
161 | 91 | 44 | 15
161 | 91 | 44 | 15
161 | 91 | 44 | 15
161 | 91 | 44 | 15
161 | 91 | 44 | 15
161 | 91 | 44 | 15
161 | 91 | 44 | 15
161 | 91 | 44 | 15
161 | 91 | 44 | 15
161 | 91 | 44 | 15
161 | 91 | 44 | 15
161 | 91 | 44 | 15
144 | 107.8 | 43.95 | 60.3
144 | 107.8 | 43.95 | 60.3
144 | 107.8 | 43.95 | 60.3
144 | 107.8 | 43.95 | 60.3
144 | 107.8 | 43.95 | 60.3
144 | 107.8 | 43.95 | 60.3
144 | 107.8 | 43.95 | 60.3
111 | 124 | 41.5 | 56
111 | 124 | 41.5 | 56
111 | 124 | 41.5 | 56
111 | 124 | 41.5 | 56
111 | 124 | 41.5 | 56
111 | 124 | 41.5 | 56
111 | 124 | 41.5 | 56
144 | 107.8 | 43.95 | 60.3
144 | 107.8 | 43.95 | 60.3
144 | 107.8 | 43.95 | 60.3
144 | 107.8 | 43.95 | 60.3
144 | 107.8 | 43.95 | 60.3
144 | 107.8 | 43.95 | 60.3
144 | 107.8 | 43.95 | 60.3
144 | 107.8 | 43.95 | 60.3
144 | 107.8 | 43.95 | 60.3
144 | 107.8 | 43.95 | 60.3
144 | 107.8 | 43.95 | 60.3
144 | 107.8 | 43.95 | 60.3
144 | 107.8 | 43.95 | 60.3
144 | 107.8 | 43.95 | 60.3
144 | 107.8 | 43.95 | 60.3
144 | 107.8 | 43.95 | 60.3
144 | 107.8 | 43.95 | 60.3
144 | 107.8 | 43.95 | 60.3
144 | 107.8 | 43.95 | 60.3
144 | 107.8 | 43.95 | 60.3
161 | 91 | 44 | 15
161 | 91 | 44 | 15
161 | 91 | 44 | 15
161 | 91 | 44 | 15
161 | 91 | 44 | 15
161 | 91 | 44 | 15
161 | 91 | 44 | 15
161 | 91 | 44 | 15
161 | 91 | 44 | 15
161 | 91 | 44 | 15
161 | 91 | 44 | 15
161 | 91 | 44 | 15
161 | 91 | 44 | 15
161 | 91 | 44 | 15
161 | 91 | 44 | 15
161 | 91 | 44 | 15
161 | 91 | 44 | 15
161 | 91 | 44 | 15
161 | 91 | 44 | 15
161 | 91 | 44 | 15
161 | 91 | 44 | 15
161 | 91 | 44 | 15
161 | 91 | 44 | 15
161 | 91 | 44 | 15
161 | 91 | 44 | 15
161 | 91 | 44 | 15
161 | 91 | 44 | 15
161 | 91 | 44 | 15
161 | 91 | 44 | 15
161 | 91 | 44 | 15
161 | 91 | 44 | 15
161 | 91 | 44 | 15
161 | 91 | 44 | 15
161 | 91 | 44 | 15
161 | 91 | 44 | 15
161 | 91 | 44 | 15
161 | 91 | 44 | 15
161 | 91 | 44 | 15
161 | 91 | 44 | 15
161 | 91 | 44 | 15
161 | 91 | 44 | 15
161 | 91 | 44 | 15
161 | 91 | 44 | 15
161 | 91 | 44 | 15
161 | 91 | 44 | 15
161 | 91 | 44 | 15
161 | 91 | 44 | 15
161 | 91 | 44 | 15
161 | 91 | 44 | 15
161 | 91 | 44 | 15
161 | 91 | 44 | 15
161 | 91 | 44 | 15
161 | 91 | 44 | 15
161 | 91 | 44 | 15
161 | 91 | 44 | 15
161 | 91 | 44 | 15
161 | 91 | 44 | 15
161 | 91 | 44 | 15
161 | 91 | 44 | 15
161 | 91 | 44 | 15
161 | 91 | 44 | 15
161 | 91 | 44 | 15
161 | 91 | 44 | 15
161 | 91 | 44 | 15
161 | 91 | 44 | 15
161 | 91 | 44 | 15
161 | 91 | 44 | 15
161 | 91 | 44 | 15
161 | 91 | 44 | 15
161 | 91 | 44 | 15
161 | 91 | 44 | 15
161 | 91 | 44 | 15
161 | 91 | 44 | 15
161 | 91 | 44 | 15
161 | 91 | 44 | 15
161 | 91 | 44 | 15
161 | 91 | 44 | 15
161 | 91 | 44 | 15
161 | 91 | 44 | 15
161 | 91 | 44 | 15
161 | 91 | 44 | 15
161 | 91 | 44 | 15
161 | 91 | 44 | 15
161 | 91 | 44 | 15
161 | 91 | 44 | 15
161 | 91 | 44 | 15
161 | 91 | 44 | 15
161 | 91 | 44 | 15
161 | 91 | 44 | 15
161 | 91 | 44 | 15
161 | 91 | 44 | 15
161 | 91 | 44 | 15
161 | 91 | 44 | 15
161 | 91 | 44 | 15
161 | 91 | 44 | 15
258 | 72 | 47.6 | 8.2
258 | 72 | 47.6 | 8.2
258 | 72 | 47.6 | 8.2
258 | 72 | 47.6 | 8.2
258 | 72 | 47.6 | 8.2
258 | 72 | 47.6 | 8.2
258 | 72 | 47.6 | 8.2
258 | 72 | 47.6 | 8.2
258 | 72 | 47.6 | 8.2
258 | 72 | 47.6 | 8.2
258 | 72 | 47.6 | 8.2
258 | 72 | 47.6 | 8.2
161 | 91 | 44 | 15
161 | 91 | 44 | 15
161 | 91 | 44 | 15
161 | 91 | 44 | 15
161 | 91 | 44 | 15
161 | 91 | 44 | 15
258 | 72 | 47.6 | 8.2
258 | 72 | 47.6 | 8.2
258 | 72 | 47.6 | 8.2
258 | 72 | 47.6 | 8.2
144 | 107.8 | 43.95 | 60.3
144 | 107.8 | 43.95 | 60.3
144 | 107.8 | 43.95 | 60.3
144 | 107.8 | 43.95 | 60.3
144 | 107.8 | 43.95 | 60.3
144 | 107.8 | 43.95 | 60.3
144 | 107.8 | 43.95 | 60.3
144 | 107.8 | 43.95 | 60.3
161 | 91 | 44 | 15
161 | 91 | 44 | 15
161 | 91 | 44 | 15
161 | 91 | 44 | 15
161 | 91 | 44 | 15
161 | 91 | 44 | 15
144 | 107.8 | 43.95 | 60.3
144 | 107.8 | 43.95 | 60.3
144 | 107.8 | 43.95 | 60.3
144 | 107.8 | 43.95 | 60.3
144 | 107.8 | 43.95 | 60.3
144 | 107.8 | 43.95 | 60.3
161 | 91 | 44 | 15
161 | 91 | 44 | 15
161 | 91 | 44 | 15
161 | 91 | 44 | 15
161 | 91 | 44 | 15
161 | 91 | 44 | 15
258 | 72 | 47.6 | 8.2
258 | 72 | 47.6 | 8.2
258 | 72 | 47.6 | 8.2
258 | 72 | 47.6 | 8.2
258 | 72 | 47.6 | 8.2
258 | 72 | 47.6 | 8.2
111 | 124 | 41.5 | 56
111 | 124 | 41.5 | 56
111 | 124 | 41.5 | 56
111 | 124 | 41.5 | 56
111 | 124 | 41.5 | 56
111 | 124 | 41.5 | 56
258 | 72 | 47.6 | 8.2
258 | 72 | 47.6 | 8.2
258 | 72 | 47.6 | 8.2
258 | 72 | 47.6 | 8.2
258 | 72 | 47.6 | 8.2
258 | 72 | 47.6 | 8.2

## 低温弯曲
试件来源 | 级配类型 | 试件类型 | 试件名称 | 油石比/% | 沥青用量/% | 低温性能 |  |  | 60℃动力粘度 | 针入度 | 软化点 | 残留延度(10℃)
[6 empty] | 抗弯拉强度/Mpa | 最大弯拉应变/με | 弯曲劲度模量/Mpa
A | 90# AC-20-1 | 90# | 90# | 4.3 | 4.122723 | / | 426.6667 | / | 161 | 91 | 44 | 15
A |  | 90#1 | 90#1 | 4.3 | 4.122723 | / | 601 | / | 161 | 91 | 44 | 15
A | 90# AC-20-2 | 90#对比 | 90#对比 | 4.3 | 4.122723 | / | 407 | / | 161 | 91 | 44 | 15
B | AC-20 | 90#沥青方案 | 90#沥青方案一-1 | 4.2 | 4.03071 | 8.381388 | 2493.3447 | 3361.504 | 161 | 91 | 44 | 15
B |  | 90#沥青方案 | 90#沥青方案一-2 | 4.2 | 4.03071 | 9.237714 | 2407.592775 | 3836.909 | 161 | 91 | 44 | 15
B |  | 90#沥青方案 | 90#沥青方案一-3 | 4.2 | 4.03071 | 9.754694 | 1943.954775 | 5017.963 | 161 | 91 | 44 | 15
B |  | 90#沥青方案 | 90#沥青方案一-4 | 4.2 | 4.03071 | 10.48808 | 2317.760025 | 4525.094 | 161 | 91 | 44 | 15
B |  | 90#沥青方案 | 90#沥青方案一-5 | 4.2 | 4.03071 | 8.558857 | 2132.23185 | 4014.037 | 161 | 91 | 44 | 15
B |  | 110#沥青 | 110#沥青-1 | 4.2 | 4.03071 | 10.15486 | 2335.88985 | 4347.318 | 144 | 107.8 | 43.95 | 60.3
B |  | 110#沥青 | 110#沥青-2 | 4.2 | 4.03071 | 9.451102 | 2586.0345 | 3654.67 | 144 | 107.8 | 43.95 | 60.3
B |  | 110#沥青 | 110#沥青-3 | 4.2 | 4.03071 | 9.385633 | 2133.22095 | 4399.747 | 144 | 107.8 | 43.95 | 60.3
B |  | 110#沥青 | 110#沥青-4 | 4.2 | 4.03071 | 10.03184 | 2432.87415 | 4123.451 | 144 | 107.8 | 43.95 | 60.3
B |  | 110#沥青 | 110#沥青-5 | 4.2 | 4.03071 | 11.42539 | 2530.849125 | 4514.448 | 144 | 107.8 | 43.95 | 60.3
B |  | 130#沥青 | 130#沥青-1 | 4.2 | 4.03071 | 8.776898 | 2317.164675 | 3787.775 | 111 | 124 | 41.5 | 56
B |  | 130#沥青 | 130#沥青-2 | 4.2 | 4.03071 | 7.699429 | 2696.650425 | 2855.182 | 111 | 124 | 41.5 | 56
B |  | 130#沥青 | 130#沥青-3 | 4.2 | 4.03071 | 9.793633 | 2529.726675 | 3871.419 | 111 | 124 | 41.5 | 56
B |  | 130#沥青 | 130#沥青-4 | 4.2 | 4.03071 | 8.417224 | 2647.8963 | 3178.835 | 111 | 124 | 41.5 | 56
B |  | 130#沥青 | 130#沥青-5 | 4.2 | 4.03071 | 9.363837 | 2917.605075 | 3209.426 | 111 | 124 | 41.5 | 56
B |  | 90# | 90#-1 | 4.2 | 4.03071 | 10.1938 | 2340.08775 | 4356.16 | 161 | 91 | 44 | 15
B |  | 90# | 90#-2 | 4.2 | 4.03071 | 10.08163 | 2383.73625 | 4229.341 | 161 | 91 | 44 | 15
B |  | 90# | 90#-3 | 4.2 | 4.03071 | 8.846939 | 2595.55275 | 3408.499 | 161 | 91 | 44 | 15
B |  | 90# | 90#-4 | 4.2 | 4.03071 | 10.70294 | 2520.610575 | 4246.169 | 161 | 91 | 44 | 15
B |  | 90# | 90#-5 | 4.2 | 4.03071 | 9.410612 | 2737.05285 | 3438.228 | 161 | 91 | 44 | 15
C | AC-20 | 90# | 试件1 | 4.2 | 4.03071 | / | 1550 | / | 161 | 91 | 44 | 15
C |  | 90# | 试件2 | 4.2 | 4.03071 | / | 2352 | / | 161 | 91 | 44 | 15
C |  | 90# | 试件3 | 4.2 | 4.03071 | / | 1452 | / | 161 | 91 | 44 | 15
C |  | 90# | 试件4 | 4.2 | 4.03071 | / | 2247 | / | 161 | 91 | 44 | 15
C |  | 90# | 试件5 | 4.2 | 4.03071 | / | 2562 | / | 161 | 91 | 44 | 15
C |  | 90# | 试件6 | 4.2 | 4.03071 | / | 1777 | / | 161 | 91 | 44 | 15
C |  | 90# | 试件1 | 4.2 | 4.03071 | / | 2029 | / | 161 | 91 | 44 | 15
C |  | 90# | 试件2 | 4.2 | 4.03071 | / | 2051 | / | 161 | 91 | 44 | 15
C |  | 90# | 试件3 | 4.2 | 4.03071 | / | 2814 | / | 161 | 91 | 44 | 15
C |  | 90# | 试件4 | 4.2 | 4.03071 | / | 1905 | / | 161 | 91 | 44 | 15
C |  | 90# | 试件5 | 4.2 | 4.03071 | / | 1874 | / | 161 | 91 | 44 | 15
C |  | 90# | 试件1 | 4.2 | 4.03071 | / | 1593 | / | 161 | 91 | 44 | 15
C |  | 90# | 试件2 | 4.2 | 4.03071 | / | 1930 | / | 161 | 91 | 44 | 15
C |  | 90# | 试件3 | 4.2 | 4.03071 | / | 1517 | / | 161 | 91 | 44 | 15
C |  | 90# | 试件4 | 4.2 | 4.03071 | / | 2075 | / | 161 | 91 | 44 | 15
C |  | 90# | 试件5 | 4.2 | 4.03071 | / | 1739 | / | 161 | 91 | 44 | 15
C |  | 90# | 试件6 | 4.2 | 4.03071 | / | 1578 | / | 161 | 91 | 44 | 15
C |  | 90# | 试件7 | 4.2 | 4.03071 | / | 1523 | / | 161 | 91 | 44 | 15
D | AC-20 | 90#沥青 | 90#沥青 | 4.4 | 4.214559 | / | 1885 | / | 161 | 91 | 44 | 15
D |  | 90#调和 | 90#调和 | 4.4 | 4.214559 | / | -- | / | 161 | 91 | 44 | 15
D |  | 90# | 90# | 4.4 | 4.214559 | / | 2375 | / | 161 | 91 | 44 | 15
D |  | 70#沥青 | 70#沥青 | 4.4 | 4.214559 | / | 2649 | / | 258 | 72.2 | 47.6 | 8.2
D |  | 90#对比样 | 90#对比样 | 4.4 | 4.214559 | / | 1984 | / | 161 | 91 | 44 | 15
E | AC-20 | 90#方案一 | 90#方案一 | 4.504128 | 4.31 | / | 2848 | / | 161 | 91 | 44 | 15
E |  | 90#方案二 | 90#方案二 | 4.504128 | 4.31 | / | 2695 | / | 161 | 91 | 44 | 15
E |  | 90#方案三 | 90#方案三 | 4.504128 | 4.31 | / | 2718 | / | 161 | 91 | 44 | 15
E |  | 直馏90#改性I-C | 直馏90#改性I-C | 4.504128 | 4.31 | / | 3098 | / | 161 | 91 | 44 | 15
E |  | 调和II改性I-C | 调和II改性I-C | 4.504128 | 4.31 | / | 2844 | /
E |  | 调和I改性I-C | 调和I改性I-C | 4.504128 | 4.31 | / | 2705 | /
F | AC-20-90# | 90# | 90# | 4 | 3.846154 | 11.9 | 2144 | 5538 | 161 | 91 | 44 | 15
F | AC-20-110# | 110# | 110# | 4.2 | 4.03071 | 12.6 | 2386 | 5347 | 144 | 107.8 | 43.95 | 60.3
F | AC-20-130# | 130# | 130# | 4.2 | 4.03071 | 10.9 | 2245 | 4895 | 111 | 124 | 41.5 | 56
G | AC-20-2 | 90#-40% | 90#-40% | 4.2 | 4.03071 | 11 | 2753 | 4048 | 161 | 91 | 44 | 15
G | AC-20-1 | 90#-50% | 90#-50% | 4.2 | 4.03071 | 8.4 | 2425 | 3535 | 161 | 91 | 44 | 15
B-2 | AC-10 | 90# | 试件1 | 6.255772 | 5.887465 | 11.8 | 2059 | 5736 | 161 | 91 | 44 | 15
B-2 |  | 90# | 试件2 | 6.255772 | 5.887465 | 13.1 | 2330 | 5630 | 161 | 91 | 44 | 15
B-2 |  | 90# | 试件3 | 6.255772 | 5.887465 | 9.7 | 1858 | 5195 | 161 | 91 | 44 | 15
B-2 |  | 90# | 试件4 | 6.255772 | 5.887465 | 10.8 | 1881 | 5762 | 161 | 91 | 44 | 15
H | AC-13-90# | 90# | 90# | 4.8 | 4.580153 | 10.2 | 2044 | 4988 | 161 | 91 | 44 | 15
H | AC-13-110# | 110# | 110# | 4.8 | 4.580153 | 8.5 | 2321 | 3562 | 144 | 107.8 | 43.95 | 60.3
H | AC-13-130# | 130# | 130# | 4.8 | 4.580153 | 8.8 | 2242 | 4055 | 111 | 124 | 41.5 | 56
I | AC-20-110# | 110# | 110# | 4.2 | 4.03071 | 7.4 | 2285 | 3384 | 144 | 107.8 | 43.95 | 60.3
I |  | 110#-1 | 110#-1 | 4.2 | 4.03071 | 8 | 2076 | 3825 | 144 | 107.8 | 43.95 | 60.3
I |  | 110#-2 | 110#-2 | 4.2 | 4.03071 | 9.9 | 1527 | 6488 | 144 | 107.8 | 43.95 | 60.3
J | AC-13 | 90# | 试件1 | 4.8 | 4.580153 | 9.7 | 2219 | 4367 | 161 | 91 | 44 | 15
J |  | 90# | 试件2 | 4.8 | 4.580153 | 7.5 | 1976 | 3738 | 161 | 91 | 44 | 15
J |  | 90# | 试件3 | 4.8 | 4.580153 | 7.9 | 2005 | 4032 | 161 | 91 | 44 | 15
K | AC-13 | 90# | 试件1 | 4.8 | 4.580153 | 9.7 | 2012 | 4823 | 161 | 91 | 44 | 15
K |  | 90# | 试件2 | 4.8 | 4.580153 | 7.4 | 2233 | 3737 | 161 | 91 | 44 | 15
K |  | 90# | 试件3 | 4.8 | 4.580153 | 9.4 | 1960 | 4085 | 161 | 91 | 44 | 15
L | AC-13 | 90# | 试件1 | 4.9 | 4.671115 | 7.23 | 2062 | 3507 | 161 | 91 | 44 | 15
L |  | 90# | 试件2 | 4.9 | 4.671115 | 7.4 | 1904 | 3887 | 161 | 91 | 44 | 15
L |  | 90# | 试件3 | 4.9 | 4.671115 | 6.78 | 2171 | 3123 | 161 | 91 | 44 | 15
M | AC-13 | 90# | 试件1 | 4.8 | 4.580153 | 13.7 | 2678 | 5133 | 161 | 91 | 44 | 15
M |  | 90# | 试件2 | 4.8 | 4.580153 | 11.1 | 2478 | 4484 | 161 | 91 | 44 | 15
M |  | 90# | 试件3 | 4.8 | 4.580153 | 11.9 | 2517 | 4747 | 161 | 91 | 44 | 15
M |  | 90# | 试件4 | 4.8 | 4.580153 | 12.1 | 2380 | 5090 | 161 | 91 | 44 | 15
M |  | 90# | 试件5 | 4.8 | 4.580153 | 12.4 | 2643 | 4709 | 161 | 91 | 44 | 15
M |  | 90# | 试件6 | 4.8 | 4.580153 | 14 | 2454 | 5688 | 161 | 91 | 44 | 15
N | AC-20 | 90# | 试件1 | 4.6 | 4.397706 | 10.2 | 2820 | 3614 | 161 | 91 | 44 | 15
N |  | 90# | 试件2 | 4.6 | 4.397706 | 10.6 | 1934 | 5486 | 161 | 91 | 44 | 15
N |  | 90# | 试件3 | 4.6 | 4.397706 | 9 | 2472 | 3651 | 161 | 91 | 44 | 15
N |  | 90# | 试件4 | 4.6 | 4.397706 | 9.5 | 2384 | 3989 | 161 | 91 | 44 | 15
N |  | 90# | 试件5 | 4.6 | 4.397706 | 9.2 | 2183 | 4236 | 161 | 91 | 44 | 15
O | AC-13-2 | 90# | 试件1 | 4.9 | 4.671115 | 9.7 | 2124 | 4554 | 161 | 91 | 44 | 15
O |  | 90# | 试件2 | 4.9 | 4.671115 | 8.7 | 2440 | 3568 | 161 | 91 | 44 | 15
O |  | 90# | 试件3 | 4.9 | 4.671115 | 8.5 | 2102 | 4062 | 161 | 91 | 44 | 15
O |  | 90# | 试件4 | 4.9 | 4.671115 | 9 | 2015 | 4486 | 161 | 91 | 44 | 15
O |  | 90# | 试件5 | 4.9 | 4.671115 | 9.6 | 2064 | 4657 | 161 | 91 | 44 | 15
O |  | 90# | 试件6 | 4.9 | 4.671115 | 9.1 | 2149 | 4265 | 161 | 91 | 44 | 15
P | AC-13 | 90# | 试件1 | 4.8 | 4.580153 | 10.5 | 2024 | 5192 | 161 | 91 | 44 | 15
P |  | 90# | 试件2 | 4.8 | 4.580153 | 9.2 | 2288 | 4004 | 161 | 91 | 44 | 15
P |  | 90# | 试件3 | 4.8 | 4.580153 | 9.5 | 2276 | 4164 | 161 | 91 | 44 | 15
P |  | 90# | 试件4 | 4.8 | 4.580153 | 9.3 | 2049 | 4535 | 161 | 91 | 44 | 15
P |  | 90# | 试件5 | 4.8 | 4.580153 | 10 | 2409 | 4143 | 161 | 91 | 44 | 15
P |  | 90# | 试件6 | 4.8 | 4.580153 | 8.7 | 2385 | 3665 | 161 | 91 | 44 | 15
P |  | 90# | 试件7 | 4.8 | 4.580153 | 10.1 | 1968 | 5136 | 161 | 91 | 44 | 15
Q | AC-13 | 90# | 试件1 | 4.8 | 4.580153 | 8 | 2423 | 3292 | 161 | 91 | 44 | 15
Q |  | 90# | 试件2 | 4.8 | 4.580153 | 8.7 | 2605 | 3334 | 161 | 91 | 44 | 15
Q |  | 90# | 试件3 | 4.8 | 4.580153 | 8.8 | 2648 | 3314 | 161 | 91 | 44 | 15
Q |  | 90# | 试件4 | 4.8 | 4.580153 | 9.6 | 2151 | 4450 | 161 | 91 | 44 | 15
Q |  | 90# | 试件5 | 4.8 | 4.580153 | 9.4 | 2549 | 3684 | 161 | 91 | 44 | 15
Q |  | 90# | 试件6 | 4.8 | 4.580153 | 10.4 | 2606 | 3993 | 161 | 91 | 44 | 15
Q |  | 90# | 试件7 | 4.8 | 4.580153 | 9.5 | 2125 | 4458 | 161 | 91 | 44 | 15
M-1 | AC-13-3 | 90# | 试件1 | 4.9 | 4.671115 | 13.7 | 2678 | 5133 | 161 | 91 | 44 | 15
M-1 |  | 90# | 试件2 | 4.9 | 4.671115 | 11.1 | 2478 | 4484 | 161 | 91 | 44 | 15
M-1 |  | 90# | 试件3 | 4.9 | 4.671115 | 11.9 | 2517 | 4747 | 161 | 91 | 44 | 15
M-1 |  | 90# | 试件4 | 4.9 | 4.671115 | 12.1 | 2380 | 5090 | 161 | 91 | 44 | 15
M-1 |  | 90# | 试件5 | 4.9 | 4.671115 | 12.4 | 2643 | 4709 | 161 | 91 | 44 | 15
M-1 |  | 90# | 试件6 | 4.9 | 4.671115 | 14 | 2454 | 5688 | 161 | 91 | 44 | 15
R | AC-13 | 70# | 试件1 | 5.2 | 4.942966 | 6.506 | 2699 | 2411 | 258 | 72.2 | 47.6 | 8.2
R |  | 70# | 试件2 | 5.2 | 4.942966 | 5.918 | 2646.5 | 2237.2 | 258 | 72.2 | 47.6 | 8.2
R |  | 70# | 试件3 | 5.2 | 4.942966 | 5.069 | 2273 | 2239 | 258 | 72.2 | 47.6 | 8.2
R |  | 70# | 试件4 | 5.2 | 4.942966 | 5.486 | 1974 | 2779 | 258 | 72.2 | 47.6 | 8.2
R |  | 70# | 试件5 | 5.2 | 4.942966 | 4.31 | 1790 | 2408 | 258 | 72.2 | 47.6 | 8.2
R |  | 70# | 试件6 | 5.2 | 4.942966 | 4.449 | 1853 | 2401 | 258 | 72.2 | 47.6 | 8.2
R |  | 90# | 试件1 | 5.2 | 4.942966 | 5.086 | 1643 | 3095 | 161 | 91 | 44 | 15
R |  | 90# | 试件2 | 5.2 | 4.942966 | 6.041 | 1912 | 3530 | 161 | 91 | 44 | 15
R |  | 90# | 试件3 | 5.2 | 4.942966 | 5.82 | 2646 | 2200 | 161 | 91 | 44 | 15
R |  | 90# | 试件4 | 5.2 | 4.942966 | 6.278 | 2158 | 3206 | 161 | 91 | 44 | 15
R |  | 90# | 试件5 | 5.2 | 4.942966 | 5.807 | 2394 | 2438 | 161 | 91 | 44 | 15
R |  | 90# | 试件6 | 5.2 | 4.942966 | 4.58 | 2248 | 2778 | 161 | 91 | 44 | 15
S | AC-13 | 70# | 试件1 | 5.5 | 5.21327 | 7.339 | 1942 | 3778 | 258 | 72.2 | 47.6 | 8.2
S |  | 70# | 试件2 | 5.5 | 5.21327 | 7.094 | 2201 | 3861 | 258 | 72.2 | 47.6 | 8.2
S |  | 70# | 试件3 | 5.5 | 5.21327 | 7.388 | 2336 | 3222 | 258 | 72.2 | 47.6 | 8.2
S |  | 70# | 试件4 | 5.5 | 5.21327 | 7.241 | 1821 | 3162 | 258 | 72.2 | 47.6 | 8.2
S |  | 70# | 试件5 | 5.5 | 5.21327 | 7.804 | 2021 | 3974 | 258 | 72.2 | 47.6 | 8.2
S |  | 110#-1 | 试件1 | 5.5 | 5.21327 | 7.624 | 2219 | 3287 | 144 | 107.8 | 43.95 | 60.3
S |  | 110#-1 | 试件2 | 5.5 | 5.21327 | 7.763 | 2205 | 4583 | 144 | 107.8 | 43.95 | 60.3
S |  | 110#-1 | 试件3 | 5.5 | 5.21327 | 7.184 | 1986 | 3258 | 144 | 107.8 | 43.95 | 60.3
S |  | 110#-1 | 试件4 | 5.5 | 5.21327 | 8.121 | 1879 | 4115 | 144 | 107.8 | 43.95 | 60.3
S |  | 110#-1 | 试件5 | 5.5 | 5.21327 | 6.955 | 2148 | 3239 | 144 | 107.8 | 43.95 | 60.3
S |  | 110#-2 | 试件1 | 5.5 | 5.21327 | 6.259 | 1998 | 3381 | 144 | 107.8 | 43.95 | 60.3
S |  | 110#-2 | 试件2 | 5.5 | 5.21327 | 6.873 | 2106 | 3262 | 144 | 107.8 | 43.95 | 60.3
S |  | 110#-2 | 试件3 | 5.5 | 5.21327 | 6.588 | 2190 | 3007 | 144 | 107.8 | 43.95 | 60.3
S |  | 110#-2 | 试件4 | 5.5 | 5.21327 | 7.069 | 2045 | 3891 | 144 | 107.8 | 43.95 | 60.3
S |  | 110#-2 | 试件5 | 5.5 | 5.21327 | 6.653 | 1816 | 3275 | 144 | 107.8 | 43.95 | 60.3
T | AC-20-90# | 90# | 试件1 | 4.2 | 4.03071 | 5.069 | 1719 | 2950 | 161 | 91 | 44 | 15
T |  | 90# | 试件2 | 5.297197 | 5.03071 | 6.882 | 2226 | 3091 | 161 | 91 | 44 | 15
T |  | 90# | 试件3 | 6.417746 | 6.03071 | 6.18 | 2352 | 2627 | 161 | 91 | 44 | 15
T |  | 90# | 试件4 | 7.562401 | 7.03071 | 4.58 | 2308 | 1984 | 161 | 91 | 44 | 15
T |  | 90# | 试件5 | 8.731948 | 8.03071 | 5.233 | 1848 | 2832 | 161 | 91 | 44 | 15
T |  | 90# | 试件6 | 9.927208 | 9.03071 | 4.759 | 1764 | 2698 | 161 | 91 | 44 | 15
V | AC-13 | 110# | 试件1 | 4.8 | 4.58 | 7.3 | 2326 | 3127 | 144 | 107.8 | 43.95 | 60.3
V |  | 110# | 试件2 | 4.8 | 4.58 | 5.6 | 2032 | 2740 | 144 | 107.8 | 43.95 | 60.3
V |  | 110# | 试件3 | 4.8 | 4.58 | 7 | 2268 | 3092 | 144 | 107.8 | 43.95 | 60.3
V |  | 110# | 试件4 | 4.8 | 4.58 | 7.5 | 2473 | 3031 | 144 | 107.8 | 43.95 | 60.3
V |  | 110# | 试件5 | 4.8 | 4.58 | 7.2 | 2678 | 2689 | 144 | 107.8 | 43.95 | 60.3
V |  | 110# | 试件6 | 4.8 | 4.58 | 7.2 | 2310 | 3096 | 144 | 107.8 | 43.95 | 60.3
W | AC-13-1 | 90#-1 | 试件1 | 4.6 | 4.4 | 4.6 | 1948 | 2260 | 161 | 91 | 44 | 15
W |  | 90#-1 | 试件2 | 4.6 | 4.4 | 4.3 | 2275 | 2426 | 161 | 91 | 44 | 15
W |  | 90#-1 | 试件3 | 4.6 | 4.4 | 5 | 2206 | 2283 | 161 | 91 | 44 | 15
W |  | 90#-1 | 试件4 | 4.6 | 4.4 | 4.9 | 2528 | 1924 | 161 | 91 | 44 | 15
W |  | 90#-1 | 试件5 | 4.6 | 4.4 | 5.4 | 2447 | 2189 | 161 | 91 | 44 | 15
W |  | 90#-1 | 试件6 | 4.6 | 4.4 | 4.8 | 2085 | 2663 | 161 | 91 | 44 | 15
W |  | 70#-1 | 试件1 | 4.6 | 4.4 | 5.5 | 2594 | 2499 | 258 | 72.2 | 47.6 | 8.2
W |  | 70#-1 | 试件2 | 4.6 | 4.4 | 6.7 | 2625 | 2584 | 258 | 72.2 | 47.6 | 8.2
W |  | 70#-1 | 试件3 | 4.6 | 4.4 | 4.1 | 2898 | 1414 | 258 | 72.2 | 47.6 | 8.2
W |  | 70#-1 | 试件4 | 4.6 | 4.4 | 5.9 | 2662 | 2223 | 258 | 72.2 | 47.6 | 8.2
W |  | 70#-1 | 试件5 | 4.6 | 4.4 | 5.2 | 1554 | 3372 | 258 | 72.2 | 47.6 | 8.2
W |  | 70#-1 | 试件6 | 4.6 | 4.4 | 4.7 | 1979 | 2384 | 258 | 72.2 | 47.6 | 8.2
W | AC-13-2 | 130#-2 | 试件1 | 4.6 | 4.4 | 5.5 | 2090 | 2653 | 111 | 124 | 41.5 | 56
W |  | 130#-2 | 试件2 | 4.6 | 4.4 | 4.4 | 2143 | 2161 | 111 | 124 | 41.5 | 56
W |  | 130#-2 | 试件3 | 4.6 | 4.4 | 5.3 | 1911 | 2768 | 111 | 124 | 41.5 | 56
W |  | 130#-2 | 试件4 | 4.6 | 4.4 | 4.7 | 1605 | 2930 | 111 | 124 | 41.5 | 56
W |  | 130#-2 | 试件5 | 4.6 | 4.4 | 4.5 | 2085 | 2138 | 111 | 124 | 41.5 | 56
W |  | 130#-2 | 试件6 | 4.6 | 4.4 | 6.3 | 2378 | 2650 | 111 | 124 | 41.5 | 56
W |  | 70#-2 | 试件1 | 4.6 | 4.4 | 5 | 1722 | 2915 | 258 | 72.2 | 47.6 | 8.2
W |  | 70#-2 | 试件2 | 4.6 | 4.4 | 4.2 | 1775 | 2388 | 258 | 72.2 | 47.6 | 8.2
W |  | 70#-2 | 试件3 | 4.6 | 4.4 | 4.7 | 1974 | 2361 | 258 | 72.2 | 47.6 | 8.2
W |  | 70#-2 | 试件4 | 4.6 | 4.4 | 5.2 | 1964 | 2632 | 258 | 72.2 | 47.6 | 8.2
W |  | 70#-2 | 试件5 | 4.6 | 4.4 | 4.8 | 1906 | 2640 | 258 | 72.2 | 47.6 | 8.2
W |  | 70#-2 | 试件6 | 4.6 | 4.4 | 4.7 | 1927 | 2713 | 258 | 72.2 | 47.6 | 8.2
X | AC-13 | 90# | 试件1 | 4.6 | 4.397706 | 3.747 | 1843 | 2033 | 161 | 91 | 44 | 15
X | AC-13 | 90# | 试件2 | 4.6 | 4.397706 | 5.265 | 2031 | 2592 | 161 | 91 | 44 | 15
X | AC-13 | 90# | 试件3 | 4.6 | 4.397706 | 5.094 | 2260 | 2253 | 161 | 91 | 44 | 15
X | AC-13 | 90# | 试件4 | 4.6 | 4.397706 | 5.771 | 2253 | 2561 | 161 | 91 | 44 | 15
X | AC-13 | 90# | 试件5 | 4.6 | 4.397706 | 5.69 | 2508 | 2269 | 161 | 91 | 44 | 15
Z | AC-13 | 90#-1 | 试件1 | 4.6 | 4.397706 | 5.162207 | 2068 | 2335 | 161 | 91 | 44 | 15
Z | AC-13 | 90#-2 | 试件2 | 4.8 | 4.580153 | 4.83 | 2012 | 2458 | 161 | 91 | 44 | 15
1A | AC-13 | 130# | 试件1 | 4.8 | 4.580153 | 5.069 | 1990 | 2682.615 | 111 | 124 | 41.5 | 56
1A | AC-13 | 130# | 试件2 | 4.8 | 4.580153 | 4.784 | 1982 | 2413.317 | 111 | 124 | 41.5 | 56
1A | AC-13 | 130# | 试件3 | 4.8 | 4.580153 | 3.633 | 2105 | 2277.524 | 111 | 124 | 41.5 | 56
1A | AC-13 | 130# | 试件4 | 4.8 | 4.580153 | 3.731 | 1909.74 | 1953.466 | 111 | 124 | 41.5 | 56
1A | AC-13 | 130# | 试件5 | 4.8 | 4.580153 | 4.62 | 2220 | 2080 | 111 | 124 | 41.5 | 56
1A | AC-13 | 130# | 试件6 | 4.8 | 4.580153 | 4.441 | 1956.095 | 2270.246 | 111 | 124 | 41.5 | 56
1B | AC-13-1 | AC-13-1（90#） | 试件1 | 4.8 | 4.580153 | 4.18 | 2373.008 | 1761.305 | 161 | 91 | 44 | 15
1B | AC-13-1 | AC-13-1（90#） | 试件2 | 4.8 | 4.580153 | 6.751 | 1995 | 3383.97 | 161 | 91 | 44 | 15
1B | AC-13-1 | AC-13-1（90#） | 试件3 | 4.8 | 4.580153 | 5.02 | 1895.25 | 2648.943 | 161 | 91 | 44 | 15
1B | AC-13-1 | AC-13-1（90#） | 试件4 | 4.8 | 4.580153 | 6.302 | 1921.5 | 3279.751 | 161 | 91 | 44 | 15
1B | AC-13-1 | AC-13-1（90#） | 试件5 | 4.8 | 4.580153 | 7.35 | 1968.75 | 3827.146 | 161 | 91 | 44 | 15
1B | AC-13-1 | AC-13-1（90#） | 试件6 | 4.8 | 4.580153 | 8.535 | 2612.684 | 3199.705 | 161 | 91 | 44 | 15
1B | AC-13-1 | AC-13-1（90#） | 试件7 | 4.8 | 4.580153 | 5.11 | 2084.25 | 2451.819 | 161 | 91 | 44 | 15
1B | AC-13-2 | AC-13-2（110#） | 试件1 | 4.8 | 4.580153 | 8.122 | 2680.14 | 3062.958 | 144 | 107.8 | 43.95 | 60.3
1B | AC-13-2 | AC-13-2（110#） | 试件2 | 4.8 | 4.580153 | 4.939 | 1959.067 | 2131.119 | 144 | 107.8 | 43.95 | 60.3
1B | AC-13-2 | AC-13-2（110#） | 试件3 | 4.8 | 4.580153 | 5.804 | 1995.369 | 3314.382 | 144 | 107.8 | 43.95 | 60.3
1B | AC-13-2 | AC-13-2（110#） | 试件4 | 4.8 | 4.580153 | 4.808 | 1543.5 | 3115.104 | 144 | 107.8 | 43.95 | 60.3
1B | AC-13-2 | AC-13-2（110#） | 试件5 | 4.8 | 4.580153 | 7.936 | 2366.399 | 3108.4 | 144 | 107.8 | 43.95 | 60.3
1B | AC-13-2 | AC-13-2（110#） | 试件6 | 4.8 | 4.580153 | 7.029 | 2088.292 | 2954.309 | 144 | 107.8 | 43.95 | 60.3
1B | AC-13-2 | AC-13-2（110#） | 试件7 | 4.8 | 4.580153 | 6.922 | 1713.812 | 3022.295 | 144 | 107.8 | 43.95 | 60.3
1B | AC-13-3 | AC-13-3（130#） | 试件1 | 4.8 | 4.580153 | 8.041 | 2625.18 | 3062.958 | 111 | 124 | 41.5 | 56
1B | AC-13-3 | AC-13-3（130#） | 试件2 | 4.8 | 4.580153 | 6.18 | 1912.524 | 2131.119 | 111 | 124 | 41.5 | 56
1B | AC-13-3 | AC-13-3（130#） | 试件3 | 4.8 | 4.580153 | 7.869 | 2374.315 | 3314.382 | 111 | 124 | 41.5 | 56
1B | AC-13-3 | AC-13-3（130#） | 试件4 | 4.8 | 4.580153 | 6.424 | 2117.674 | 3033.748 | 111 | 124 | 41.5 | 56
1B | AC-13-3 | AC-13-3（130#） | 试件5 | 4.8 | 4.580153 | 8.082 | 2273.25 | 3555.101 | 111 | 124 | 41.5 | 56
1B | AC-13-3 | AC-13-3（130#） | 试件6 | 4.8 | 4.580153 | 6.171 | 2088.958 | 2954.31 | 111 | 124 | 41.5 | 56
1B | AC-13-3 | AC-13-3（130#） | 试件7 | 4.8 | 4.580153 | 6.612 | 2187.822 | 3022.295 | 111 | 124 | 41.5 | 56
1B | AC-10-1 | AC-10-1（90#） | 试件1 | 5.2 | 4.942966 | 6.694 | 1696.841 | 3944.905 | 161 | 91 | 44 | 15
1B | AC-10-1 | AC-10-1（90#） | 试件2 | 5.2 | 4.942966 | 7.478 | 2136.75 | 3499.497 | 161 | 91 | 44 | 15
1B | AC-10-1 | AC-10-1（90#） | 试件3 | 5.2 | 4.942966 | 7.02 | 1834.646 | 3826.574 | 161 | 91 | 44 | 15
1B | AC-10-1 | AC-10-1（90#） | 试件4 | 5.2 | 4.942966 | 8.302 | 2262.944 | 3668.69 | 161 | 91 | 44 | 15
1B | AC-10-1 | AC-10-1（90#） | 试件5 | 5.2 | 4.942966 | 6.645 | 2479 | 2687.25 | 161 | 91 | 44 | 15
1B | AC-10-1 | AC-10-1（90#） | 试件6 | 5.2 | 4.942966 | 3.921 | 1707 | 5585.434 | 161 | 91 | 44 | 15
1B | AC-10-1 | AC-10-1（90#） | 试件7 | 5.2 | 4.942966 | 7.102 | 1932.183 | 3678.657 | 161 | 91 | 44 | 15
1B | AC-10-2 | AC-10-2（110#） | 试件1 | 5.2 | 4.942966 | 5.902 | 2254 | 3733.617 | 144 | 107.8 | 43.95 | 60.3
1B | AC-10-2 | AC-10-2（110#） | 试件2 | 5.2 | 4.942966 | 8.343 | 2179.202 | 4215.263 | 144 | 107.8 | 43.95 | 60.3
1B | AC-10-2 | AC-10-2（110#） | 试件3 | 5.2 | 4.942966 | 6.188 | 1792 | 4175.507 | 144 | 107.8 | 43.95 | 60.3
1B | AC-10-2 | AC-10-2（110#） | 试件4 | 5.2 | 4.942966 | 6.433 | 1856.214 | 3883.957 | 144 | 107.8 | 43.95 | 60.3
1B | AC-10-2 | AC-10-2（110#） | 试件5 | 5.2 | 4.942966 | 8.718 | 2156.261 | 4456.65 | 144 | 107.8 | 43.95 | 60.3
1B | AC-10-2 | AC-10-2（110#） | 试件6 | 5.2 | 4.942966 | 7.845 | 2123.243 | 4078.994 | 144 | 107.8 | 43.95 | 60.3
1B | AC-10-2 | AC-10-2（110#） | 试件7 | 5.2 | 4.942966 | 7.135 | 2006.57 | 3949.304 | 144 | 107.8 | 43.95 | 60.3
1B | AC-10-3 | AC-10-3（130#） | 试件1 | 5.2 | 4.942966 | 8.229 | 2167.214 | 3796.843 | 111 | 124 | 41.5 | 56
1B | AC-10-3 | AC-10-3（130#） | 试件2 | 5.2 | 4.942966 | 6.441 | 2132.883 | 3019.771 | 111 | 124 | 41.5 | 56
1B | AC-10-3 | AC-10-3（130#） | 试件3 | 5.2 | 4.942966 | 8.294 | 1979.25 | 4190.415 | 111 | 124 | 41.5 | 56
1B | AC-10-3 | AC-10-3（130#） | 试件4 | 5.2 | 4.942966 | 5.747 | 2345 | 3709 | 111 | 124 | 41.5 | 56
1B | AC-10-3 | AC-10-3（130#） | 试件5 | 5.2 | 4.942966 | 6.841 | 1990 | 4952 | 111 | 124 | 41.5 | 56
1B | AC-10-3 | AC-10-3（130#） | 试件6 | 5.2 | 4.942966 | 7.69 | 2166.884 | 3548.781 | 111 | 124 | 41.5 | 56
1B | AC-10-3 | AC-10-3（130#） | 试件7 | 5.2 | 4.942966 | 7.78 | 2160.938 | 3600.1 | 111 | 124 | 41.5 | 56
1C | AC-13 | AC-13（90#） | 试件1 | 4.8 | 4.580153 | 7.894 | 1895 | 4165 | 161 | 91 | 44 | 15
1C | AC-13 | AC-13（90#） | 试件2 | 4.8 | 4.580153 | 7.902 | 1717 | 4603 | 161 | 91 | 44 | 15
1C | AC-13 | AC-13（90#） | 试件3 | 4.8 | 4.580153 | 7.788 | 2258 | 3450 | 161 | 91 | 44 | 15
1C | AC-13 | AC-13（90#） | 试件4 | 4.8 | 4.580153 | 7.616 | 2446 | 3478 | 161 | 91 | 44 | 15
1C | AC-13 | AC-13（90#） | 试件5 | 4.8 | 4.580153 | 6.049 | 2336 | 2589 | 161 | 91 | 44 | 15
1C | AC-13 | AC-13（90#） | 试件6 | 4.8 | 4.580153 | 7.102 | 1953 | 3636 | 161 | 91 | 44 | 15
1C | AC-13 | AC-13（90#） | 试件7 | 4.8 | 4.580153 | 7.763 | 2226 | 3488 | 161 | 91 | 44 | 15
1D | AC-10 | AC-10（130#） | 试件1 | 5 | 4.76 | 6.498 | 2289 | 2838.776 | 111 | 124 | 41.5 | 56
1D | AC-10 | AC-10（130#） | 试件2 | 5 | 4.76 | 6.988 | 2483.25 | 2813.956 | 111 | 124 | 41.5 | 56
1D | AC-10 | AC-10（130#） | 试件3 | 5 | 4.76 | 5.624 | 1872.61 | 3003.557 | 111 | 124 | 41.5 | 56
1D | AC-10 | AC-10（130#） | 试件4 | 5 | 4.76 | 5.706 | 1743 | 3272.737 | 111 | 124 | 41.5 | 56
1D | AC-10 | AC-10（130#） | 试件5 | 5 | 4.76 | 5.429 | 1874.25 | 2896.397 | 111 | 124 | 41.5 | 56
1E | AC-13 | AC-13（90#） | 试件1 | 4.8 | 4.580153 | 5.257 | 2106 | 2910.932 | 161 | 91 | 44 | 15
1E | AC-13 | AC-13（90#） | 试件2 | 4.8 | 4.580153 | 4.743 | 1970.25 | 2374.731 | 161 | 91 | 44 | 15
1E | AC-13 | AC-13（90#） | 试件3 | 4.8 | 4.580153 | 4.049 | 1816.649 | 2228.818 | 161 | 91 | 44 | 15
1E | AC-13 | AC-13（90#） | 试件4 | 4.8 | 4.580153 | 6.367 | 2106.25 | 3731.78 | 161 | 91 | 44 | 15
1F | AC-13 | AC-13（90#） | 试件1 | 4.8 | 4.580153 | 7.886 | 2372 | 3323.1 | 161 | 91 | 44 | 15
1F | AC-13 | AC-13（90#） | 试件2 | 4.8 | 4.580153 | 7.853 | 2029.718 | 2869.041 | 161 | 91 | 44 | 15
1F | AC-13 | AC-13（90#） | 试件3 | 4.8 | 4.580153 | 6.098 | 2010.75 | 2668.628 | 161 | 91 | 44 | 15
1F | AC-13 | AC-13（90#） | 试件4 | 4.8 | 4.580153 | 6.286 | 2418.58 | 2598.928 | 161 | 91 | 44 | 15
1F | AC-13 | AC-13（90#） | 试件5 | 4.8 | 4.580153 | 6.522 | 1968.75 | 3312.99 | 161 | 91 | 44 | 15
1F | AC-13 | AC-13（90#） | 试件6 | 4.8 | 4.580153 | 7.829 | 1942.5 | 4030.152 | 161 | 91 | 44 | 15
1G | AC-13-1 | AC-13-1（90#） | 试件1 | 4.8 | 4.580153 | 6.537714 | 2083.569 | 3328.488 | 161 | 91 | 44 | 15
1G | AC-13-1 | AC-13-1（90#） | 试件2 | 4.8 | 4.580153 | 6.914 | 2022.135 | 3419.3 | 161 | 91 | 44 | 15
1G | AC-13-1 | AC-13-1（90#） | 试件3 | 4.8 | 4.580153 | 7.527 | 2117.84 | 3553.872 | 161 | 91 | 44 | 15
1G | AC-13-1 | AC-13-1（90#） | 试件4 | 4.8 | 4.580153 | 7.257 | 2110.733 | 3438.21 | 161 | 91 | 44 | 15
1G | AC-13-1 | AC-13-1（70#） | 试件1 | 4.8 | 4.580153 | 6.735 | 1901.634 | 3541.53 | 258 | 72.2 | 47.6 | 8.2
1G | AC-13-1 | AC-13-1（70#） | 试件2 | 4.8 | 4.580153 | 6.555 | 2116.841 | 3096.644 | 258 | 72.2 | 47.6 | 8.2
1G | AC-13-1 | AC-13-1（70#） | 试件3 | 4.8 | 4.580153 | 6.833 | 2249.7 | 3037.135 | 258 | 72.2 | 47.6 | 8.2
1G | AC-13-1 | AC-13-1（70#） | 试件4 | 4.8 | 4.580153 | 6.841 | 1804.262 | 3791.476 | 258 | 72.2 | 47.6 | 8.2
1H | AC-13 | AC-13（90#） | 试件1 | 4.8 | 4.580153 | 4.914 | 1863.75 | 2636.773 | 161 | 91 | 44 | 15
1H | AC-13 | AC-13（90#） | 试件2 | 4.8 | 4.580153 | 5.14 | 2178.933 | 2438.94 | 161 | 91 | 44 | 15
1H | AC-13 | AC-13（90#） | 试件3 | 4.8 | 4.580153 | 5.82 | 1606.55 | 3623.307 | 161 | 91 | 44 | 15
1H | AC-13 | AC-13（90#） | 试件4 | 4.8 | 4.580153 | 6 | 1669.5 | 3593.89 | 161 | 91 | 44 | 15
1H | AC-13 | AC-13（90#） | 试件5 | 4.8 | 4.580153 | 6.188 | 1869 | 3310.731 | 161 | 91 | 44 | 15
1H | AC-13 | AC-13（90#） | 试件6 | 4.8 | 4.580153 | 5.935 | 1622.25 | 3658.31 | 161 | 91 | 44 | 15
1J | AC-20 | AC-20（90#） | 试件1 | 4.2 | 4.03071 | 6.359 | 1925.865 | 3684.635 | 161 | 91 | 44 | 15
1J | AC-20 | AC-20（90#） | 试件2 | 4.2 | 4.03071 | 6.612 | 1911 | 3460.097 | 161 | 91 | 44 | 15
1J | AC-20 | AC-20（90#） | 试件3 | 4.2 | 4.03071 | 7.551 | 1887.753 | 4000.05 | 161 | 91 | 44 | 15
1J | AC-20 | AC-20（90#） | 试件4 | 4.2 | 4.03071 | 6.89 | 1843.7 | 3736.939 | 161 | 91 | 44 | 15
1J | AC-20 | AC-20（90#） | 试件5 | 4.2 | 4.03071 | 5.714 | 1622.861 | 3521.119 | 161 | 91 | 44 | 15
1J | AC-20 | AC-20（90#） | 试件6 | 4.2 | 4.03071 | 5.478 | 1670.573 | 3278.846 | 161 | 91 | 44 | 15
1K | AC-10 | AC-10（90#） | 试件1 | 5 | 4.76 | 7.208 | 1953 | 3690.816 | 161 | 91 | 44 | 15
1K | AC-10 | AC-10（90#） | 试件2 | 5 | 4.76 | 7.518 | 1984.5 | 3788.545 | 161 | 91 | 44 | 15
1K | AC-10 | AC-10（90#） | 试件3 | 5 | 4.76 | 7.265 | 1816.5 | 3999.618 | 161 | 91 | 44 | 15
1K | AC-10 | AC-10（90#） | 试件4 | 5 | 4.76 | 7.698 | 1863.75 | 4130.36 | 161 | 91 | 44 | 15
1K | AC-10 | AC-10（90#） | 试件5 | 5 | 4.76 | 6.294 | 2299 | 2737.064 | 161 | 91 | 44 | 15
1K | AC-10 | AC-10（90#） | 试件6 | 5 | 4.76 | 7.1966 | 1983.35 | 3669.2806 | 161 | 91 | 44 | 15
1L | AC-13-1 | AC-13-1（90#） | 试件1 | 4.8 | 4.580153 | 5.257 | 1638 | 3209 | 161 | 91 | 44 | 15
1L | AC-13-1 | AC-13-1（90#） | 试件2 | 4.8 | 4.580153 | 4.824 | 2021 | 2387 | 161 | 91 | 44 | 15
1L | AC-13-1 | AC-13-1（90#） | 试件3 | 4.8 | 4.580153 | 4.735 | 1785 | 2651 | 161 | 91 | 44 | 15
1L | AC-13-1 | AC-13-1（90#） | 试件4 | 4.8 | 4.580153 | 5.306 | 1675 | 3618 | 161 | 91 | 44 | 15
1L | AC-13-1 | AC-13-1（90#） | 试件5 | 4.8 | 4.580153 | 4.694 | 1691 | 2777 | 161 | 91 | 44 | 15
1L | AC-13-1 | AC-13-1（90#） | 试件6 | 4.8 | 4.580153 | 4.335 | 1769 | 2450 | 161 | 91 | 44 | 15
1L | AC-13-2 | AC-13-2（110#） | 试件1 | 4.8 | 4.580153 | 6.367 | 1888 | 3378 | 144 | 107.8 | 43.95 | 60.3
1L | AC-13-2 | AC-13-2（110#） | 试件2 | 4.8 | 4.580153 | 7.641 | 2587 | 2954 | 144 | 107.8 | 43.95 | 60.3
1L | AC-13-2 | AC-13-2（110#） | 试件3 | 4.8 | 4.580153 | 6.727 | 2478 | 2715 | 144 | 107.8 | 43.95 | 60.3
1L | AC-13-2 | AC-13-2（110#） | 试件4 | 4.8 | 4.580153 | 5.853 | 2089 | 2801 | 144 | 107.8 | 43.95 | 60.3
1L | AC-13-2 | AC-13-2（110#） | 试件5 | 4.8 | 4.580153 | 6.057 | 2470 | 2452 | 144 | 107.8 | 43.95 | 60.3
1L | AC-13-2 | AC-13-2（110#） | 试件6 | 4.8 | 4.580153 | 6.384 | 2791 | 2287 | 144 | 107.8 | 43.95 | 60.3
1M | AC-13 | AC-13（90#） | 试件1 | 4.8 | 4.580153 | 5.143 | 2160.938 | 2379.919 | 161 | 91 | 44 | 15
1M | AC-13 | AC-13（90#） | 试件2 | 4.8 | 4.580153 | 5.78 | 2352.065 | 2457.242 | 161 | 91 | 44 | 15
1M | AC-13 | AC-13（90#） | 试件3 | 4.8 | 4.580153 | 6.188 | 2126.614 | 2909.675 | 161 | 91 | 44 | 15
1M | AC-13 | AC-13（90#） | 试件4 | 4.8 | 4.580153 | 6.016 | 2246.111 | 2678.552 | 161 | 91 | 44 | 15
1N | AC-13 | AC-13（90#） | 试件1 | 4.8 | 4.580153 | 5.51 | 2100.699 | 2623.034 | 161 | 91 | 44 | 15
1N | AC-13 | AC-13（90#） | 试件2 | 4.8 | 4.580153 | 5.396 | 2045.074 | 2638.496 | 161 | 91 | 44 | 15
1N | AC-13 | AC-13（90#） | 试件3 | 4.8 | 4.580153 | 5.837 | 2132.387 | 2737.184 | 161 | 91 | 44 | 15
1N | AC-13 | AC-13（90#） | 试件4 | 4.8 | 4.580153 | 5.722 | 2265.415 | 1643.164 | 161 | 91 | 44 | 15
1N | AC-13 | AC-13（90#） | 试件5 | 4.8 | 4.580153 | 6.531 | 2255.837 | 2894.984 | 161 | 91 | 44 | 15
1N | AC-13 | AC-13（90#） | 试件6 | 4.8 | 4.580153 | 5.592 | 2133.361 | 2621.14 | 161 | 91 | 44 | 15
1N | AC-13 | AC-13（70#） | 试件1 | 4.8 | 4.580153 | 7.837 | 1968.75 | 3980.564 | 258 | 72.2 | 47.6 | 8.2
1N | AC-13 | AC-13（70#） | 试件2 | 4.8 | 4.580153 | 8.718 | 2005.5 | 3260.4 | 258 | 72.2 | 47.6 | 8.2
1N | AC-13 | AC-13（70#） | 试件3 | 4.8 | 4.580153 | 6.473 | 2255.003 | 2870.714 | 258 | 72.2 | 47.6 | 8.2
1N | AC-13 | AC-13（70#） | 试件4 | 4.8 | 4.580153 | 4.694 | 1991.4 | 4061 | 258 | 72.2 | 47.6 | 8.2
1N | AC-13 | AC-13（70#） | 试件5 | 4.8 | 4.580153 | 7.388 | 2266.724 | 3259.221 | 258 | 72.2 | 47.6 | 8.2
1N | AC-13 | AC-13（70#） | 试件6 | 4.8 | 4.580153 | 7.469 | 2402.5 | 3106.42 | 258 | 72.2 | 47.6 | 8.2
1O | AC-13 | AC-13（90#） | 试件1 | 4.8 | 4.580153 | 6.302 | 1769.25 | 3561.985 | 161 | 91 | 44 | 15
1O | AC-13 | AC-13（90#） | 试件2 | 4.8 | 4.580153 | 6.376 | 1795.5 | 3550.827 | 161 | 91 | 44 | 15
1O | AC-13 | AC-13（90#） | 试件3 | 4.8 | 4.580153 | 6.661 | 1979.25 | 3365.529 | 161 | 91 | 44 | 15
1O | AC-13 | AC-13（90#） | 试件4 | 4.8 | 4.580153 | 6.253 | 1884.75 | 2217.714 | 161 | 91 | 44 | 15
1O | AC-13 | AC-13（90#） | 试件5 | 4.8 | 4.580153 | 6.441 | 1816.5 | 3545.729 | 161 | 91 | 44 | 15
1O | AC-13 | AC-13（90#） | 试件6 | 4.8 | 4.580153 | 6.212 | 2079 | 3950.094 | 161 | 91 | 44 | 15

## 沥青指标（70，90，110，130）
90# |  | 110# |  | 130# |  | 70#
分析项 | 检测结果 | 分析项 | 检测结果 | 分析项 | 检测结果 | 分析项 | 最终结果
针入度 100g, 5s，25℃ | 91 | 针入度 | 107.8 | 针入度 100g, 5s，25℃ | 124 | 平均值 | 72.2
针入度指数PI | -1.5 | 软化点 | 43.95 | 针入度指数PI | -1.2 | 针入度 | 72
软化点 | 44 | 延度（10℃） | >100 | 软化点 | 41.5 | 针入度指数（实测值） | -1.44
60℃动力粘度 | 161 | 60℃动力粘度 | 144 | 60℃动力粘度 | 111 | 针入度指数 | -1.4
10℃延度（5cm/min） | 82 | 质量损失 | -0.2459 | 10℃延度（5cm/min） | >100 | 软化点（实测） | 47.6
15℃延度（5cm/min） | >150 | 残留针入度比 | 61.9 | 15℃延度（5cm/min） | >150 | 软化点 | 47.5
蜡含量（蒸馏法） | 0.9 | 残留延度（10℃） | 60.3 | 蜡含量（蒸馏法） | 1.2 | 动力粘度 | 258
闪点（COC） | 272 | 残留软化点差 | 4.85 | 闪点（COC） | 288 | 延度值 | >100
溶解度（三氯乙烯） | 99.82 | 60℃粘度比 | 2.29 | 溶解度（三氯乙烯） | 99.7 | 延度（5cm/min, 15摄氏度） | >150
密度（15℃） | 1.031 |  |  | 密度（15℃） | 1.025 | 蜡含量 | 1.3
TFOT质量变化 | -0.17 |  |  | TFOT质量变化 | -0.254 | 闪点值 | 272
TFOT残留针入度比(25℃) | 66.9 |  |  | TFOT残留针入度比(25℃) | 63.2 | 溶解度 | 99.91
TFOT残留延度(10℃) | 15 |  |  | TFOT残留延度(10℃) | 56 | 沥青的密度 | 1.041
TFOT软化点差 | 4.8 |  |  |  |  | 试样薄膜加热质量变化 | -0.194
60℃旋转粘度比 | 2 |  |  |  |  | 残留针入度比 | 65.3
[6 empty] | 残留延度(10℃)（实测值） | 8.2
[6 empty] | 残留延度值 | 8